{"text_format":"3","workbook":"xlsx","n_sheets":5,"sheets":["耐候性数据（不全）","Data sheet","Colorless glass","IR glass","Note"],"not_rendered":{"defined_names":2,"comments":1},"read":"whole","date_system":"1900"}

{"sheet":"耐候性数据（不全）","index":0,"n_rows":1203,"n_cols":22,"rows_kept":1203,"hidden":true,"merged":[[0,1,0,16],[4,1,12,1],[4,2,12,2],[4,3,12,3],[4,12,12,12],[4,14,12,14],[4,15,12,15],[4,16,12,16],[13,1,21,1],[13,2,21,2],[13,3,21,3],[13,12,21,12],[13,14,21,14],[13,15,21,15],[13,16,21,16],[22,1,30,1],[22,2,30,2],[22,3,30,3],[22,12,30,12],[22,14,30,14],[22,15,30,15],[22,16,30,16],[31,1,39,1],[31,2,39,2],[31,3,39,3],[31,12,39,12],[31,14,39,14],[31,15,39,15],[31,16,39,16],[40,1,48,1],[40,2,48,2],[40,3,48,3],[40,12,48,12],[40,14,48,14],[40,15,48,15],[40,16,48,16],[49,1,57,1],[49,2,57,2],[49,3,57,3],[49,12,57,12],[49,14,57,14],[49,15,57,15],[49,16,57,16],[58,1,66,1],[58,2,66,2],[58,3,66,3],[58,12,66,12],[58,14,66,14],[58,15,66,15],[58,16,66,16],[68,1,76,1],[68,2,76,2],[68,3,76,3],[68,12,76,12],[68,14,76,14],[68,15,76,15],[68,16,76,16],[77,1,85,1],[77,2,85,2],[77,3,85,3],[77,12,85,12],[77,14,85,14],[77,15,85,15],[77,16,85,16],[86,1,94,1],[86,2,94,2],[86,3,94,3],[86,12,94,12],[86,14,94,14],[86,15,94,15],[86,16,94,16],[95,1,103,1],[95,2,103,2],[95,3,103,3],[95,12,103,12],[95,14,103,14],[95,15,103,15],[95,16,103,16],[104,1,112,1],[104,2,112,2],[104,3,112,3],[104,12,112,12],[104,14,112,14],[104,15,112,15],[104,16,112,16],[113,1,121,1],[113,2,121,2],[113,3,121,3],[113,12,121,12],[113,14,121,14],[113,15,121,15],[113,16,121,16],[122,1,130,1],[122,2,130,2],[122,3,130,3],[122,12,130,12],[122,14,130,14],[122,15,130,15],[122,16,130,16],[131,1,139,1],[131,2,139,2],[131,3,139,3],[131,12,139,12],[131,14,139,14],[131,15,139,15],[131,16,139,16],[140,1,148,1],[140,2,148,2],[140,3,148,3],[140,12,148,12],[140,14,148,14],[140,15,148,15],[140,16,148,16],[149,1,157,1],[149,2,157,2],[149,3,157,3],[149,12,157,12],[149,14,157,14],[149,15,157,15],[149,16,157,16],[158,1,166,1],[158,2,166,2],[158,3,166,3],[158,12,166,12],[158,14,166,14],[158,15,166,15],[158,16,166,16],[167,1,175,1],[167,2,175,2],[167,3,175,3],[167,12,175,12],[167,14,175,14],[167,15,175,15],[167,16,175,16],[176,1,184,1],[176,2,184,2],[176,3,184,3],[176,12,184,12],[176,14,184,14],[176,15,184,15],[176,16,184,16],[185,1,193,1],[185,2,193,2],[185,3,193,3],[185,12,193,12],[185,14,193,14],[185,15,193,15],[185,16,193,16],[194,1,202,1],[194,2,202,2],[194,3,202,3],[194,12,202,12],[194,14,202,14],[194,15,202,15],[194,16,202,16],[203,1,211,1],[203,2,211,2],[203,3,211,3],[203,12,211,12],[203,14,211,14],[203,15,211,15],[203,16,211,16],[212,1,220,1],[212,2,220,2],[212,3,220,3],[212,12,220,12],[212,14,220,14],[212,15,220,15],[212,16,220,16],[221,1,229,1],[221,2,229,2],[221,3,229,3],[221,12,229,12],[221,14,229,14],[221,15,229,15],[221,16,229,16],[230,1,238,1],[230,2,238,2],[230,3,238,3],[230,12,238,12],[230,14,238,14],[230,15,238,15],[230,16,238,16],[239,1,247,1],[239,2,247,2],[239,3,247,3],[239,12,247,12],[239,14,247,14],[239,15,247,15],[239,16,247,16],[248,1,256,1],[248,2,256,2],[248,3,256,3],[248,12,256,12],[248,14,256,14],[248,15,256,15],[248,16,256,16],[257,1,265,1],[257,2,265,2],[257,3,265,3],[257,12,265,12],[257,14,265,14],[257,15,265,15],[257,16,265,16],[266,1,274,1],[266,2,274,2],[266,3,274,3],[266,12,274,12],[266,14,274,14],[266,15,274,15],[266,16,274,16],[275,1,283,1],[275,2,283,2],[275,3,283,3],[275,12,283,12],[275,14,283,14],[275,15,283,15],[275,16,283,16],[284,1,292,1],[284,2,292,2],[284,3,292,3],[284,12,292,12],[284,14,292,14],[284,15,292,15],[284,16,292,16],[293,1,301,1],[293,2,301,2],[293,3,301,3],[293,12,301,12],[293,14,301,14],[293,15,301,15],[293,16,301,16],[302,1,310,1],[302,2,310,2],[302,3,310,3],[302,12,310,12],[302,14,310,14],[302,15,310,15],[302,16,310,16],[311,1,319,1],[311,2,319,2],[311,3,319,3],[311,12,319,12],[311,14,319,14],[311,15,319,15],[311,16,319,16],[320,1,328,1],[320,2,328,2],[320,3,328,3],[320,12,328,12],[320,14,328,14],[320,15,328,15],[320,16,328,16],[329,1,337,1],[329,2,337,2],[329,3,337,3],[329,12,337,12],[329,14,337,14],[329,15,337,15],[329,16,337,16],[338,1,346,1],[338,2,346,2],[338,3,346,3],[338,12,346,12],[338,14,346,14],[338,15,346,15],[338,16,346,16],[347,1,355,1],[347,2,355,2],[347,3,355,3],[347,12,355,12],[347,14,355,14],[347,15,355,15],[347,16,355,16],[356,1,364,1],[356,2,364,2],[356,3,364,3],[356,12,364,12],[356,14,364,14],[356,15,364,15],[356,16,364,16],[365,1,373,1],[365,2,373,2],[365,3,373,3],[365,12,373,12],[365,14,373,14],[365,15,373,15],[365,16,373,16],[374,1,382,1],[374,2,382,2],[374,3,382,3],[374,12,382,12],[374,14,382,14],[374,15,382,15],[374,16,382,16],[383,1,391,1],[383,2,391,2],[383,3,391,3],[383,12,391,12],[383,14,391,14],[383,15,391,15],[383,16,391,16],[392,1,400,1],[392,2,400,2],[392,3,400,3],[392,12,400,12],[392,14,400,14],[392,15,400,15],[392,16,400,16],[401,1,409,1],[401,2,409,2],[401,3,409,3],[401,12,409,12],[401,14,409,14],[401,15,409,15],[401,16,409,16],[410,1,418,1],[410,2,418,2],[410,3,418,3],[410,12,418,12],[410,14,418,14],[410,15,418,15],[410,16,418,16],[419,1,427,1],[419,2,427,2],[419,3,427,3],[419,12,427,12],[419,14,427,14],[419,15,427,15],[419,16,427,16],[428,1,436,1],[428,2,436,2],[428,3,436,3],[428,12,436,12],[428,14,436,14],[428,15,436,15],[428,16,436,16],[437,1,445,1],[437,2,445,2],[437,3,445,3],[437,12,445,12],[437,14,445,14],[437,15,445,15],[437,16,445,16],[446,1,454,1],[446,2,454,2],[446,3,454,3],[446,12,454,12],[446,14,454,14],[446,15,454,15],[446,16,454,16],[455,1,463,1],[455,2,463,2],[455,3,463,3],[455,12,463,12],[455,14,463,14],[455,15,463,15],[455,16,463,16],[464,1,472,1],[464,2,472,2],[464,3,472,3],[464,12,472,12],[464,14,472,14],[464,15,472,15],[464,16,472,16],[473,1,481,1],[473,2,481,2],[473,3,481,3],[473,12,481,12],[473,14,481,14],[473,15,481,15],[473,16,481,16],[482,1,490,1],[482,2,490,2],[482,3,490,3],[482,12,490,12],[482,14,490,14],[482,15,490,15],[482,16,490,16],[491,1,499,1],[491,2,499,2],[491,3,499,3],[491,12,499,12],[491,14,499,14],[491,15,499,15],[491,16,499,16],[500,1,508,1],[500,2,508,2],[500,3,508,3],[500,12,508,12],[500,14,508,14],[500,15,508,15],[500,16,508,16],[509,1,517,1],[509,2,517,2],[509,3,517,3],[509,12,517,12],[509,14,517,14],[509,15,517,15],[509,16,517,16],[518,1,526,1],[518,2,526,2],[518,3,526,3],[518,12,526,12],[518,14,526,14],[518,15,526,15],[518,16,526,16],[527,1,535,1],[527,2,535,2],[527,3,535,3],[527,12,535,12],[527,14,535,14],[527,15,535,15],[527,16,535,16],[536,1,544,1],[536,2,544,2],[536,3,544,3],[536,12,544,12],[536,14,544,14],[536,15,544,15],[536,16,544,16],[545,1,553,1],[545,2,553,2],[545,3,553,3],[545,12,553,12],[545,14,553,14],[545,15,553,15],[545,16,553,16],[554,1,562,1],[554,2,562,2],[554,3,562,3],[554,12,562,12],[554,14,562,14],[554,15,562,15],[554,16,562,16],[563,1,571,1],[563,2,571,2],[563,3,571,3],[563,12,571,12],[563,14,571,14],[563,15,571,15],[563,16,571,16],[572,1,580,1],[572,2,580,2],[572,3,580,3],[572,12,580,12],[572,14,580,14],[572,15,580,15],[572,16,580,16],[581,1,589,1],[581,2,589,2],[581,3,589,3],[581,12,589,12],[581,14,589,14],[581,15,589,15],[581,16,589,16],[590,1,598,1],[590,2,598,2],[590,3,598,3],[590,12,598,12],[590,14,598,14],[590,15,598,15],[590,16,598,16],[599,1,607,1],[599,2,607,2],[599,3,607,3],[599,12,607,12],[599,14,607,14],[599,15,607,15],[599,16,607,16],[608,1,616,1],[608,2,616,2],[608,3,616,3],[608,12,616,12],[608,14,616,14],[608,15,616,15],[608,16,616,16],[617,1,625,1],[617,2,625,2],[617,3,625,3],[617,12,625,12],[617,14,625,14],[617,15,625,15],[617,16,625,16],[626,1,634,1],[626,2,634,2],[626,3,634,3],[626,12,634,12],[626,14,634,14],[626,15,634,15],[626,16,634,16],[635,1,643,1],[635,2,643,2],[635,3,643,3],[635,12,643,12],[635,14,643,14],[635,15,643,15],[635,16,643,16],[644,1,652,1],[644,2,652,2],[644,3,652,3],[644,12,652,12],[644,14,652,14],[644,15,652,15],[644,16,652,16],[653,1,661,1],[653,2,661,2],[653,3,661,3],[653,12,661,12],[653,14,661,14],[653,15,661,15],[653,16,661,16],[662,1,670,1],[662,2,670,2],[662,3,670,3],[662,12,670,12],[662,14,670,14],[662,15,670,15],[662,16,670,16],[671,1,679,1],[671,2,679,2],[671,3,679,3],[671,12,679,12],[671,14,679,14],[671,15,679,15],[671,16,679,16],[680,1,688,1],[680,2,688,2],[680,3,688,3],[680,12,688,12],[680,14,688,14],[680,15,688,15],[680,16,688,16],[689,1,697,1],[689,2,697,2],[689,3,697,3],[689,12,697,12],[689,14,697,14],[689,15,697,15],[689,16,697,16],[698,1,706,1],[698,2,706,2],[698,3,706,3],[698,12,706,12],[698,14,706,14],[698,15,706,15],[698,16,706,16],[707,1,715,1],[707,2,715,2],[707,3,715,3],[707,12,715,12],[707,14,715,14],[707,15,715,15],[707,16,715,16],[716,1,724,1],[716,2,724,2],[716,3,724,3],[716,12,724,12],[716,14,724,14],[716,15,724,15],[716,16,724,16],[725,1,733,1],[725,2,733,2],[725,3,733,3],[725,12,733,12],[725,14,733,14],[725,15,733,15],[725,16,733,16],[734,1,742,1],[734,2,742,2],[734,3,742,3],[734,12,742,12],[734,14,742,14],[734,15,742,15],[734,16,742,16],[743,1,751,1],[743,2,751,2],[743,3,751,3],[743,12,751,12],[743,14,751,14],[743,15,751,15],[743,16,751,16],[752,1,760,1],[752,2,760,2],[752,3,760,3],[752,12,760,12],[752,14,760,14],[752,15,760,15],[752,16,760,16],[761,1,769,1],[761,2,769,2],[761,3,769,3],[761,12,769,12],[761,14,769,14],[761,15,769,15],[761,16,769,16],[770,1,778,1],[770,2,778,2],[770,3,778,3],[770,12,778,12],[770,14,778,14],[770,15,778,15],[770,16,778,16],[779,1,787,1],[779,2,787,2],[779,3,787,3],[779,12,787,12],[779,14,787,14],[779,15,787,15],[779,16,787,16],[788,1,796,1],[788,2,796,2],[788,3,796,3],[788,12,796,12],[788,14,796,14],[788,15,796,15],[788,16,796,16],[797,1,805,1],[797,2,805,2],[797,3,805,3],[797,12,805,12],[797,14,805,14],[797,15,805,15],[797,16,805,16],[806,1,814,1],[806,2,814,2],[806,3,814,3],[806,12,814,12],[806,14,814,14],[806,15,814,15],[806,16,814,16],[815,1,823,1],[815,2,823,2],[815,3,823,3],[815,12,823,12],[815,14,823,14],[815,15,823,15],[815,16,823,16],[824,1,832,1],[824,2,832,2],[824,3,832,3],[824,12,832,12],[824,14,832,14],[824,15,832,15],[824,16,832,16],[833,1,841,1],[833,2,841,2],[833,3,841,3],[833,12,841,12],[833,14,841,14],[833,15,841,15],[833,16,841,16],[842,1,850,1],[842,2,850,2],[842,3,850,3],[842,12,850,12],[842,14,850,14],[842,15,850,15],[842,16,850,16],[851,1,859,1],[851,2,859,2],[851,3,859,3],[851,12,859,12],[851,14,859,14],[851,15,859,15],[851,16,859,16],[851,17,859,17],[860,1,868,1],[860,2,868,2],[860,3,868,3],[860,12,868,12],[860,14,868,14],[860,15,868,15],[860,16,868,16],[869,1,877,1],[869,2,877,2],[869,3,877,3],[869,12,877,12],[869,14,877,14],[869,15,877,15],[869,16,877,16],[878,1,886,1],[878,2,886,2],[878,3,886,3],[878,12,886,12],[878,14,886,14],[878,15,886,15],[878,16,886,16],[887,1,895,1],[887,2,895,2],[887,3,895,3],[887,12,895,12],[887,14,895,14],[887,15,895,15],[887,16,895,16],[896,1,904,1],[896,2,904,2],[896,3,904,3],[896,12,904,12],[896,14,904,14],[896,15,904,15],[896,16,904,16],[905,1,913,1],[905,2,913,2],[905,3,913,3],[905,12,913,12],[905,14,913,14],[905,15,913,15],[905,16,913,16],[914,1,922,1],[914,2,922,2],[914,3,922,3],[914,12,922,12],[914,14,922,14],[914,15,922,15],[914,16,922,16],[923,1,931,1],[923,2,931,2],[923,3,931,3],[923,12,931,12],[923,14,931,14],[923,15,931,15],[923,16,931,16],[932,1,940,1],[932,2,940,2],[932,3,940,3],[932,12,940,12],[932,14,940,14],[932,15,940,15],[932,16,940,16],[941,1,949,1],[941,2,949,2],[941,3,949,3],[941,12,949,12],[941,14,949,14],[941,15,949,15],[941,16,949,16],[950,1,958,1],[950,2,958,2],[950,3,958,3],[950,12,958,12],[950,14,958,14],[950,15,958,15],[950,16,958,16],[959,1,967,1],[959,2,967,2],[959,3,967,3],[959,12,967,12],[959,14,967,14],[959,15,967,15],[959,16,967,16],[968,1,976,1],[968,2,976,2],[968,3,976,3],[968,12,976,12],[968,14,976,14],[968,15,976,15],[968,16,976,16],[977,1,985,1],[977,2,985,2],[977,3,985,3],[977,12,985,12],[977,14,985,14],[977,15,985,15],[977,16,985,16],[986,1,994,1],[986,2,994,2],[986,3,994,3],[986,12,994,12],[986,14,994,14],[986,15,994,15],[986,16,994,16],[995,1,1003,1],[995,2,1003,2],[995,3,1003,3],[995,12,1003,12],[995,14,1003,14],[995,15,1003,15],[995,16,1003,16],[1004,1,1012,1],[1004,2,1012,2],[1004,3,1012,3],[1004,12,1012,12],[1004,14,1012,14],[1004,15,1012,15],[1004,16,1012,16],[1013,1,1021,1],[1013,2,1021,2],[1013,3,1021,3],[1013,12,1021,12],[1013,14,1021,14],[1013,15,1021,15],[1013,16,1021,16],[1022,1,1030,1],[1022,2,1030,2],[1022,3,1030,3],[1022,12,1030,12],[1022,14,1030,14],[1022,15,1030,15],[1022,16,1030,16],[1031,1,1039,1],[1031,2,1039,2],[1031,3,1039,3],[1031,12,1039,12],[1031,14,1039,14],[1031,15,1039,15],[1031,16,1039,16],[1040,1,1048,1],[1049,1,1057,1],[1058,1,1066,1],[1067,1,1075,1],[1076,1,1084,1],[1085,1,1093,1],[1094,1,1102,1],[1103,1,1111,1],[1112,1,1120,1],[1121,1,1129,1],[1130,1,1138,1],[1139,1,1147,1],[1148,1,1156,1],[1157,1,1165,1],[1166,1,1174,1],[1175,1,1183,1],[1184,1,1192,1],[1193,1,1201,1],[1202,1,1210,1]]}
[null,"耐候性测试数据"]
[null,"序号","牌号","批次","名称","光源/角度","测试标准","Haze (初始)","Total Tran","L*","a*","b*","Haze (初始-平均)","Haze (腐蚀)","Haze (腐蚀-平均)","△H(%)","级别"]
[null,null,"空气","/","Target","D65/10°","ASTM",{"v":0,"d":"0.00"},{"v":100,"d":"100.00"},100,-0.05,-0.06,{"v":0,"d":"0.00"},{"v":0,"d":"0.00"},{"v":0,"d":"0.00"},{"v":0,"d":"0.00"}]
[null,null,1,2,3,4,5,6,7,8,9,10,11,12,13,14,15]
[null,1,"H-LaK7","aT24-16#-003/06","H-LaK7-1","D65/10°","ASTM",{"v":0.1,"d":"0.10"},87.67,95.01,-0.07,0.27,{"$f":"AVERAGE(H5:H13)","v":{"v":0.0944444444444444,"d":"0.09"}},0.14,{"$f":"AVERAGE(N5:N13)","v":{"v":0.121111111111111,"d":"0.12"}},{"$f":"O5-M5","v":{"v":0.0266666666666667,"d":"0.026667"}},1]
[{"$nulls":4},"H-LaK7-1","D65/10°","ASTM",0.09,87.66,95.01,-0.07,0.25,null,0.15]
[{"$nulls":4},"H-LaK7-1","D65/10°","ASTM",0.09,87.66,95.01,-0.05,0.23,null,0.15]
[{"$nulls":4},"H-LaK7-2","D65/10°","ASTM",{"v":0.1,"d":"0.10"},87.55,94.96,-0.06,0.31,null,0.12]
[{"$nulls":4},"H-LaK7-2","D65/10°","ASTM",0.09,87.56,94.97,-0.04,0.28,null,0.09]
[{"$nulls":4},"H-LaK7-2","D65/10°","ASTM",0.08,87.57,94.97,-0.05,0.26,null,{"v":0.1,"d":"0.10"}]
[{"$nulls":4},"H-LaK7-3","D65/10°","ASTM",{"v":0.1,"d":"0.10"},87.57,94.97,-0.07,0.32,null,0.11]
[{"$nulls":4},"H-LaK7-3","D65/10°","ASTM",{"v":0.1,"d":"0.10"},87.56,94.97,-0.03,0.27,null,0.11]
[{"$nulls":4},"H-LaK7-3","D65/10°","ASTM",{"v":0.1,"d":"0.10"},87.58,94.98,-0.04,0.25,null,0.12]
[null,2,"H-LaK2H","T24-34#-015/01","H-LaK2H-1","D65/10°","ASTM",0.08,88.01,95.16,-0.05,0.31,{"$f":"AVERAGE(H14:H22)","v":{"v":0.0833333333333333,"d":"0.08"}},0.11,{"$f":"AVERAGE(N14:N22)","v":{"v":0.0888888888888889,"d":"0.09"}},{"$f":"O14-M14","v":{"v":0.00555555555555555,"d":"0.01"}},1]
[{"$nulls":4},"H-LaK2H-1","D65/10°","ASTM",0.08,88.02,95.16,-0.05,0.29,null,{"v":0.1,"d":"0.10"}]
[{"$nulls":4},"H-LaK2H-1","D65/10°","ASTM",0.08,{"v":88,"d":"88.00"},95.15,-0.03,0.27,null,0.09]
[{"$nulls":4},"H-LaK2H-2","D65/10°","ASTM",0.08,87.97,95.14,-0.04,0.34,null,0.08]
[{"$nulls":4},"H-LaK2H-2","D65/10°","ASTM",0.08,87.97,95.14,-0.03,0.29,null,0.07]
[{"$nulls":4},"H-LaK2H-2","D65/10°","ASTM",0.08,87.97,95.14,-0.03,0.27,null,0.08]
[{"$nulls":4},"H-LaK2H-3","D65/10°","ASTM",0.09,87.97,95.14,0,0.25,null,0.09]
[{"$nulls":4},"H-LaK2H-3","D65/10°","ASTM",0.09,87.98,95.14,-0.03,0.28,null,0.09]
[{"$nulls":4},"H-LaK2H-3","D65/10°","ASTM",0.09,87.99,95.15,-0.03,0.27,null,0.09]
[null,3,"H-LaK52","2031241209/02/-120TK","H-LaK52-1","D65/10°","ASTM",0.11,87.16,94.79,-0.08,0.37,{"$f":"AVERAGE(H23:H31)","v":{"v":0.103333333333333,"d":"0.10"}},0.15,{"$f":"AVERAGE(N23:N31)","v":{"v":0.165555555555556,"d":"0.17"}},{"$f":"O23-M23","v":{"v":0.0622222222222222,"d":"0.06"}},1]
[{"$nulls":4},"H-LaK52-1","D65/10°","ASTM",0.12,87.15,94.79,-0.08,0.33,null,0.16]
[{"$nulls":4},"H-LaK52-1","D65/10°","ASTM",0.12,87.17,94.8,-0.08,0.34,null,0.15]
[{"$nulls":4},"H-LaK52-2","D65/10°","ASTM",0.11,87.13,94.78,-0.1,0.42,null,0.19]
[{"$nulls":4},"H-LaK52-2","D65/10°","ASTM",0.11,87.11,94.77,-0.08,0.38,null,{"v":0.2,"d":"0.20"}]
[{"$nulls":4},"H-LaK52-2","D65/10°","ASTM",0.11,87.11,94.77,-0.09,0.38,null,0.19]
[{"$nulls":4},"H-LaK52-3","D65/10°","ASTM",0.08,87.14,94.79,-0.07,0.35,null,0.14]
[{"$nulls":4},"H-LaK52-3","D65/10°","ASTM",0.08,87.13,94.78,-0.07,0.34,null,0.15]
[{"$nulls":4},"H-LaK52-3","D65/10°","ASTM",0.09,87.12,94.78,-0.04,0.33,null,0.16]
[null,4,"H-QF50","70311808/41/-160TK","H-QF50-1","D65/10°","ASTM",{"v":0.1,"d":"0.10"},{"v":90.3,"d":"90.30"},96.11,-0.03,0.38,{"$f":"AVERAGE(H32:H40)","v":{"v":0.102222222222222,"d":"0.10"}},0.17,{"$f":"AVERAGE(N32:N40)","v":{"v":0.148888888888889,"d":"0.15"}},{"$f":"O32-M32","v":{"v":0.0466666666666667,"d":"0.05"}},1]
[{"$nulls":4},"H-QF50-1","D65/10°","ASTM",{"v":0.1,"d":"0.10"},90.31,96.11,-0.02,0.37,null,0.16]
[{"$nulls":4},"H-QF50-1","D65/10°","ASTM",0.09,{"v":90.3,"d":"90.30"},96.11,-0.01,0.35,null,0.16]
[{"$nulls":4},"H-QF50-2","D65/10°","ASTM",0.11,90.29,96.1,-0.03,0.4,null,0.17]
[{"$nulls":4},"H-QF50-2","D65/10°","ASTM",0.11,90.31,96.11,-0.04,0.4,null,0.18]
[{"$nulls":4},"H-QF50-2","D65/10°","ASTM",0.12,90.31,96.11,-0.02,0.35,null,0.17]
[{"$nulls":4},"H-QF50-3","D65/10°","ASTM",0.09,90.31,96.11,-0.04,0.43,null,0.11]
[{"$nulls":4},"H-QF50-3","D65/10°","ASTM",{"v":0.1,"d":"0.10"},90.29,96.1,-0.01,0.37,null,0.11]
[{"$nulls":4},"H-QF50-3","D65/10°","ASTM",{"v":0.1,"d":"0.10"},90.29,96.1,-0.01,0.39,null,0.11]
[null,5,"H-F13","30712112/21/-190","H-F13-1","D65/10°","ASTM",{"v":0.1,"d":"0.10"},{"v":89.5,"d":"89.50"},95.77,-0.11,0.64,{"$f":"AVERAGE(H41:H49)","v":{"v":0.102222222222222,"d":"0.10"}},0.12,{"$f":"AVERAGE(N41:N49)","v":0.12},{"$f":"O41-M41","v":{"v":0.0177777777777778,"d":"0.02"}},1]
[{"$nulls":4},"H-F13-1","D65/10°","ASTM",{"v":0.1,"d":"0.10"},89.49,95.77,-0.11,0.64,null,0.12]
[{"$nulls":4},"H-F13-1","D65/10°","ASTM",0.09,89.51,95.77,-0.11,0.62,null,0.12]
[{"$nulls":4},"H-F13-2","D65/10°","ASTM",{"v":0.1,"d":"0.10"},89.53,95.78,-0.12,0.64,null,0.13]
[{"$nulls":4},"H-F13-2","D65/10°","ASTM",0.11,89.52,95.78,-0.12,0.6,null,0.12]
[{"$nulls":4},"H-F13-2","D65/10°","ASTM",{"v":0.1,"d":"0.10"},89.51,95.78,-0.1,0.6,null,0.13]
[{"$nulls":4},"H-F13-3","D65/10°","ASTM",0.11,89.46,95.76,-0.11,0.63,null,0.11]
[{"$nulls":4},"H-F13-3","D65/10°","ASTM",{"v":0.1,"d":"0.10"},89.48,95.76,-0.11,0.61,null,0.11]
[{"$nulls":4},"H-F13-3","D65/10°","ASTM",0.11,89.48,95.76,-0.1,0.61,null,0.12]
[null,6,"H-QF14","30412501/07/-210TK","H-QF14-3","D65/10°","ASTM",0.04,90.22,96.07,-0.12,0.5,{"$f":"AVERAGE(H50:H58)","v":{"v":0.0777777777777778,"d":"0.08"}},0.06,{"$f":"AVERAGE(N50:N58)","v":{"v":0.0933333333333333,"d":"0.09"}},{"$f":"O50-M50","v":{"v":0.0155555555555555,"d":"0.02"}},1]
[{"$nulls":4},"H-QF14-3","D65/10°","ASTM",0.05,90.21,96.07,-0.09,0.46,null,0.06]
[{"$nulls":4},"H-QF14-3","D65/10°","ASTM",0.05,90.21,96.07,-0.09,0.45,null,0.06]
[{"$nulls":4},"H-QF14-2","D65/10°","ASTM",0.08,90.23,96.08,-0.11,0.49,null,0.11]
[{"$nulls":4},"H-QF14-2","D65/10°","ASTM",0.09,90.22,96.07,-0.09,0.47,null,{"v":0.1,"d":"0.10"}]
[{"$nulls":4},"H-QF14-2","D65/10°","ASTM",0.09,90.23,96.08,-0.1,0.48,null,{"v":0.1,"d":"0.10"}]
[{"$nulls":4},"H-QF14-1","D65/10°","ASTM",{"v":0.1,"d":"0.10"},90.16,96.05,-0.12,0.52,null,0.12]
[{"$nulls":4},"H-QF14-1","D65/10°","ASTM",{"v":0.1,"d":"0.10"},90.16,96.05,-0.09,0.48,null,0.12]
[{"$nulls":4},"H-QF14-1","D65/10°","ASTM",{"v":0.1,"d":"0.10"},90.16,96.05,-0.09,0.47,null,0.11]
[null,7,"H-LaK12","2061240817/-130","H-LaK12-1","D65/10°","ASTM",0.08,88.01,95.15,-0.1,0.34,{"$f":"AVERAGE(H59:H67)","v":{"v":0.0977777777777778,"d":"0.10"}},0.12,{"$f":"AVERAGE(N59:N67)","v":{"v":0.145555555555556,"d":"0.15"}},{"$f":"O59-M59","v":{"v":0.0477777777777778,"d":"0.05"}},1]
[{"$nulls":4},"H-LaK12-1","D65/10°","ASTM",0.09,87.99,95.15,-0.09,0.32,null,0.12]
[{"$nulls":4},"H-LaK12-1","D65/10°","ASTM",0.09,88.02,95.16,-0.09,0.33,null,0.12]
[{"$nulls":4},"H-LaK12-2","D65/10°","ASTM",{"v":0.1,"d":"0.10"},88.02,95.16,-0.11,0.34,null,0.16]
[{"$nulls":4},"H-LaK12-2","D65/10°","ASTM",0.11,{"v":88,"d":"88.00"},95.15,-0.09,0.32,null,0.17]
[{"$nulls":4},"H-LaK12-2","D65/10°","ASTM",0.11,87.99,95.15,-0.06,0.29,null,0.18]
[{"$nulls":4},"H-LaK12-3","D65/10°","ASTM",{"v":0.1,"d":"0.10"},87.97,95.14,-0.1,0.36,null,0.14]
[{"$nulls":4},"H-LaK12-3","D65/10°","ASTM",{"v":0.1,"d":"0.10"},87.97,95.14,-0.11,0.31,null,0.15]
[{"$nulls":4},"H-LaK12-3","D65/10°","ASTM",{"v":0.1,"d":"0.10"},87.95,95.13,-0.08,0.32,null,0.15]
[null,null,"空气","/","Target","D65/10°","ASTM",{"v":0,"d":"0.00"},{"v":100,"d":"100.00"},99.99,-0.04,-0.04,null,{"v":0,"d":"0.00"}]
[null,8,"H-KF6","T21-8#-018/03","H-KF6-3","D65/10°","ASTM",0.19,92.07,96.84,-0.07,0.27,{"$f":"AVERAGE(H69:H77)","v":{"v":0.157777777777778,"d":"0.16"}},{"v":0.2,"d":"0.20"},{"$f":"AVERAGE(N69:N77)","v":{"v":0.172222222222222,"d":"0.17"}},{"$f":"O69-M69","v":{"v":0.0144444444444444,"d":"0.01"}},1]
[{"$nulls":4},"H-KF6-3","D65/10°","ASTM",0.19,92.06,96.84,-0.06,0.26,null,{"v":0.2,"d":"0.20"}]
[{"$nulls":4},"H-KF6-3","D65/10°","ASTM",0.19,92.06,96.83,-0.04,0.24,null,{"v":0.2,"d":"0.20"}]
[{"$nulls":4},"H-KF6-2","D65/10°","ASTM",0.11,92.07,96.84,-0.07,0.29,null,0.15]
[{"$nulls":4},"H-KF6-2","D65/10°","ASTM",0.12,{"v":92.1,"d":"92.10"},96.85,-0.05,0.27,null,0.15]
[{"$nulls":4},"H-KF6-2","D65/10°","ASTM",0.13,92.08,96.85,-0.04,0.22,null,0.14]
[{"$nulls":4},"H-KF6-1","D65/10°","ASTM",0.17,92.07,96.84,-0.05,0.28,null,0.17]
[{"$nulls":4},"H-KF6-1","D65/10°","ASTM",0.16,92.05,96.83,-0.07,0.26,null,0.17]
[{"$nulls":4},"H-KF6-1","D65/10°","ASTM",0.16,92.05,96.83,-0.04,0.22,null,0.17]
[null,9,"H-LaK51A","2061230916/03/-150TK","H-LaK51A-1","D65/10°","ASTM",{"v":0.1,"d":"0.10"},87.93,95.12,-0.06,0.31,{"$f":"AVERAGE(H78:H86)","v":{"v":0.152222222222222,"d":"0.15"}},0.13,{"$f":"AVERAGE(N78:N86)","v":0.16},{"$f":"O78-M78","v":{"v":0.0077777777777778,"d":"0.01"}},1]
[{"$nulls":4},"H-LaK51A-1","D65/10°","ASTM",{"v":0.1,"d":"0.10"},87.93,95.12,-0.05,0.28,null,0.12]
[{"$nulls":4},"H-LaK51A-1","D65/10°","ASTM",{"v":0.1,"d":"0.10"},87.91,95.11,-0.03,0.24,null,0.14]
[{"$nulls":4},"H-LaK51A-2","D65/10°","ASTM",0.11,87.92,95.12,-0.04,0.29,null,0.14]
[{"$nulls":4},"H-LaK51A-2","D65/10°","ASTM",0.12,87.91,95.11,-0.06,0.3,null,0.17]
[{"$nulls":4},"H-LaK51A-2","D65/10°","ASTM",0.12,87.92,95.12,-0.04,0.27,null,0.16]
[{"$nulls":4},"H-LaK51A-3","D65/10°","ASTM",0.24,87.88,95.1,-0.05,0.31,null,0.19]
[{"$nulls":4},"H-LaK51A-3","D65/10°","ASTM",0.24,87.87,95.1,-0.05,0.32,null,{"v":0.2,"d":"0.20"}]
[{"$nulls":4},"H-LaK51A-3","D65/10°","ASTM",0.24,87.88,95.1,-0.03,0.26,null,0.19]
[null,10,"H-LaK5A","2061240806/02/-130TK","H-LaK5A-1","D65/10°","ASTM",0.09,88.32,95.28,-0.06,0.31,{"$f":"AVERAGE(H87:H95)","v":{"v":0.0855555555555556,"d":"0.09"}},{"v":0.1,"d":"0.10"},{"$f":"AVERAGE(N87:N95)","v":{"v":0.105555555555556,"d":"0.11"}},{"$f":"O87-M87","v":0.02},1]
[{"$nulls":4},"H-LaK5A-1","D65/10°","ASTM",0.09,88.31,95.28,-0.05,0.3,null,0.11]
[{"$nulls":4},"H-LaK5A-1","D65/10°","ASTM",0.08,88.31,95.28,-0.06,0.29,null,0.11]
[{"$nulls":4},"H-LaK5A-2","D65/10°","ASTM",{"v":0.1,"d":"0.10"},88.32,95.28,-0.06,0.32,null,0.12]
[{"$nulls":4},"H-LaK5A-2","D65/10°","ASTM",0.11,88.31,95.28,-0.06,0.29,null,0.11]
[{"$nulls":4},"H-LaK5A-2","D65/10°","ASTM",0.11,88.32,95.29,-0.05,0.29,null,0.11]
[{"$nulls":4},"H-LaK5A-3","D65/10°","ASTM",0.07,{"v":88.3,"d":"88.30"},95.28,-0.07,0.33,null,0.09]
[{"$nulls":4},"H-LaK5A-3","D65/10°","ASTM",0.06,88.29,95.27,-0.06,0.3,null,{"v":0.1,"d":"0.10"}]
[{"$nulls":4},"H-LaK5A-3","D65/10°","ASTM",0.06,88.29,95.27,-0.06,0.31,null,{"v":0.1,"d":"0.10"}]
[null,11,"H-PK63","2041240806/01TK","H-PK63-1","D65/10°","ASTM",0.21,89.94,95.95,-0.03,0.45,{"$f":"AVERAGE(H96:H104)","v":{"v":0.248888888888889,"d":"0.25"}},0.43,{"$f":"AVERAGE(N96:N104)","v":{"v":0.372222222222222,"d":"0.37"}},{"$f":"O96-M96","v":{"v":0.123333333333333,"d":"0.12"}},1]
[{"$nulls":4},"H-PK63-1","D65/10°","ASTM",{"v":0.2,"d":"0.20"},89.94,95.96,-0.04,0.47,null,0.44]
[{"$nulls":4},"H-PK63-1","D65/10°","ASTM",0.21,89.93,95.95,-0.03,0.42,null,0.44]
[{"$nulls":4},"H-PK63-2","D65/10°","ASTM",0.28,89.88,95.93,-0.03,0.47,null,0.36]
[{"$nulls":4},"H-PK63-2","D65/10°","ASTM",0.28,89.87,95.93,-0.05,0.45,null,0.35]
[{"$nulls":4},"H-PK63-2","D65/10°","ASTM",0.29,89.87,95.93,-0.03,0.46,null,0.36]
[{"$nulls":4},"H-PK63-3","D65/10°","ASTM",0.25,89.92,95.95,-0.05,0.5,null,0.33]
[{"$nulls":4},"H-PK63-3","D65/10°","ASTM",0.26,89.92,95.95,-0.03,0.44,null,0.33]
[{"$nulls":4},"H-PK63-3","D65/10°","ASTM",0.26,89.92,95.95,-0.02,0.44,null,0.31]
[null,12,"H-LaK53B","2061241126/-90","H-LaK53B-2","D65/10°","ASTM",0.09,86.44,94.49,-0.07,0.43,{"$f":"AVERAGE(H105:H113)","v":{"v":0.0977777777777778,"d":"0.10"}},0.12,{"$f":"AVERAGE(N105:N113)","v":0.14},{"$f":"O105-M105","v":{"v":0.0422222222222222,"d":"0.04"}},1]
[{"$nulls":4},"H-LaK53B-2","D65/10°","ASTM",0.09,86.42,94.48,-0.03,0.4,null,0.13]
[{"$nulls":4},"H-LaK53B-2","D65/10°","ASTM",0.09,86.43,94.48,-0.04,0.39,null,0.13]
[{"$nulls":4},"H-LaK53B-3","D65/10°","ASTM",{"v":0.1,"d":"0.10"},86.41,94.47,-0.07,0.46,null,0.15]
[{"$nulls":4},"H-LaK53B-3","D65/10°","ASTM",{"v":0.1,"d":"0.10"},86.41,94.47,-0.04,0.4,null,0.16]
[{"$nulls":4},"H-LaK53B-3","D65/10°","ASTM",{"v":0.1,"d":"0.10"},86.41,94.48,-0.04,0.4,null,0.16]
[{"$nulls":4},"H-LaK53B-1","D65/10°","ASTM",{"v":0.1,"d":"0.10"},86.42,94.48,-0.08,0.47,null,0.13]
[{"$nulls":4},"H-LaK53B-1","D65/10°","ASTM",{"v":0.1,"d":"0.10"},86.42,94.48,-0.04,0.41,null,0.14]
[{"$nulls":4},"H-LaK53B-1","D65/10°","ASTM",0.11,86.42,94.48,-0.03,0.38,null,0.14]
[null,13,"H-LaK4L","SL2041250127/02","H-LaK4L-1",null,null,0.09,{"$nulls":4},{"$f":"AVERAGE(H114:H122)","v":{"v":0.0644444444444445,"d":"0.06"}},2.08,{"$f":"AVERAGE(N114:N122)","v":{"v":1.95555555555556,"d":"1.96"}},{"$f":"O114-M114","v":{"v":1.89111111111111,"d":"1.89"}},3]
[{"$nulls":4},"H-LaK4L-1",null,null,0.09,{"$nulls":5},2.15]
[{"$nulls":4},"H-LaK4L-1",null,null,0.09,{"$nulls":5},2.14]
[{"$nulls":4},"H-LaK4L-2",null,null,0.06,{"$nulls":5},{"v":2.2,"d":"2.20"}]
[{"$nulls":4},"H-LaK4L-2",null,null,0.06,{"$nulls":5},{"v":2.2,"d":"2.20"}]
[{"$nulls":4},"H-LaK4L-2",null,null,0.06,{"$nulls":5},{"v":2.2,"d":"2.20"}]
[{"$nulls":4},"H-LaK4L-3",null,null,0.04,{"$nulls":5},1.54]
[{"$nulls":4},"H-LaK4L-3",null,null,0.04,{"$nulls":5},1.54]
[{"$nulls":4},"H-LaK4L-3",null,null,0.05,{"$nulls":5},1.55]
[null,14,"H-F1","3081240809/-210F1","H-F1-1",null,null,0.05,{"$nulls":4},{"$f":"AVERAGE(H123:H131)","v":0.05},1.73,{"$f":"AVERAGE(N123:N131)","v":{"v":1.53333333333333,"d":"1.53"}},{"$f":"O123-M123","v":{"v":1.48333333333333,"d":"1.48"}},3]
[{"$nulls":4},"H-F1-1",null,null,0.05,{"$nulls":5},1.76]
[{"$nulls":4},"H-F1-1",null,null,0.04,{"$nulls":5},1.77]
[{"$nulls":4},"H-F1-2",null,null,0.06,{"$nulls":5},1.02]
[{"$nulls":4},"H-F1-2",null,null,0.07,{"$nulls":5},1.02]
[{"$nulls":4},"H-F1-2",null,null,0.07,{"$nulls":5},1.03]
[{"$nulls":4},"H-F1-3",null,null,0.04,{"$nulls":5},1.81]
[{"$nulls":4},"H-F1-3",null,null,0.03,{"$nulls":5},1.83]
[{"$nulls":4},"H-F1-3",null,null,0.04,{"$nulls":5},1.83]
[null,15,"H-LaK9","2101220903-112/-40TK","H-LaK9-1",null,null,0.06,{"$nulls":4},{"$f":"AVERAGE(H132:H140)","v":{"v":0.0733333333333333,"d":"0.07"}},0.07,{"$f":"AVERAGE(N132:N140)","v":{"v":0.0811111111111111,"d":"0.08"}},{"$f":"O132-M132","v":{"v":0.00777777777777779,"d":"0.01"}},1]
[{"$nulls":4},"H-LaK9-1",null,null,0.06,{"$nulls":5},0.08]
[{"$nulls":4},"H-LaK9-1",null,null,0.07,{"$nulls":5},0.08]
[{"$nulls":4},"H-LaK9-2",null,null,0.08,{"$nulls":5},0.08]
[{"$nulls":4},"H-LaK9-2",null,null,0.08,{"$nulls":5},0.08]
[{"$nulls":4},"H-LaK9-2",null,null,0.08,{"$nulls":5},0.08]
[{"$nulls":4},"H-LaK9-3",null,null,0.08,{"$nulls":5},0.08]
[{"$nulls":4},"H-LaK9-3",null,null,0.08,{"$nulls":5},0.09]
[{"$nulls":4},"H-LaK9-3",null,null,0.07,{"$nulls":5},0.09]
[null,16,"H-PK65","2021190822/04TK","H-PK65-1",null,null,0.04,{"$nulls":4},{"$f":"AVERAGE(H141:H149)","v":{"v":0.0566666666666667,"d":"0.06"}},0.09,{"$f":"AVERAGE(N141:N149)","v":{"v":0.0922222222222222,"d":"0.09"}},{"$f":"O141-M141","v":{"v":0.0355555555555555,"d":"0.04"}},1]
[{"$nulls":4},"H-PK65-1",null,null,0.05,{"$nulls":5},0.09]
[{"$nulls":4},"H-PK65-1",null,null,0.04,{"$nulls":5},{"v":0.1,"d":"0.10"}]
[{"$nulls":4},"H-PK65-2",null,null,0.07,{"$nulls":5},0.09]
[{"$nulls":4},"H-PK65-2",null,null,0.07,{"$nulls":5},0.09]
[{"$nulls":4},"H-PK65-2",null,null,0.08,{"$nulls":5},0.09]
[{"$nulls":4},"H-PK65-3",null,null,0.05,{"$nulls":5},0.09]
[{"$nulls":4},"H-PK65-3",null,null,0.06,{"$nulls":5},0.09]
[{"$nulls":4},"H-PK65-3",null,null,0.05,{"$nulls":5},{"v":0.1,"d":"0.10"}]
[null,17,"H-PK71","3011230924/-120F3TK","H-PK71-1",null,null,0.08,{"$nulls":4},{"$f":"AVERAGE(H150:H158)","v":{"v":0.0822222222222222,"d":"0.08"}},0.17,{"$f":"AVERAGE(N150:N158)","v":{"v":0.145555555555556,"d":"0.15"}},{"$f":"O150-M150","v":{"v":0.0633333333333334,"d":"0.06"}},1]
[{"$nulls":4},"H-PK71-1",null,null,0.08,{"$nulls":5},0.17]
[{"$nulls":4},"H-PK71-1",null,null,0.07,{"$nulls":5},0.16]
[{"$nulls":4},"H-PK71-2",null,null,0.08,{"$nulls":5},0.17]
[{"$nulls":4},"H-PK71-2",null,null,0.08,{"$nulls":5},0.17]
[{"$nulls":4},"H-PK71-2",null,null,0.07,{"$nulls":5},0.16]
[{"$nulls":4},"H-PK71-3",null,null,0.09,{"$nulls":5},0.11]
[{"$nulls":4},"H-PK71-3",null,null,0.09,{"$nulls":5},{"v":0.1,"d":"0.10"}]
[{"$nulls":4},"H-PK71-3",null,null,{"v":0.1,"d":"0.10"},{"$nulls":5},{"v":0.1,"d":"0.10"}]
[null,18,"H-ZLaF79A","R2025-209Z-021","H-ZLaF79A-1",null,null,0.08,{"$nulls":4},{"$f":"AVERAGE(H159:H167)","v":0.08},0.14,{"$f":"AVERAGE(N159:N167)","v":{"v":0.146666666666667,"d":"0.15"}},{"$f":"O159-M159","v":{"v":0.0666666666666667,"d":"0.07"}},1]
[{"$nulls":4},"H-ZLaF79A-1",null,null,0.07,{"$nulls":5},0.14]
[{"$nulls":4},"H-ZLaF79A-1",null,null,0.07,{"$nulls":5},0.13]
[{"$nulls":4},"H-ZLaF79A-2",null,null,{"v":0.1,"d":"0.10"},{"$nulls":5},0.13]
[{"$nulls":4},"H-ZLaF79A-2",null,null,{"v":0.1,"d":"0.10"},{"$nulls":5},0.13]
[{"$nulls":4},"H-ZLaF79A-2",null,null,0.11,{"$nulls":5},0.13]
[{"$nulls":4},"H-ZLaF79A-3",null,null,0.06,{"$nulls":5},0.17]
[{"$nulls":4},"H-ZLaF79A-3",null,null,0.06,{"$nulls":5},0.18]
[{"$nulls":4},"H-ZLaF79A-3",null,null,0.07,{"$nulls":5},0.17]
[null,19,"H-LaF10A","30612407/25/-80F","H-LaF10A-1",null,null,0.05,{"$nulls":4},{"$f":"AVERAGE(H168:H176)","v":{"v":0.0644444444444445,"d":"0.06"}},0.17,{"$f":"AVERAGE(N168:N176)","v":{"v":0.137777777777778,"d":"0.14"}},{"$f":"O168-M168","v":{"v":0.0733333333333333,"d":"0.07"}},1]
[{"$nulls":4},"H-LaF10A-1",null,null,0.05,{"$nulls":5},0.17]
[{"$nulls":4},"H-LaF10A-1",null,null,0.05,{"$nulls":5},0.16]
[{"$nulls":4},"H-LaF10A-2",null,null,0.09,{"$nulls":5},0.12]
[{"$nulls":4},"H-LaF10A-2",null,null,{"v":0.1,"d":"0.10"},{"$nulls":5},0.11]
[{"$nulls":4},"H-LaF10A-2",null,null,0.09,{"$nulls":5},0.13]
[{"$nulls":4},"H-LaF10A-3",null,null,0.05,{"$nulls":5},0.12]
[{"$nulls":4},"H-LaF10A-3",null,null,0.05,{"$nulls":5},0.13]
[{"$nulls":4},"H-LaF10A-3",null,null,0.05,{"$nulls":5},0.13]
[null,20,"H-LaF62","6041150827/-120TK","H-LaF62A-1",null,null,0.08,{"$nulls":4},{"$f":"AVERAGE(H177:H185)","v":{"v":0.0766666666666667,"d":"0.08"}},{"v":0.2,"d":"0.20"},{"$f":"AVERAGE(N177:N185)","v":0.15},{"$f":"O177-M177","v":{"v":0.0733333333333333,"d":"0.07"}},1]
[{"$nulls":4},"H-LaF62A-1",null,null,0.07,{"$nulls":5},0.19]
[{"$nulls":4},"H-LaF62A-1",null,null,0.07,{"$nulls":5},0.18]
[{"$nulls":4},"H-LaF62A-2",null,null,{"v":0.1,"d":"0.10"},{"$nulls":5},0.07]
[{"$nulls":4},"H-LaF62A-2",null,null,0.09,{"$nulls":5},0.07]
[{"$nulls":4},"H-LaF62A-2",null,null,{"v":0.1,"d":"0.10"},{"$nulls":5},0.09]
[{"$nulls":4},"H-LaF62A-3",null,null,0.07,{"$nulls":5},0.18]
[{"$nulls":4},"H-LaF62A-3",null,null,0.06,{"$nulls":5},0.19]
[{"$nulls":4},"H-LaF62A-3",null,null,0.05,{"$nulls":5},0.18]
[null,21,"H-ZLaF76A","2101240320-024/-170TK","H-zLaF76A-1",null,null,0.09,{"$nulls":4},{"$f":"AVERAGE(H186:H194)","v":{"v":0.106666666666667,"d":"0.11"}},0.13,{"$f":"AVERAGE(N186:N194)","v":{"v":0.122222222222222,"d":"0.12"}},{"$f":"O186-M186","v":{"v":0.0155555555555556,"d":"0.02"}},1]
[{"$nulls":4},"H-zLaF76A-1",null,null,{"v":0.1,"d":"0.10"},{"$nulls":5},0.14]
[{"$nulls":4},"H-zLaF76A-1",null,null,0.09,{"$nulls":5},0.13]
[{"$nulls":4},"H-zLaF76A-2",null,null,0.13,{"$nulls":5},0.16]
[{"$nulls":4},"H-zLaF76A-2",null,null,0.13,{"$nulls":5},0.15]
[{"$nulls":4},"H-zLaF76A-2",null,null,0.14,{"$nulls":5},0.16]
[{"$nulls":4},"H-zLaF76A-3",null,null,{"v":0.1,"d":"0.10"},{"$nulls":5},0.08]
[{"$nulls":4},"H-zLaF76A-3",null,null,0.09,{"$nulls":5},0.07]
[{"$nulls":4},"H-zLaF76A-3",null,null,0.09,{"$nulls":5},0.08]
[null,22,"H-ZLaF60A","2041250105/02TK","H-ZLaF60A-1",null,null,{"v":0.1,"d":"0.10"},{"$nulls":4},{"$f":"AVERAGE(H195:H203)","v":{"v":0.0855555555555556,"d":"0.09"}},{"v":0.1,"d":"0.10"},{"$f":"AVERAGE(N195:N203)","v":{"v":0.0933333333333333,"d":"0.09"}},{"$f":"O195-M195","v":{"v":0.00777777777777777,"d":"0.01"}},1]
[{"$nulls":4},"H-ZLaF60A-1",null,null,{"v":0.1,"d":"0.10"},{"$nulls":5},{"v":0.1,"d":"0.10"}]
[{"$nulls":4},"H-ZLaF60A-1",null,null,{"v":0.1,"d":"0.10"},{"$nulls":5},0.09]
[{"$nulls":4},"H-ZLaF60A-2",null,null,0.06,{"$nulls":5},0.09]
[{"$nulls":4},"H-ZLaF60A-2",null,null,0.07,{"$nulls":5},{"v":0.1,"d":"0.10"}]
[{"$nulls":4},"H-ZLaF60A-2",null,null,0.07,{"$nulls":5},0.09]
[{"$nulls":4},"H-ZLaF60A-3",null,null,0.09,{"$nulls":5},0.09]
[{"$nulls":4},"H-ZLaF60A-3",null,null,0.09,{"$nulls":5},0.09]
[{"$nulls":4},"H-ZLaF60A-3",null,null,0.09,{"$nulls":5},0.09]
[null,23,"H-ZLaF80","a2061240326/-210TK","H-ZLaF80-1",null,null,0.11,{"$nulls":4},{"$f":"AVERAGE(H204:H212)","v":{"v":0.0911111111111111,"d":"0.09"}},0.08,{"$f":"AVERAGE(N204:N212)","v":{"v":0.102222222222222,"d":"0.10"}},{"$f":"O204-M204","v":{"v":0.0111111111111111,"d":"0.01"}},1]
[{"$nulls":4},"H-ZLaF80-1",null,null,0.11,{"$nulls":5},0.09]
[{"$nulls":4},"H-ZLaF80-1",null,null,0.11,{"$nulls":5},0.08]
[{"$nulls":4},"H-ZLaF80-2",null,null,0.09,{"$nulls":5},0.11]
[{"$nulls":4},"H-ZLaF80-2",null,null,0.09,{"$nulls":5},0.13]
[{"$nulls":4},"H-ZLaF80-2",null,null,0.09,{"$nulls":5},0.13]
[{"$nulls":4},"H-ZLaF80-3",null,null,0.08,{"$nulls":5},{"v":0.1,"d":"0.10"}]
[{"$nulls":4},"H-ZLaF80-3",null,null,0.07,{"$nulls":5},{"v":0.1,"d":"0.10"}]
[{"$nulls":4},"H-ZLaF80-3",null,null,0.07,{"$nulls":5},{"v":0.1,"d":"0.10"}]
[null,24,"H-ZLaF66A","2041220821/06TK","H-ZLaF66A-1",null,null,0.09,{"$nulls":4},{"$f":"AVERAGE(H213:H221)","v":0.08},{"v":0.1,"d":"0.10"},{"$f":"AVERAGE(N213:N221)","v":{"v":0.106666666666667,"d":"0.11"}},{"$f":"O213-M213","v":{"v":0.0266666666666666,"d":"0.03"}},1]
[{"$nulls":4},"H-ZLaF66A-1",null,null,0.08,{"$nulls":5},0.09]
[{"$nulls":4},"H-ZLaF66A-1",null,null,0.08,{"$nulls":5},{"v":0.1,"d":"0.10"}]
[{"$nulls":4},"H-ZLaF66A-2",null,null,0.09,{"$nulls":5},{"v":0.1,"d":"0.10"}]
[{"$nulls":4},"H-ZLaF66A-2",null,null,0.08,{"$nulls":5},0.11]
[{"$nulls":4},"H-ZLaF66A-2",null,null,0.09,{"$nulls":5},0.11]
[{"$nulls":4},"H-ZLaF66A-3",null,null,0.06,{"$nulls":5},0.12]
[{"$nulls":4},"H-ZLaF66A-3",null,null,0.07,{"$nulls":5},0.12]
[{"$nulls":4},"H-ZLaF66A-3",null,null,0.08,{"$nulls":5},0.11]
[null,25,"H-LaF1","2031230519/03TK","H-LaF1-1",null,null,0.08,{"$nulls":4},{"$f":"AVERAGE(H222:H230)","v":{"v":0.0777777777777778,"d":"0.08"}},0.58,{"$f":"AVERAGE(N222:N230)","v":{"v":0.555555555555556,"d":"0.56"}},{"$f":"O222-M222","v":{"v":0.477777777777778,"d":"0.48"}},2]
[{"$nulls":4},"H-LaF1-1",null,null,0.08,{"$nulls":5},0.55]
[{"$nulls":4},"H-LaF1-1",null,null,0.08,{"$nulls":5},0.58]
[{"$nulls":4},"H-LaF1-2",null,null,0.07,{"$nulls":5},0.64]
[{"$nulls":4},"H-LaF1-2",null,null,0.07,{"$nulls":5},0.64]
[{"$nulls":4},"H-LaF1-2",null,null,0.06,{"$nulls":5},0.64]
[{"$nulls":4},"H-LaF1-3",null,null,0.08,{"$nulls":5},0.45]
[{"$nulls":4},"H-LaF1-3",null,null,0.09,{"$nulls":5},0.46]
[{"$nulls":4},"H-LaF1-3",null,null,0.09,{"$nulls":5},0.46]
[null,26,"H-ZLaF70B","2021240429/02/-140TK","H-ZLaF70B-1",null,null,0.08,{"$nulls":4},{"$f":"AVERAGE(H231:H239)","v":{"v":0.0811111111111111,"d":"0.08"}},0.12,{"$f":"AVERAGE(N231:N239)","v":{"v":0.118888888888889,"d":"0.12"}},{"$f":"O231-M231","v":{"v":0.0377777777777778,"d":"0.04"}},1]
[{"$nulls":4},"H-ZLaF70B-1",null,null,0.09,{"$nulls":5},0.11]
[{"$nulls":4},"H-ZLaF70B-1",null,null,0.08,{"$nulls":5},0.12]
[{"$nulls":4},"H-ZLaF70B-2",null,null,0.08,{"$nulls":5},{"v":0.1,"d":"0.10"}]
[{"$nulls":4},"H-ZLaF70B-2",null,null,0.08,{"$nulls":5},0.09]
[{"$nulls":4},"H-ZLaF70B-2",null,null,0.08,{"$nulls":5},0.11]
[{"$nulls":4},"H-ZLaF70B-3",null,null,0.08,{"$nulls":5},0.12]
[{"$nulls":4},"H-ZLaF70B-3",null,null,0.08,{"$nulls":5},0.12]
[{"$nulls":4},"H-ZLaF70B-3",null,null,0.08,{"$nulls":5},0.18]
[null,27,"H-LaF50B","30612404/81/-150TK","H-LaF50B-1",null,null,0.07,{"$nulls":4},{"$f":"AVERAGE(H240:H248)","v":{"v":0.0755555555555556,"d":"0.08"}},0.06,{"$f":"AVERAGE(N240:N248)","v":{"v":0.0822222222222222,"d":"0.08"}},{"$f":"O240-M240","v":{"v":0.00666666666666664,"d":"0.01"}},1]
[{"$nulls":4},"H-LaF50B-1",null,null,0.07,{"$nulls":5},0.06]
[{"$nulls":4},"H-LaF50B-1",null,null,0.07,{"$nulls":5},0.06]
[{"$nulls":4},"H-LaF50B-2",null,null,{"v":0.1,"d":"0.10"},{"$nulls":5},{"v":0.1,"d":"0.10"}]
[{"$nulls":4},"H-LaF50B-2",null,null,{"v":0.1,"d":"0.10"},{"$nulls":5},0.09]
[{"$nulls":4},"H-LaF50B-2",null,null,{"v":0.1,"d":"0.10"},{"$nulls":5},{"v":0.1,"d":"0.10"}]
[{"$nulls":4},"H-LaF50B-3",null,null,0.05,{"$nulls":5},0.08]
[{"$nulls":4},"H-LaF50B-3",null,null,0.06,{"$nulls":5},{"v":0.1,"d":"0.10"}]
[{"$nulls":4},"H-LaF50B-3",null,null,0.06,{"$nulls":5},0.09]
[null,28,"H-ZLaF64","2051240103/04TK","H-ZLaF64-1",null,null,0.05,{"$nulls":4},{"$f":"AVERAGE(H249:H257)","v":{"v":0.0622222222222222,"d":"0.06"}},{"v":0.1,"d":"0.10"},{"$f":"AVERAGE(N249:N257)","v":{"v":0.0766666666666667,"d":"0.08"}},{"$f":"O249-M249","v":{"v":0.0144444444444445,"d":"0.01"}},1]
[{"$nulls":4},"H-ZLaF64-1",null,null,0.06,{"$nulls":5},0.09]
[{"$nulls":4},"H-ZLaF64-1",null,null,0.06,{"$nulls":5},{"v":0.1,"d":"0.10"}]
[{"$nulls":4},"H-ZLaF64-2",null,null,0.08,{"$nulls":5},0.07]
[{"$nulls":4},"H-ZLaF64-2",null,null,0.07,{"$nulls":5},0.07]
[{"$nulls":4},"H-ZLaF64-2",null,null,0.07,{"$nulls":5},0.07]
[{"$nulls":4},"H-ZLaF64-3",null,null,0.05,{"$nulls":5},0.06]
[{"$nulls":4},"H-ZLaF64-3",null,null,0.06,{"$nulls":5},0.06]
[{"$nulls":4},"H-ZLaF64-3",null,null,0.06,{"$nulls":5},0.07]
[null,29,"H-ZLaF72A","2061240113/-130TK","H-ZLaF72A-1",null,null,0.13,{"$nulls":4},{"$f":"AVERAGE(H258:H266)","v":{"v":0.0966666666666667,"d":"0.10"}},0.09,{"$f":"AVERAGE(N258:N266)","v":{"v":0.105555555555556,"d":"0.11"}},{"$f":"O258-M258","v":{"v":0.00888888888888888,"d":"0.01"}},1]
[{"$nulls":4},"H-ZLaF72A-1",null,null,0.13,{"$nulls":5},{"v":0.1,"d":"0.10"}]
[{"$nulls":4},"H-ZLaF72A-1",null,null,0.13,{"$nulls":5},{"v":0.1,"d":"0.10"}]
[{"$nulls":4},"H-ZLaF72A-2",null,null,0.09,{"$nulls":5},{"v":0.1,"d":"0.10"}]
[{"$nulls":4},"H-ZLaF72A-2",null,null,{"v":0.1,"d":"0.10"},{"$nulls":5},{"v":0.1,"d":"0.10"}]
[{"$nulls":4},"H-ZLaF72A-2",null,null,0.11,{"$nulls":5},0.11]
[{"$nulls":4},"H-ZLaF72A-3",null,null,0.06,{"$nulls":5},0.11]
[{"$nulls":4},"H-ZLaF72A-3",null,null,0.06,{"$nulls":5},0.12]
[{"$nulls":4},"H-ZLaF72A-3",null,null,0.06,{"$nulls":5},0.12]
[null,30,"H-ZLaF70GT","2011240808/-130TK1","H-ZLaF70GT-1",null,null,0.06,{"$nulls":4},{"$f":"AVERAGE(H267:H275)","v":{"v":0.0788888888888889,"d":"0.08"}},0.07,{"$f":"AVERAGE(N267:N275)","v":{"v":0.0777777777777778,"d":"0.08"}},{"$f":"O267-M267","v":{"v":-0.0011111111111111,"d":"-0.00"}},1]
[{"$nulls":4},"H-ZLaF70GT-1",null,null,0.07,{"$nulls":5},0.08]
[{"$nulls":4},"H-ZLaF70GT-1",null,null,0.06,{"$nulls":5},0.07]
[{"$nulls":4},"H-ZLaF70GT-2",null,null,{"v":0.1,"d":"0.10"},{"$nulls":5},0.08]
[{"$nulls":4},"H-ZLaF70GT-2",null,null,{"v":0.1,"d":"0.10"},{"$nulls":5},0.09]
[{"$nulls":4},"H-ZLaF70GT-2",null,null,{"v":0.1,"d":"0.10"},{"$nulls":5},0.08]
[{"$nulls":4},"H-ZLaF70GT-3",null,null,0.08,{"$nulls":5},0.07]
[{"$nulls":4},"H-ZLaF70GT-3",null,null,0.07,{"$nulls":5},0.08]
[{"$nulls":4},"H-ZLaF70GT-3",null,null,0.07,{"$nulls":5},0.08]
[null,31,"H-ZLaF77A","L02241110-02/-160TK","H-ZLaF77A-1",null,null,0.05,{"$nulls":4},{"$f":"AVERAGE(H276:H284)","v":0.08},0.12,{"$f":"AVERAGE(N276:N284)","v":{"v":0.103333333333333,"d":"0.10"}},{"$f":"O276-M276","v":{"v":0.0233333333333333,"d":"0.02"}},1]
[{"$nulls":4},"H-ZLaF77A-1",null,null,0.07,{"$nulls":5},0.12]
[{"$nulls":4},"H-ZLaF77A-1",null,null,0.07,{"$nulls":5},0.12]
[{"$nulls":4},"H-ZLaF77A-2",null,null,{"v":0.1,"d":"0.10"},{"$nulls":5},0.11]
[{"$nulls":4},"H-ZLaF77A-2",null,null,0.11,{"$nulls":5},0.11]
[{"$nulls":4},"H-ZLaF77A-2",null,null,0.11,{"$nulls":5},0.09]
[{"$nulls":4},"H-ZLaF77A-3",null,null,0.07,{"$nulls":5},0.09]
[{"$nulls":4},"H-ZLaF77A-3",null,null,0.07,{"$nulls":5},0.09]
[{"$nulls":4},"H-ZLaF77A-3",null,null,0.07,{"$nulls":5},0.08]
[null,32,"H-ZLaF68A","b2031231127/01TK","H-ZLaF68A-1",null,null,0.08,{"$nulls":4},{"$f":"AVERAGE(H285:H293)","v":{"v":0.0622222222222222,"d":"0.06"}},{"v":0.1,"d":"0.10"},{"$f":"AVERAGE(N285:N293)","v":{"v":0.104444444444444,"d":"0.10"}},{"$f":"O285-M285","v":{"v":0.0422222222222222,"d":"0.04"}},1]
[{"$nulls":4},"H-ZLaF68A-1",null,null,0.07,{"$nulls":5},{"v":0.1,"d":"0.10"}]
[{"$nulls":4},"H-ZLaF68A-1",null,null,0.08,{"$nulls":5},0.09]
[{"$nulls":4},"H-ZLaF68A-2",null,null,0.06,{"$nulls":5},0.09]
[{"$nulls":4},"H-ZLaF68A-2",null,null,0.05,{"$nulls":5},0.09]
[{"$nulls":4},"H-ZLaF68A-2",null,null,0.05,{"$nulls":5},{"v":0.1,"d":"0.10"}]
[{"$nulls":4},"H-ZLaF68A-3",null,null,0.06,{"$nulls":5},0.12]
[{"$nulls":4},"H-ZLaF68A-3",null,null,0.05,{"$nulls":5},0.13]
[{"$nulls":4},"H-ZLaF68A-3",null,null,0.06,{"$nulls":5},0.12]
[null,33,"H-ZLaF72","2011240412/-110FTK","H-ZLaF72-1",null,null,0.08,{"$nulls":4},{"$f":"AVERAGE(H294:H302)","v":{"v":0.1,"d":"0.10"}},0.07,{"$f":"AVERAGE(N294:N302)","v":{"v":0.114444444444444,"d":"0.11"}},{"$f":"O294-M294","v":{"v":0.0144444444444445,"d":"0.01"}},1]
[{"$nulls":4},"H-ZLaF72-1",null,null,0.09,{"$nulls":5},0.07]
[{"$nulls":4},"H-ZLaF72-1",null,null,0.08,{"$nulls":5},0.07]
[{"$nulls":4},"H-ZLaF72-2",null,null,0.09,{"$nulls":5},0.12]
[{"$nulls":4},"H-ZLaF72-2",null,null,0.11,{"$nulls":5},0.13]
[{"$nulls":4},"H-ZLaF72-2",null,null,0.11,{"$nulls":5},0.13]
[{"$nulls":4},"H-ZLaF72-3",null,null,0.12,{"$nulls":5},0.15]
[{"$nulls":4},"H-ZLaF72-3",null,null,0.11,{"$nulls":5},0.15]
[{"$nulls":4},"H-ZLaF72-3",null,null,0.11,{"$nulls":5},0.14]
[null,34,"H-ZLaF82GT","2021240513/06F","H-ZLaF82GT-1",null,null,0.09,{"$nulls":4},{"$f":"AVERAGE(H303:H311)","v":{"v":0.0833333333333333,"d":"0.08"}},0.12,{"$f":"AVERAGE(N303:N311)","v":0.11},{"$f":"O303-M303","v":{"v":0.0266666666666667,"d":"0.03"}},1]
[{"$nulls":4},"H-ZLaF82GT-1",null,null,0.09,{"$nulls":5},0.12]
[{"$nulls":4},"H-ZLaF82GT-1",null,null,0.11,{"$nulls":5},0.12]
[{"$nulls":4},"H-ZLaF82GT-2",null,null,0.07,{"$nulls":5},{"v":0.1,"d":"0.10"}]
[{"$nulls":4},"H-ZLaF82GT-2",null,null,0.07,{"$nulls":5},{"v":0.1,"d":"0.10"}]
[{"$nulls":4},"H-ZLaF82GT-2",null,null,0.06,{"$nulls":5},0.09]
[{"$nulls":4},"H-ZLaF82GT-3",null,null,0.09,{"$nulls":5},0.11]
[{"$nulls":4},"H-ZLaF82GT-3",null,null,0.09,{"$nulls":5},0.11]
[{"$nulls":4},"H-ZLaF82GT-3",null,null,0.08,{"$nulls":5},0.12]
[null,35,"H-LaF52","2041220911/01TK","H-LaF52-2",null,null,0.06,{"$nulls":4},{"$f":"AVERAGE(H312:H320)","v":{"v":0.0766666666666667,"d":"0.08"}},0.11,{"$f":"AVERAGE(N312:N320)","v":{"v":0.121111111111111,"d":"0.12"}},{"$f":"O312-M312","v":{"v":0.0444444444444444,"d":"0.04"}},1]
[{"$nulls":4},"H-LaF52-2",null,null,0.06,{"$nulls":5},0.12]
[{"$nulls":4},"H-LaF52-2",null,null,0.06,{"$nulls":5},0.12]
[{"$nulls":4},"H-LaF52-3",null,null,0.08,{"$nulls":5},0.12]
[{"$nulls":4},"H-LaF52-3",null,null,0.08,{"$nulls":5},0.13]
[{"$nulls":4},"H-LaF52-3",null,null,0.07,{"$nulls":5},0.12]
[{"$nulls":4},"H-LaF52-1",null,null,0.09,{"$nulls":5},0.13]
[{"$nulls":4},"H-LaF52-1",null,null,{"v":0.1,"d":"0.10"},{"$nulls":5},0.12]
[{"$nulls":4},"H-LaF52-1",null,null,0.09,{"$nulls":5},0.12]
[null,36,"H-LaF2A","2041240927/01TK","H-LaF2A-1",null,null,0.04,{"$nulls":4},{"$f":"AVERAGE(H321:H329)","v":{"v":0.0611111111111111,"d":"0.06"}},0.19,{"$f":"AVERAGE(N321:N329)","v":{"v":0.211111111111111,"d":"0.21"}},{"$f":"O321-M321","v":0.15},1]
[{"$nulls":4},"H-LaF2A-1",null,null,0.04,{"$nulls":5},0.19]
[{"$nulls":4},"H-LaF2A-1",null,null,0.05,{"$nulls":5},0.18]
[{"$nulls":4},"H-LaF2A-2",null,null,0.08,{"$nulls":5},0.21]
[{"$nulls":4},"H-LaF2A-2",null,null,0.08,{"$nulls":5},0.21]
[{"$nulls":4},"H-LaF2A-2",null,null,0.08,{"$nulls":5},0.22]
[{"$nulls":4},"H-LaF2A-3",null,null,0.05,{"$nulls":5},0.23]
[{"$nulls":4},"H-LaF2A-3",null,null,0.06,{"$nulls":5},0.23]
[{"$nulls":4},"H-LaF2A-3",null,null,0.07,{"$nulls":5},0.24]
[null,37,"H-ZLaF53","30612111/73/-150TK","H-ZLaF53-1",null,null,0.06,{"$nulls":4},{"$f":"AVERAGE(H330:H338)","v":0.08},0.09,{"$f":"AVERAGE(N330:N338)","v":{"v":0.0944444444444444,"d":"0.09"}},{"$f":"O330-M330","v":{"v":0.0144444444444444,"d":"0.01"}},1]
[{"$nulls":4},"H-ZLaF53-1",null,null,0.06,{"$nulls":5},0.09]
[{"$nulls":4},"H-ZLaF53-1",null,null,0.06,{"$nulls":5},0.09]
[{"$nulls":4},"H-ZLaF53-2",null,null,0.07,{"$nulls":5},0.09]
[{"$nulls":4},"H-ZLaF53-2",null,null,0.07,{"$nulls":5},{"v":0.1,"d":"0.10"}]
[{"$nulls":4},"H-ZLaF53-2",null,null,0.08,{"$nulls":5},0.09]
[{"$nulls":4},"H-ZLaF53-3",null,null,{"v":0.1,"d":"0.10"},{"$nulls":5},{"v":0.1,"d":"0.10"}]
[{"$nulls":4},"H-ZLaF53-3",null,null,0.11,{"$nulls":5},{"v":0.1,"d":"0.10"}]
[{"$nulls":4},"H-ZLaF53-3",null,null,0.11,{"$nulls":5},{"v":0.1,"d":"0.10"}]
[null,38,"H-ZLaF50","a2061240430/-130F","H-ZLaF50-1",null,null,{"v":0.1,"d":"0.10"},{"$nulls":4},{"$f":"AVERAGE(H339:H347)","v":{"v":0.111111111111111,"d":"0.11"}},0.13,{"$f":"AVERAGE(N339:N347)","v":{"v":0.127777777777778,"d":"0.13"}},{"$f":"O339-M339","v":{"v":0.0166666666666667,"d":"0.02"}},1]
[{"$nulls":4},"H-ZLaF50-1",null,null,0.11,{"$nulls":5},0.13]
[{"$nulls":4},"H-ZLaF50-1",null,null,0.12,{"$nulls":5},0.13]
[{"$nulls":4},"H-ZLaF50-2",null,null,{"v":0.1,"d":"0.10"},{"$nulls":5},0.12]
[{"$nulls":4},"H-ZLaF50-2",null,null,{"v":0.1,"d":"0.10"},{"$nulls":5},0.12]
[{"$nulls":4},"H-ZLaF50-2",null,null,0.11,{"$nulls":5},0.13]
[{"$nulls":4},"H-ZLaF50-3",null,null,0.12,{"$nulls":5},0.13]
[{"$nulls":4},"H-ZLaF50-3",null,null,0.12,{"$nulls":5},0.13]
[{"$nulls":4},"H-ZLaF50-3",null,null,0.12,{"$nulls":5},0.13]
[null,39,"H-ZLaF70","a2031241110/-120Z","H-ZLaF70-1",null,null,0.08,{"$nulls":4},{"$f":"AVERAGE(H348:H356)","v":{"v":0.0788888888888889,"d":"0.08"}},{"v":0.1,"d":"0.10"},{"$f":"AVERAGE(N348:N356)","v":{"v":0.0911111111111111,"d":"0.09"}},{"$f":"O348-M348","v":{"v":0.0122222222222222,"d":"0.01"}},1]
[{"$nulls":4},"H-ZLaF70-1",null,null,{"v":0.1,"d":"0.10"},{"$nulls":5},0.11]
[{"$nulls":4},"H-ZLaF70-1",null,null,{"v":0.1,"d":"0.10"},{"$nulls":5},{"v":0.1,"d":"0.10"}]
[{"$nulls":4},"H-ZLaF70-2",null,null,0.06,{"$nulls":5},{"v":0.1,"d":"0.10"}]
[{"$nulls":4},"H-ZLaF70-2",null,null,0.06,{"$nulls":5},{"v":0.1,"d":"0.10"}]
[{"$nulls":4},"H-ZLaF70-2",null,null,0.06,{"$nulls":5},{"v":0.1,"d":"0.10"}]
[{"$nulls":4},"H-ZLaF70-3",null,null,0.09,{"$nulls":5},0.07]
[{"$nulls":4},"H-ZLaF70-3",null,null,0.08,{"$nulls":5},0.07]
[{"$nulls":4},"H-ZLaF70-3",null,null,0.08,{"$nulls":5},0.07]
[null,40,"H-ZLaF81","SL2101250202-015/-340","H-ZLaF81-1",null,null,{"v":0.1,"d":"0.10"},{"$nulls":4},{"$f":"AVERAGE(H357:H365)","v":{"v":0.0888888888888889,"d":"0.09"}},{"v":0.1,"d":"0.10"},{"$f":"AVERAGE(N357:N365)","v":{"v":0.108888888888889,"d":"0.11"}},{"$f":"O357-M357","v":0.02},1]
[{"$nulls":4},"H-ZLaF81-1",null,null,{"v":0.1,"d":"0.10"},{"$nulls":5},0.11]
[{"$nulls":4},"H-ZLaF81-1",null,null,{"v":0.1,"d":"0.10"},{"$nulls":5},0.11]
[{"$nulls":4},"H-ZLaF81-2",null,null,0.05,{"$nulls":5},0.12]
[{"$nulls":4},"H-ZLaF81-2",null,null,0.06,{"$nulls":5},0.13]
[{"$nulls":4},"H-ZLaF81-2",null,null,0.05,{"$nulls":5},0.12]
[{"$nulls":4},"H-ZLaF81-3",null,null,0.11,{"$nulls":5},{"v":0.1,"d":"0.10"}]
[{"$nulls":4},"H-ZLaF81-3",null,null,0.11,{"$nulls":5},{"v":0.1,"d":"0.10"}]
[{"$nulls":4},"H-ZLaF81-3",null,null,0.12,{"$nulls":5},0.09]
[null,41,"H-LaF3C","30712407/13/-90TK","H-LaF3C-1",null,null,0.06,{"$nulls":4},{"$f":"AVERAGE(H366:H374)","v":{"v":0.0655555555555555,"d":"0.07"}},0.11,{"$f":"AVERAGE(N366:N374)","v":{"v":0.113333333333333,"d":"0.11"}},{"$f":"O366-M366","v":{"v":0.0477777777777778,"d":"0.05"}},1]
[{"$nulls":4},"H-LaF3C-1",null,null,0.06,{"$nulls":5},0.11]
[{"$nulls":4},"H-LaF3C-1",null,null,0.06,{"$nulls":5},0.11]
[{"$nulls":4},"H-LaF3C-2",null,null,0.06,{"$nulls":5},0.14]
[{"$nulls":4},"H-LaF3C-2",null,null,0.06,{"$nulls":5},0.13]
[{"$nulls":4},"H-LaF3C-2",null,null,0.07,{"$nulls":5},0.14]
[{"$nulls":4},"H-LaF3C-3",null,null,0.07,{"$nulls":5},0.09]
[{"$nulls":4},"H-LaF3C-3",null,null,0.07,{"$nulls":5},{"v":0.1,"d":"0.10"}]
[{"$nulls":4},"H-LaF3C-3",null,null,0.08,{"$nulls":5},0.09]
[null,42,"H-ZLaF52","SL2031230715/01","H-ZLaF52-1",null,null,0.07,{"$nulls":4},{"$f":"AVERAGE(H375:H383)","v":{"v":0.0622222222222222,"d":"0.06"}},0.06,{"$f":"AVERAGE(N375:N383)","v":{"v":0.0822222222222222,"d":"0.08"}},{"$f":"O375-M375","v":0.02},1]
[{"$nulls":4},"H-ZLaF52-1",null,null,0.07,{"$nulls":5},0.07]
[{"$nulls":4},"H-ZLaF52-1",null,null,0.07,{"$nulls":5},0.07]
[{"$nulls":4},"H-ZLaF52-2",null,null,0.06,{"$nulls":5},0.07]
[{"$nulls":4},"H-ZLaF52-2",null,null,0.06,{"$nulls":5},0.07]
[{"$nulls":4},"H-ZLaF52-2",null,null,0.06,{"$nulls":5},0.06]
[{"$nulls":4},"H-ZLaF52-3",null,null,0.06,{"$nulls":5},{"v":0.1,"d":"0.10"}]
[{"$nulls":4},"H-ZLaF52-3",null,null,0.06,{"$nulls":5},0.12]
[{"$nulls":4},"H-ZLaF52-3",null,null,0.05,{"$nulls":5},0.12]
[null,43,"H-ZLaF50C","SL2101250303-024/-110","H-ZLaF50C-1",null,null,0.21,{"$nulls":4},{"$f":"AVERAGE(H384:H392)","v":{"v":0.218888888888889,"d":"0.22"}},0.26,{"$f":"AVERAGE(N384:N392)","v":{"v":0.247777777777778,"d":"0.25"}},{"$f":"O384-M384","v":{"v":0.028888888888889,"d":"0.03"}},1]
[{"$nulls":4},"H-ZLaF50C-1",null,null,0.25,{"$nulls":5},0.23]
[{"$nulls":4},"H-ZLaF50C-1",null,null,0.27,{"$nulls":5},0.23]
[{"$nulls":4},"H-ZLaF50C-2",null,null,0.22,{"$nulls":5},0.28]
[{"$nulls":4},"H-ZLaF50C-2",null,null,0.22,{"$nulls":5},0.29]
[{"$nulls":4},"H-ZLaF50C-2",null,null,0.23,{"$nulls":5},0.28]
[{"$nulls":4},"H-ZLaF50C-3",null,null,0.18,{"$nulls":5},0.21]
[{"$nulls":4},"H-ZLaF50C-3",null,null,{"v":0.2,"d":"0.20"},{"$nulls":5},0.23]
[{"$nulls":4},"H-ZLaF50C-3",null,null,0.19,{"$nulls":5},0.22]
[null,44,"H-ZLaF56B","2011241020/02/-180","H-ZLaF56B-1",null,null,0.06,{"$nulls":4},{"$f":"AVERAGE(H393:H401)","v":{"v":0.0566666666666667,"d":"0.06"}},0.06,{"$f":"AVERAGE(N393:N401)","v":{"v":0.0722222222222222,"d":"0.07"}},{"$f":"O393-M393","v":{"v":0.0155555555555556,"d":"0.02"}},1]
[{"$nulls":4},"H-ZLaF56B-1",null,null,0.05,{"$nulls":5},0.08]
[{"$nulls":4},"H-ZLaF56B-1",null,null,0.05,{"$nulls":5},0.07]
[{"$nulls":4},"H-ZLaF56B-2",null,null,0.06,{"$nulls":5},0.09]
[{"$nulls":4},"H-ZLaF56B-2",null,null,0.06,{"$nulls":5},0.08]
[{"$nulls":4},"H-ZLaF56B-2",null,null,0.06,{"$nulls":5},0.08]
[{"$nulls":4},"H-ZLaF56B-3",null,null,0.06,{"$nulls":5},0.06]
[{"$nulls":4},"H-ZLaF56B-3",null,null,0.06,{"$nulls":5},0.07]
[{"$nulls":4},"H-ZLaF56B-3",null,null,0.05,{"$nulls":5},0.06]
[null,45,"H-ZLaF82","SL2061231126/-90TK","H-ZLaF82-1",null,null,0.05,{"$nulls":4},{"$f":"AVERAGE(H402:H410)","v":{"v":0.0688888888888889,"d":"0.07"}},0.07,{"$f":"AVERAGE(N402:N410)","v":{"v":0.0722222222222222,"d":"0.07"}},{"$f":"O402-M402","v":{"v":0.00333333333333335,"d":"0.00"}},1]
[{"$nulls":4},"H-ZLaF82-1",null,null,0.05,{"$nulls":5},0.08]
[{"$nulls":4},"H-ZLaF82-1",null,null,0.07,{"$nulls":5},0.06]
[{"$nulls":4},"H-ZLaF82-2",null,null,0.09,{"$nulls":5},0.06]
[{"$nulls":4},"H-ZLaF82-2",null,null,{"v":0.1,"d":"0.10"},{"$nulls":5},0.05]
[{"$nulls":4},"H-ZLaF82-2",null,null,0.09,{"$nulls":5},0.06]
[{"$nulls":4},"H-ZLaF82-3",null,null,0.05,{"$nulls":5},0.08]
[{"$nulls":4},"H-ZLaF82-3",null,null,0.06,{"$nulls":5},0.09]
[{"$nulls":4},"H-ZLaF82-3",null,null,0.06,{"$nulls":5},{"v":0.1,"d":"0.10"}]
[null,46,"H-PK60","2101211106-132/01TK","H-PK60-1",null,null,0.09,{"$nulls":4},{"$f":"AVERAGE(H411:H419)","v":{"v":0.0711111111111111,"d":"0.07"}},0.13,{"$f":"AVERAGE(N411:N419)","v":0.08},{"$f":"O411-M411","v":{"v":0.00888888888888889,"d":"0.01"}},1]
[{"$nulls":4},"H-PK60-1",null,null,0.09,{"$nulls":5},0.13]
[{"$nulls":4},"H-PK60-1",null,null,0.08,{"$nulls":5},0.13]
[{"$nulls":4},"H-PK60-2",null,null,0.06,{"$nulls":5},0.04]
[{"$nulls":4},"H-PK60-2",null,null,0.06,{"$nulls":5},0.05]
[{"$nulls":4},"H-PK60-2",null,null,0.06,{"$nulls":5},0.04]
[{"$nulls":4},"H-PK60-3",null,null,0.07,{"$nulls":5},0.07]
[{"$nulls":4},"H-PK60-3",null,null,0.06,{"$nulls":5},0.06]
[{"$nulls":4},"H-PK60-3",null,null,0.07,{"$nulls":5},0.07]
[null,47,"H-ZBaF16A","30412306/09/-60TK","H-ZBaF16A-1",null,null,0.08,{"$nulls":4},{"$f":"AVERAGE(H420:H428)","v":{"v":0.0833333333333333,"d":"0.08"}},0.31,{"$f":"AVERAGE(N420:N428)","v":{"v":0.281111111111111,"d":"0.28"}},{"$f":"O420-M420","v":{"v":0.197777777777778,"d":"0.20"}},1]
[{"$nulls":4},"H-ZBaF16A-1",null,null,0.08,{"$nulls":5},0.31]
[{"$nulls":4},"H-ZBaF16A-1",null,null,0.08,{"$nulls":5},0.32]
[{"$nulls":4},"H-ZBaF16A-2",null,null,0.06,{"$nulls":5},0.32]
[{"$nulls":4},"H-ZBaF16A-2",null,null,0.08,{"$nulls":5},0.33]
[{"$nulls":4},"H-ZBaF16A-2",null,null,0.07,{"$nulls":5},0.33]
[{"$nulls":4},"H-ZBaF16A-3",null,null,{"v":0.1,"d":"0.10"},{"$nulls":5},0.21]
[{"$nulls":4},"H-ZBaF16A-3",null,null,{"v":0.1,"d":"0.10"},{"$nulls":5},{"v":0.2,"d":"0.20"}]
[{"$nulls":4},"H-ZBaF16A-3",null,null,{"v":0.1,"d":"0.10"},{"$nulls":5},{"v":0.2,"d":"0.20"}]
[null,48,"H-FK90","3021210210/01/-60TK","H-FK90-1",null,null,0.08,{"$nulls":4},{"$f":"AVERAGE(H429:H437)","v":{"v":0.0711111111111111,"d":"0.07"}},0.13,{"$f":"AVERAGE(N429:N437)","v":{"v":0.106666666666667,"d":"0.11"}},{"$f":"O429-M429","v":{"v":0.0355555555555556,"d":"0.04"}},1]
[{"$nulls":4},"H-FK90-1",null,null,0.09,{"$nulls":5},0.14]
[{"$nulls":4},"H-FK90-1",null,null,0.09,{"$nulls":5},0.14]
[{"$nulls":4},"H-FK90-2",null,null,0.09,{"$nulls":5},0.12]
[{"$nulls":4},"H-FK90-2",null,null,0.08,{"$nulls":5},0.11]
[{"$nulls":4},"H-FK90-2",null,null,{"v":0.1,"d":"0.10"},{"$nulls":5},0.13]
[{"$nulls":4},"H-FK90-3",null,null,0.04,{"$nulls":5},0.06]
[{"$nulls":4},"H-FK90-3",null,null,0.04,{"$nulls":5},0.07]
[{"$nulls":4},"H-FK90-3",null,null,0.03,{"$nulls":5},0.06]
[null,49,"H-ZBaF3","30411904/47/-90TK","H-ZBaF3-1",null,null,0.09,{"$nulls":4},{"$f":"AVERAGE(H438:H446)","v":{"v":0.0944444444444444,"d":"0.09"}},0.31,{"$f":"AVERAGE(N438:N446)","v":{"v":0.256666666666667,"d":"0.26"}},{"$f":"O438-M438","v":{"v":0.162222222222222,"d":"0.16"}},1]
[{"$nulls":4},"H-ZBaF3-1",null,null,0.09,{"$nulls":5},0.31]
[{"$nulls":4},"H-ZBaF3-1",null,null,0.09,{"$nulls":5},0.33]
[{"$nulls":4},"H-ZBaF3-2",null,null,0.09,{"$nulls":5},0.15]
[{"$nulls":4},"H-ZBaF3-2",null,null,0.09,{"$nulls":5},0.14]
[{"$nulls":4},"H-ZBaF3-2",null,null,0.09,{"$nulls":5},0.15]
[{"$nulls":4},"H-ZBaF3-3",null,null,{"v":0.1,"d":"0.10"},{"$nulls":5},{"v":0.3,"d":"0.30"}]
[{"$nulls":4},"H-ZBaF3-3",null,null,{"v":0.1,"d":"0.10"},{"$nulls":5},0.31]
[{"$nulls":4},"H-ZBaF3-3",null,null,0.11,{"$nulls":5},0.31]
[null,50,"D-ZLaF52N-M170","2031221125/02TK","D-ZLaF52N-M170-1",null,null,0.09,{"$nulls":4},{"$f":"AVERAGE(H447:H455)","v":{"v":0.0733333333333333,"d":"0.07"}},0.08,{"$f":"AVERAGE(N447:N455)","v":{"v":0.118888888888889,"d":"0.12"}},{"$f":"O447-M447","v":{"v":0.0455555555555556,"d":"0.05"}},1]
[{"$nulls":4},"D-ZLaF52N-M170-1",null,null,0.09,{"$nulls":5},0.09]
[{"$nulls":4},"D-ZLaF52N-M170-1",null,null,0.09,{"$nulls":5},0.08]
[{"$nulls":4},"D-ZLaF52N-M170-2",null,null,0.05,{"$nulls":5},0.13]
[{"$nulls":4},"D-ZLaF52N-M170-2",null,null,0.06,{"$nulls":5},0.14]
[{"$nulls":4},"D-ZLaF52N-M170-2",null,null,0.05,{"$nulls":5},0.14]
[{"$nulls":4},"D-ZLaF52N-M170-3",null,null,0.07,{"$nulls":5},0.14]
[{"$nulls":4},"D-ZLaF52N-M170-3",null,null,0.08,{"$nulls":5},0.13]
[{"$nulls":4},"D-ZLaF52N-M170-3",null,null,0.08,{"$nulls":5},0.14]
[null,51,"H-FK76","3021240320/-110TK","H-FK76A-1",null,null,0.05,{"$nulls":4},{"$f":"AVERAGE(H456:H464)","v":{"v":0.0766666666666667,"d":"0.08"}},0.09,{"$f":"AVERAGE(N456:N464)","v":{"v":0.105555555555556,"d":"0.11"}},{"$f":"O456-M456","v":{"v":0.0288888888888889,"d":"0.03"}},1]
[{"$nulls":4},"H-FK76A-1",null,null,0.06,{"$nulls":5},0.09]
[{"$nulls":4},"H-FK76A-1",null,null,0.06,{"$nulls":5},0.08]
[{"$nulls":4},"H-FK76A-2",null,null,0.05,{"$nulls":5},0.08]
[{"$nulls":4},"H-FK76A-2",null,null,0.06,{"$nulls":5},0.08]
[{"$nulls":4},"H-FK76A-2",null,null,0.06,{"$nulls":5},0.08]
[{"$nulls":4},"H-FK76A-3",null,null,0.12,{"$nulls":5},0.15]
[{"$nulls":4},"H-FK76A-3",null,null,0.12,{"$nulls":5},0.15]
[{"$nulls":4},"H-FK76A-3",null,null,0.11,{"$nulls":5},0.15]
[null,52,"H-ZF72GT","2031220712/01TK","H-ZF72GT-1",null,null,0.08,{"$nulls":4},{"$f":"AVERAGE(H465:H473)","v":{"v":0.106666666666667,"d":"0.11"}},0.11,{"$f":"AVERAGE(N465:N473)","v":{"v":0.126666666666667,"d":"0.13"}},{"$f":"O465-M465","v":0.02},1]
[{"$nulls":4},"H-ZF72GT-1",null,null,0.08,{"$nulls":5},0.11]
[{"$nulls":4},"H-ZF72GT-1",null,null,0.08,{"$nulls":5},{"v":0.1,"d":"0.10"}]
[{"$nulls":4},"H-ZF72GT-2",null,null,0.11,{"$nulls":5},0.11]
[{"$nulls":4},"H-ZF72GT-2",null,null,0.12,{"$nulls":5},0.12]
[{"$nulls":4},"H-ZF72GT-2",null,null,0.11,{"$nulls":5},0.06]
[{"$nulls":4},"H-ZF72GT-3",null,null,0.12,{"$nulls":5},0.18]
[{"$nulls":4},"H-ZF72GT-3",null,null,0.13,{"$nulls":5},0.18]
[{"$nulls":4},"H-ZF72GT-3",null,null,0.13,{"$nulls":5},0.17]
[null,53,"H-ZBaF10","30712412/21/-150TK1","H-ZBaF10-1",null,null,0.05,{"$nulls":4},{"$f":"AVERAGE(H474:H482)","v":{"v":0.0711111111111111,"d":"0.07"}},{"v":0.2,"d":"0.20"},{"$f":"AVERAGE(N474:N482)","v":{"v":0.124444444444444,"d":"0.12"}},{"$f":"O474-M474","v":{"v":0.0533333333333333,"d":"0.05"}},1]
[{"$nulls":4},"H-ZBaF10-1",null,null,0.06,{"$nulls":5},0.21]
[{"$nulls":4},"H-ZBaF10-1",null,null,0.06,{"$nulls":5},0.21]
[{"$nulls":4},"H-ZBaF10-2",null,null,0.08,{"$nulls":5},0.04]
[{"$nulls":4},"H-ZBaF10-2",null,null,0.08,{"$nulls":5},0.04]
[{"$nulls":4},"H-ZBaF10-2",null,null,0.08,{"$nulls":5},0.05]
[{"$nulls":4},"H-ZBaF10-3",null,null,0.07,{"$nulls":5},0.12]
[{"$nulls":4},"H-ZBaF10-3",null,null,0.08,{"$nulls":5},0.12]
[{"$nulls":4},"H-ZBaF10-3",null,null,0.08,{"$nulls":5},0.13]
[null,54,"H-FK95","3021220902/02/-50FTK","H-FK95-1",null,null,0.09,{"$nulls":4},{"$f":"AVERAGE(H483:H491)","v":{"v":0.0633333333333333,"d":"0.06"}},0.11,{"$f":"AVERAGE(N483:N491)","v":{"v":0.0711111111111111,"d":"0.07"}},{"$f":"O483-M483","v":{"v":0.00777777777777779,"d":"0.01"}},1]
[{"$nulls":4},"H-FK95-1",null,null,0.09,{"$nulls":5},0.12]
[{"$nulls":4},"H-FK95-1",null,null,{"v":0.1,"d":"0.10"},{"$nulls":5},{"v":0.1,"d":"0.10"}]
[{"$nulls":4},"H-FK95-2",null,null,0.04,{"$nulls":5},0.06]
[{"$nulls":4},"H-FK95-2",null,null,0.04,{"$nulls":5},0.06]
[{"$nulls":4},"H-FK95-2",null,null,0.04,{"$nulls":5},0.06]
[{"$nulls":4},"H-FK95-3",null,null,0.06,{"$nulls":5},0.04]
[{"$nulls":4},"H-FK95-3",null,null,0.06,{"$nulls":5},0.05]
[{"$nulls":4},"H-FK95-3",null,null,0.05,{"$nulls":5},0.04]
[null,55,"D-ZLaF52N","2011191031/05TK","D-ZLaF52N-1",null,null,0.05,{"$nulls":4},{"$f":"AVERAGE(H492:H500)","v":{"v":0.0788888888888889,"d":"0.08"}},0.09,{"$f":"AVERAGE(N492:N500)","v":{"v":0.0977777777777778,"d":"0.10"}},{"$f":"O492-M492","v":{"v":0.0188888888888889,"d":"0.02"}},1]
[{"$nulls":4},"D-ZLaF52N-1",null,null,0.05,{"$nulls":5},0.09]
[{"$nulls":4},"D-ZLaF52N-1",null,null,0.06,{"$nulls":5},0.09]
[{"$nulls":4},"D-ZLaF52N-2",null,null,0.08,{"$nulls":5},0.06]
[{"$nulls":4},"D-ZLaF52N-2",null,null,0.08,{"$nulls":5},0.06]
[{"$nulls":4},"D-ZLaF52N-2",null,null,0.09,{"$nulls":5},0.07]
[{"$nulls":4},"D-ZLaF52N-3",null,null,{"v":0.1,"d":"0.10"},{"$nulls":5},0.14]
[{"$nulls":4},"D-ZLaF52N-3",null,null,{"v":0.1,"d":"0.10"},{"$nulls":5},0.14]
[{"$nulls":4},"D-ZLaF52N-3",null,null,{"v":0.1,"d":"0.10"},{"$nulls":5},0.14]
[null,56,"D-ZF10A","2101220928-119/10TK","D-ZF10A-1",null,null,0.09,{"$nulls":4},{"$f":"AVERAGE(H501:H509)","v":{"v":0.133333333333333,"d":"0.13"}},{"v":0.1,"d":"0.10"},{"$f":"AVERAGE(N501:N509)","v":0.14},{"$f":"O501-M501","v":{"v":0.00666666666666665,"d":"0.01"}},1]
[{"$nulls":4},"D-ZF10A-1",null,null,{"v":0.1,"d":"0.10"},{"$nulls":5},0.11]
[{"$nulls":4},"D-ZF10A-1",null,null,0.09,{"$nulls":5},{"v":0.1,"d":"0.10"}]
[{"$nulls":4},"D-ZF10A-2",null,null,0.18,{"$nulls":5},0.18]
[{"$nulls":4},"D-ZF10A-2",null,null,0.18,{"$nulls":5},0.18]
[{"$nulls":4},"D-ZF10A-2",null,null,{"v":0.2,"d":"0.20"},{"$nulls":5},{"v":0.2,"d":"0.20"}]
[{"$nulls":4},"D-ZF10A-3",null,null,0.11,{"$nulls":5},0.12]
[{"$nulls":4},"D-ZF10A-3",null,null,0.12,{"$nulls":5},0.13]
[{"$nulls":4},"D-ZF10A-3",null,null,0.13,{"$nulls":5},0.14]
[null,57,"H-FK69","3011240303/04/-80TK","H-FK69-1",null,null,0.06,{"$nulls":4},{"$f":"AVERAGE(H510:H518)","v":0.06},{"v":0.1,"d":"0.10"},{"$f":"AVERAGE(N510:N518)","v":{"v":0.0677777777777778,"d":"0.07"}},{"$f":"O510-M510","v":{"v":0.00777777777777778,"d":"0.01"}},1]
[{"$nulls":4},"H-FK69-1",null,null,0.08,{"$nulls":5},{"v":0.1,"d":"0.10"}]
[{"$nulls":4},"H-FK69-1",null,null,0.07,{"$nulls":5},{"v":0.1,"d":"0.10"}]
[{"$nulls":4},"H-FK69-2",null,null,0.06,{"$nulls":5},0.05]
[{"$nulls":4},"H-FK69-2",null,null,0.06,{"$nulls":5},0.04]
[{"$nulls":4},"H-FK69-2",null,null,0.06,{"$nulls":5},0.06]
[{"$nulls":4},"H-FK69-3",null,null,0.04,{"$nulls":5},0.06]
[{"$nulls":4},"H-FK69-3",null,null,0.05,{"$nulls":5},0.05]
[{"$nulls":4},"H-FK69-3",null,null,0.06,{"$nulls":5},0.05]
[null,58,"D-ZK3L","30612211/20/0TK","D-ZK3L-1",null,null,0.07,{"$nulls":4},{"$f":"AVERAGE(H519:H527)","v":{"v":0.0488888888888889,"d":"0.05"}},7.52,{"$f":"AVERAGE(N519:N527)","v":{"v":7.83333333333333,"d":"7.83"}},{"$f":"O519-M519","v":{"v":7.78444444444444,"d":"7.78"}},"4c"]
[{"$nulls":4},"D-ZK3L-1",null,null,0.08,{"$nulls":5},7.37]
[{"$nulls":4},"D-ZK3L-1",null,null,0.07,{"$nulls":5},7.37]
[{"$nulls":4},"D-ZK3L-2",null,null,0.02,{"$nulls":5},7.69]
[{"$nulls":4},"D-ZK3L-2",null,null,0.03,{"$nulls":5},7.68]
[{"$nulls":4},"D-ZK3L-2",null,null,0.04,{"$nulls":5},7.68]
[{"$nulls":4},"D-ZK3L-3",null,null,0.04,{"$nulls":5},{"v":8.4,"d":"8.40"}]
[{"$nulls":4},"D-ZK3L-3",null,null,0.05,{"$nulls":5},8.39]
[{"$nulls":4},"D-ZK3L-3",null,null,0.04,{"$nulls":5},{"v":8.4,"d":"8.40"}]
[null,59,"H-ZF13GT","2041240415/03TK","H-ZF13GT-1",null,null,0.09,{"$nulls":4},{"$f":"AVERAGE(H528:H536)","v":0.11},0.09,{"$f":"AVERAGE(N528:N536)","v":{"v":0.141111111111111,"d":"0.14"}},{"$f":"O528-M528","v":{"v":0.0311111111111111,"d":"0.03"}},1]
[{"$nulls":4},"H-ZF13GT-1",null,null,0.08,{"$nulls":5},0.09]
[{"$nulls":4},"H-ZF13GT-1",null,null,{"v":0.1,"d":"0.10"},{"$nulls":5},{"v":0.1,"d":"0.10"}]
[{"$nulls":4},"H-ZF13GT-2",null,null,0.12,{"$nulls":5},0.18]
[{"$nulls":4},"H-ZF13GT-2",null,null,0.13,{"$nulls":5},{"v":0.2,"d":"0.20"}]
[{"$nulls":4},"H-ZF13GT-2",null,null,0.12,{"$nulls":5},0.21]
[{"$nulls":4},"H-ZF13GT-3",null,null,0.11,{"$nulls":5},0.13]
[{"$nulls":4},"H-ZF13GT-3",null,null,0.12,{"$nulls":5},0.13]
[{"$nulls":4},"H-ZF13GT-3",null,null,0.12,{"$nulls":5},0.14]
[null,60,"H-ZBaF21","30512112/61/-140TK","H-ZBaF21-1",null,null,0.12,{"$nulls":4},{"$f":"AVERAGE(H537:H545)","v":0.07},0.08,{"$f":"AVERAGE(N537:N545)","v":0.09},{"$f":"O537-M537","v":0.02},1]
[{"$nulls":4},"H-ZBaF21-1",null,null,0.11,{"$nulls":5},0.06]
[{"$nulls":4},"H-ZBaF21-1",null,null,0.11,{"$nulls":5},0.07]
[{"$nulls":4},"H-ZBaF21-2",null,null,0.04,{"$nulls":5},{"v":0.1,"d":"0.10"}]
[{"$nulls":4},"H-ZBaF21-2",null,null,0.04,{"$nulls":5},0.11]
[{"$nulls":4},"H-ZBaF21-2",null,null,0.03,{"$nulls":5},{"v":0.1,"d":"0.10"}]
[{"$nulls":4},"H-ZBaF21-3",null,null,0.06,{"$nulls":5},{"v":0.1,"d":"0.10"}]
[{"$nulls":4},"H-ZBaF21-3",null,null,0.06,{"$nulls":5},{"v":0.1,"d":"0.10"}]
[{"$nulls":4},"H-ZBaF21-3",null,null,0.06,{"$nulls":5},0.09]
[null,61,"H-ZF4A","30812407/32/-220TK","H-ZF4A-1",null,null,0.09,{"$nulls":4},{"$f":"AVERAGE(H546:H554)","v":{"v":0.0855555555555556,"d":"0.09"}},0.12,{"$f":"AVERAGE(N546:N554)","v":{"v":0.112222222222222,"d":"0.11"}},{"$f":"O546-M546","v":{"v":0.0266666666666666,"d":"0.03"}},1]
[{"$nulls":4},"H-ZF4A-1",null,null,0.09,{"$nulls":5},0.11]
[{"$nulls":4},"H-ZF4A-1",null,null,{"v":0.1,"d":"0.10"},{"$nulls":5},{"v":0.1,"d":"0.10"}]
[{"$nulls":4},"H-ZF4A-2",null,null,0.11,{"$nulls":5},{"v":0.1,"d":"0.10"}]
[{"$nulls":4},"H-ZF4A-2",null,null,{"v":0.1,"d":"0.10"},{"$nulls":5},0.11]
[{"$nulls":4},"H-ZF4A-2",null,null,0.11,{"$nulls":5},{"v":0.1,"d":"0.10"}]
[{"$nulls":4},"H-ZF4A-3",null,null,0.05,{"$nulls":5},0.11]
[{"$nulls":4},"H-ZF4A-3",null,null,0.06,{"$nulls":5},0.12]
[{"$nulls":4},"H-ZF4A-3",null,null,0.06,{"$nulls":5},0.14]
[null,62,"H-ZF7L","T20-27#-017/05","H-ZF7L-1",null,null,0.09,{"$nulls":4},{"$f":"AVERAGE(H555:H563)","v":{"v":0.0888888888888889,"d":"0.09"}},0.11,{"$f":"AVERAGE(N555:N563)","v":{"v":0.0955555555555555,"d":"0.10"}},{"$f":"O555-M555","v":{"v":0.00666666666666667,"d":"0.01"}},1]
[{"$nulls":4},"H-ZF7L-1",null,null,{"v":0.1,"d":"0.10"},{"$nulls":5},0.11]
[{"$nulls":4},"H-ZF7L-1",null,null,{"v":0.1,"d":"0.10"},{"$nulls":5},0.11]
[{"$nulls":4},"H-ZF7L-2",null,null,0.08,{"$nulls":5},{"v":0.1,"d":"0.10"}]
[{"$nulls":4},"H-ZF7L-2",null,null,0.07,{"$nulls":5},0.07]
[{"$nulls":4},"H-ZF7L-2",null,null,0.08,{"$nulls":5},0.09]
[{"$nulls":4},"H-ZF7L-3",null,null,0.09,{"$nulls":5},0.09]
[{"$nulls":4},"H-ZF7L-3",null,null,0.09,{"$nulls":5},0.09]
[{"$nulls":4},"H-ZF7L-3",null,null,{"v":0.1,"d":"0.10"},{"$nulls":5},0.09]
[null,63,"D-LaK6","2031210701/01TK","D-LaK6-1",0.05,null,0.05,{"$nulls":4},{"$f":"AVERAGE(H564:H572)","v":{"v":0.0588888888888889,"d":"0.06"}},0.07,{"$f":"AVERAGE(N564:N572)","v":{"v":0.0766666666666667,"d":"0.08"}},{"$f":"O564-M564","v":{"v":0.0177777777777778,"d":"0.02"}},1]
[{"$nulls":4},"D-LaK6-1",0.05,null,0.05,{"$nulls":5},0.07]
[{"$nulls":4},"D-LaK6-1",0.05,null,0.05,{"$nulls":5},0.06]
[{"$nulls":4},"D-LaK6-2",0.04,null,0.04,{"$nulls":5},0.09]
[{"$nulls":4},"D-LaK6-2",0.05,null,0.05,{"$nulls":5},0.08]
[{"$nulls":4},"D-LaK6-2",0.04,null,0.04,{"$nulls":5},0.07]
[{"$nulls":4},"D-LaK6-3",0.08,null,0.08,{"$nulls":5},0.08]
[{"$nulls":4},"D-LaK6-3",0.08,null,0.08,{"$nulls":5},0.08]
[{"$nulls":4},"D-LaK6-3",0.09,null,0.09,{"$nulls":5},0.09]
[null,64,"D-FK61","5211180225/02/-90TK","D-FK61-1",0.09,null,0.09,{"$nulls":4},{"$f":"AVERAGE(H573:H581)","v":{"v":0.0622222222222222,"d":"0.06"}},0.07,{"$f":"AVERAGE(N573:N581)","v":{"v":0.0677777777777778,"d":"0.07"}},{"$f":"O573-M573","v":{"v":0.00555555555555554,"d":"0.01"}},1]
[{"$nulls":4},"D-FK61-1",0.08,null,0.08,{"$nulls":5},0.06]
[{"$nulls":4},"D-FK61-1",0.08,null,0.08,{"$nulls":5},0.07]
[{"$nulls":4},"D-FK61-2",0.05,null,0.05,{"$nulls":5},0.06]
[{"$nulls":4},"D-FK61-2",0.05,null,0.05,{"$nulls":5},0.05]
[{"$nulls":4},"D-FK61-2",0.06,null,0.06,{"$nulls":5},0.07]
[{"$nulls":4},"D-FK61-3",0.05,null,0.05,{"$nulls":5},0.08]
[{"$nulls":4},"D-FK61-3",0.05,null,0.05,{"$nulls":5},0.07]
[{"$nulls":4},"D-FK61-3",0.05,null,0.05,{"$nulls":5},0.08]
[null,65,"D-ZLaF52L","2031221114/02TK","D-ZLaF52L-1",0.32,null,0.29,{"$nulls":4},{"$f":"AVERAGE(H582:H590)","v":{"v":0.257777777777778,"d":"0.26"}},0.32,{"$f":"AVERAGE(N582:N590)","v":{"v":0.268888888888889,"d":"0.27"}},{"$f":"O582-M582","v":{"v":0.0111111111111112,"d":"0.01"}},1]
[{"$nulls":4},"D-ZLaF52L-1",0.32,null,0.29,{"$nulls":5},0.32]
[{"$nulls":4},"D-ZLaF52L-1",0.31,null,0.29,{"$nulls":5},0.31]
[{"$nulls":4},"D-ZLaF52L-2",0.2,null,{"v":0.2,"d":"0.20"},{"$nulls":5},{"v":0.2,"d":"0.20"}]
[{"$nulls":4},"D-ZLaF52L-2",0.2,null,{"v":0.2,"d":"0.20"},{"$nulls":5},{"v":0.2,"d":"0.20"}]
[{"$nulls":4},"D-ZLaF52L-2",0.19,null,{"v":0.2,"d":"0.20"},{"$nulls":5},0.19]
[{"$nulls":4},"D-ZLaF52L-3",0.69,null,0.28,{"$nulls":5},0.29]
[{"$nulls":4},"D-ZLaF52L-3",0.7,null,0.29,{"$nulls":5},{"v":0.3,"d":"0.30"}]
[{"$nulls":4},"D-ZLaF52L-3",0.69,null,0.28,{"$nulls":5},0.29]
[null,66,"H-ZF52N","a2011241105/-200TK","H-ZF52N-1",0.27,null,{"v":0.2,"d":"0.20"},{"$nulls":4},{"$f":"AVERAGE(H591:H599)","v":{"v":0.204444444444444,"d":"0.20"}},0.27,{"$f":"AVERAGE(N591:N599)","v":{"v":0.244444444444444,"d":"0.24"}},{"$f":"O591-M591","v":0.04},1]
[{"$nulls":4},"H-ZF52N-1",0.28,null,{"v":0.2,"d":"0.20"},{"$nulls":5},0.28]
[{"$nulls":4},"H-ZF52N-1",0.3,null,0.22,{"$nulls":5},0.27]
[{"$nulls":4},"H-ZF52N-2",0.33,null,0.15,{"$nulls":5},0.17]
[{"$nulls":4},"H-ZF52N-2",0.31,null,0.15,{"$nulls":5},0.18]
[{"$nulls":4},"H-ZF52N-2",0.31,null,0.16,{"$nulls":5},0.17]
[{"$nulls":4},"H-ZF52N-3",0.29,null,0.25,{"$nulls":5},0.29]
[{"$nulls":4},"H-ZF52N-3",0.28,null,0.26,{"$nulls":5},0.28]
[{"$nulls":4},"H-ZF52N-3",0.29,null,0.25,{"$nulls":5},0.29]
[null,67,"H-QK3L","a30412406/13/-110TK","H-QK3L-1",0.06,null,0.06,{"$nulls":4},{"$f":"AVERAGE(H600:H608)","v":{"v":0.0833333333333333,"d":"0.08"}},0.08,{"$f":"AVERAGE(N600:N608)","v":{"v":0.108888888888889,"d":"0.11"}},{"$f":"O600-M600","v":{"v":0.0255555555555556,"d":"0.03"}},1]
[{"$nulls":4},"H-QK3L-1",0.07,null,0.07,{"$nulls":5},0.07]
[{"$nulls":4},"H-QK3L-1",0.07,null,0.07,{"$nulls":5},0.07]
[{"$nulls":4},"H-QK3L-2",0.09,null,0.09,{"$nulls":5},0.13]
[{"$nulls":4},"H-QK3L-2",0.08,null,0.08,{"$nulls":5},0.13]
[{"$nulls":4},"H-QK3L-2",0.09,null,0.09,{"$nulls":5},0.13]
[{"$nulls":4},"H-QK3L-3",0.1,null,{"v":0.1,"d":"0.10"},{"$nulls":5},0.12]
[{"$nulls":4},"H-QK3L-3",0.09,null,0.09,{"$nulls":5},0.12]
[{"$nulls":4},"H-QK3L-3",0.1,null,{"v":0.1,"d":"0.10"},{"$nulls":5},0.13]
[null,68,"H-ZF75GT","2011240416/-400TK","H-ZF75GT-1",null,null,0.15,{"$nulls":4},{"$f":"AVERAGE(H609:H617)","v":{"v":0.146666666666667,"d":"0.15"}},0.25,{"$f":"AVERAGE(N609:N617)","v":{"v":0.218888888888889,"d":"0.22"}},{"$f":"O609-M609","v":{"v":0.0722222222222222,"d":"0.07"}},1]
[{"$nulls":4},"H-ZF75GT-1",null,null,0.16,{"$nulls":5},0.26]
[{"$nulls":4},"H-ZF75GT-1",null,null,0.15,{"$nulls":5},0.25]
[{"$nulls":4},"H-ZF75GT-2",null,null,0.13,{"$nulls":5},0.19]
[{"$nulls":4},"H-ZF75GT-2",null,null,0.14,{"$nulls":5},0.19]
[{"$nulls":4},"H-ZF75GT-2",null,null,0.14,{"$nulls":5},{"v":0.2,"d":"0.20"}]
[{"$nulls":4},"H-ZF75GT-3",null,null,0.15,{"$nulls":5},0.21]
[{"$nulls":4},"H-ZF75GT-3",null,null,0.15,{"$nulls":5},0.22]
[{"$nulls":4},"H-ZF75GT-3",null,null,0.15,{"$nulls":5},{"v":0.2,"d":"0.20"}]
[null,69,"H-ZF53","SL2101241227-111/-240F","H-ZF53-1",null,null,0.11,{"$nulls":4},{"$f":"AVERAGE(H618:H626)","v":{"v":0.0944444444444444,"d":"0.09"}},0.13,{"$f":"AVERAGE(N618:N626)","v":{"v":0.118888888888889,"d":"0.12"}},{"$f":"O618-M618","v":{"v":0.0244444444444445,"d":"0.02"}},1]
[{"$nulls":4},"H-ZF53-1",null,null,0.11,{"$nulls":5},0.14]
[{"$nulls":4},"H-ZF53-1",null,null,0.13,{"$nulls":5},0.15]
[{"$nulls":4},"H-ZF53-2",null,null,0.09,{"$nulls":5},0.09]
[{"$nulls":4},"H-ZF53-2",null,null,0.09,{"$nulls":5},{"v":0.1,"d":"0.10"}]
[{"$nulls":4},"H-ZF53-2",null,null,0.09,{"$nulls":5},0.09]
[{"$nulls":4},"H-ZF53-3",null,null,0.08,{"$nulls":5},0.13]
[{"$nulls":4},"H-ZF53-3",null,null,0.07,{"$nulls":5},0.12]
[{"$nulls":4},"H-ZF53-3",null,null,0.08,{"$nulls":5},0.12]
[null,70,"D-ZLaF851","L01240402-01/10TK","D-ZLaF851-1",null,null,0.12,{"$nulls":4},{"$f":"AVERAGE(H627:H635)","v":{"v":0.0922222222222222,"d":"0.09"}},0.12,{"$f":"AVERAGE(N627:N635)","v":{"v":0.105555555555556,"d":"0.11"}},{"$f":"O627-M627","v":{"v":0.0133333333333333,"d":"0.01"}},1]
[{"$nulls":4},"D-ZLaF851-1",null,null,0.12,{"$nulls":5},{"v":0.1,"d":"0.10"}]
[{"$nulls":4},"D-ZLaF851-1",null,null,0.13,{"$nulls":5},{"v":0.1,"d":"0.10"}]
[{"$nulls":4},"D-ZLaF851-2",null,null,0.05,{"$nulls":5},0.09]
[{"$nulls":4},"D-ZLaF851-2",null,null,0.06,{"$nulls":5},{"v":0.1,"d":"0.10"}]
[{"$nulls":4},"D-ZLaF851-2",null,null,0.05,{"$nulls":5},0.09]
[{"$nulls":4},"D-ZLaF851-3",null,null,{"v":0.1,"d":"0.10"},{"$nulls":5},0.12]
[{"$nulls":4},"D-ZLaF851-3",null,null,{"v":0.1,"d":"0.10"},{"$nulls":5},0.11]
[{"$nulls":4},"D-ZLaF851-3",null,null,{"v":0.1,"d":"0.10"},{"$nulls":5},0.12]
[null,71,"D-ZLaF851-286","2021250210/0","D-ZLaF851-286-1",null,null,0.04,{"$nulls":4},{"$f":"AVERAGE(H636:H644)","v":{"v":0.0833333333333333,"d":"0.08"}},0.08,{"$f":"AVERAGE(N636:N644)","v":{"v":0.0933333333333333,"d":"0.09"}},{"$f":"O636-M636","v":{"v":0.00999999999999999,"d":"0.01"}},1]
[{"$nulls":4},"D-ZLaF851-286-1",null,null,0.03,{"$nulls":5},0.09]
[{"$nulls":4},"D-ZLaF851-286-1",null,null,0.04,{"$nulls":5},0.08]
[{"$nulls":4},"D-ZLaF851-286-2",null,null,{"v":0.1,"d":"0.10"},{"$nulls":5},0.09]
[{"$nulls":4},"D-ZLaF851-286-2",null,null,0.11,{"$nulls":5},0.09]
[{"$nulls":4},"D-ZLaF851-286-2",null,null,{"v":0.1,"d":"0.10"},{"$nulls":5},0.08]
[{"$nulls":4},"D-ZLaF851-286-3",null,null,0.11,{"$nulls":5},0.11]
[{"$nulls":4},"D-ZLaF851-286-3",null,null,0.11,{"$nulls":5},0.11]
[{"$nulls":4},"D-ZLaF851-286-3",null,null,0.11,{"$nulls":5},0.11]
[null,72,"H-BiF210","2101240809-068/-180FTK","H-BIF210-1",null,null,0.09,{"$nulls":4},{"$f":"AVERAGE(H645:H653)","v":{"v":0.168888888888889,"d":"0.17"}},{"v":0.1,"d":"0.10"},{"$f":"AVERAGE(N645:N653)","v":{"v":0.174444444444444,"d":"0.17"}},{"$f":"O645-M645","v":{"v":0.00555555555555556,"d":"0.01"}},1]
[{"$nulls":4},"H-BIF210-1",null,null,0.09,{"$nulls":5},0.11]
[{"$nulls":4},"H-BIF210-1",null,null,{"v":0.1,"d":"0.10"},{"$nulls":5},0.12]
[{"$nulls":4},"H-BIF210-2",null,null,0.09,{"$nulls":5},0.11]
[{"$nulls":4},"H-BIF210-2",null,null,0.09,{"$nulls":5},{"v":0.1,"d":"0.10"}]
[{"$nulls":4},"H-BIF210-2",null,null,0.09,{"$nulls":5},0.12]
[{"$nulls":4},"H-BIF210-3",null,null,0.33,{"$nulls":5},{"v":0.3,"d":"0.30"}]
[{"$nulls":4},"H-BIF210-3",null,null,0.33,{"$nulls":5},0.31]
[{"$nulls":4},"H-BIF210-3",null,null,0.31,{"$nulls":5},{"v":0.3,"d":"0.30"}]
[null,73,"H-ZBaF52","30912405/87/-110TK","H-ZBaF52-1",null,null,0.11,{"$nulls":4},{"$f":"AVERAGE(H654:H662)","v":{"v":0.115555555555556,"d":"0.12"}},0.12,{"$f":"AVERAGE(N654:N662)","v":{"v":0.128888888888889,"d":"0.13"}},{"$f":"O654-M654","v":{"v":0.0133333333333333,"d":"0.01"}},1]
[{"$nulls":4},"H-ZBaF52-1",null,null,0.12,{"$nulls":5},0.12]
[{"$nulls":4},"H-ZBaF52-1",null,null,0.13,{"$nulls":5},0.13]
[{"$nulls":4},"H-ZBaF52-2",null,null,0.13,{"$nulls":5},0.13]
[{"$nulls":4},"H-ZBaF52-2",null,null,0.14,{"$nulls":5},0.12]
[{"$nulls":4},"H-ZBaF52-2",null,null,0.14,{"$nulls":5},0.12]
[{"$nulls":4},"H-ZBaF52-3",null,null,0.09,{"$nulls":5},0.14]
[{"$nulls":4},"H-ZBaF52-3",null,null,0.09,{"$nulls":5},0.14]
[{"$nulls":4},"H-ZBaF52-3",null,null,0.09,{"$nulls":5},0.14]
[null,74,"H-ZBaF65","30712212/22/-80","H-ZBaF65-1",null,null,0.09,{"$nulls":4},{"$f":"AVERAGE(H663:H671)","v":{"v":0.0855555555555556,"d":"0.09"}},{"v":0.1,"d":"0.10"},{"$f":"AVERAGE(N663:N671)","v":{"v":0.108888888888889,"d":"0.11"}},{"$f":"O663-M663","v":{"v":0.0233333333333333,"d":"0.02"}},1]
[{"$nulls":4},"H-ZBaF65-1",null,null,0.09,{"$nulls":5},0.12]
[{"$nulls":4},"H-ZBaF65-1",null,null,0.09,{"$nulls":5},0.12]
[{"$nulls":4},"H-ZBaF65-2",null,null,0.11,{"$nulls":5},0.13]
[{"$nulls":4},"H-ZBaF65-2",null,null,0.09,{"$nulls":5},0.14]
[{"$nulls":4},"H-ZBaF65-2",null,null,{"v":0.1,"d":"0.10"},{"$nulls":5},0.14]
[{"$nulls":4},"H-ZBaF65-3",null,null,0.06,{"$nulls":5},0.08]
[{"$nulls":4},"H-ZBaF65-3",null,null,0.07,{"$nulls":5},0.07]
[{"$nulls":4},"H-ZBaF65-3",null,null,0.07,{"$nulls":5},0.08]
[null,75,"H-PK60A","SL2101250213-019/01/-40","H-PK60A-1",null,null,0.18,{"$nulls":4},{"$f":"AVERAGE(H672:H680)","v":{"v":0.228888888888889,"d":"0.23"}},0.22,{"$f":"AVERAGE(N672:N680)","v":{"v":0.263333333333333,"d":"0.26"}},{"$f":"O672-M672","v":{"v":0.0344444444444444,"d":"0.03"}},1]
[{"$nulls":4},"H-PK60A-1",null,null,0.16,{"$nulls":5},0.22]
[{"$nulls":4},"H-PK60A-1",null,null,0.17,{"$nulls":5},0.21]
[{"$nulls":4},"H-PK60A-2",null,null,0.38,{"$nulls":5},{"v":0.4,"d":"0.40"}]
[{"$nulls":4},"H-PK60A-2",null,null,0.39,{"$nulls":5},0.41]
[{"$nulls":4},"H-PK60A-2",null,null,{"v":0.4,"d":"0.40"},{"$nulls":5},{"v":0.4,"d":"0.40"}]
[{"$nulls":4},"H-PK60A-3",null,null,0.13,{"$nulls":5},0.17]
[{"$nulls":4},"H-PK60A-3",null,null,0.12,{"$nulls":5},0.17]
[{"$nulls":4},"H-PK60A-3",null,null,0.13,{"$nulls":5},0.17]
[null,76,"H-ZF13","6041180211/05TK","H-ZF13-1",null,null,0.09,{"$nulls":4},{"$f":"AVERAGE(H681:H689)","v":{"v":0.0988888888888889,"d":"0.10"}},{"v":0.1,"d":"0.10"},{"$f":"AVERAGE(N681:N689)","v":{"v":0.118888888888889,"d":"0.12"}},{"$f":"O681-M681","v":0.02},1]
[{"$nulls":4},"H-ZF13-1",null,null,0.09,{"$nulls":5},0.09]
[{"$nulls":4},"H-ZF13-1",null,null,0.08,{"$nulls":5},{"v":0.1,"d":"0.10"}]
[{"$nulls":4},"H-ZF13-2",null,null,{"v":0.1,"d":"0.10"},{"$nulls":5},0.12]
[{"$nulls":4},"H-ZF13-2",null,null,{"v":0.1,"d":"0.10"},{"$nulls":5},0.13]
[{"$nulls":4},"H-ZF13-2",null,null,0.11,{"$nulls":5},0.12]
[{"$nulls":4},"H-ZF13-3",null,null,0.11,{"$nulls":5},0.13]
[{"$nulls":4},"H-ZF13-3",null,null,{"v":0.1,"d":"0.10"},{"$nulls":5},0.14]
[{"$nulls":4},"H-ZF13-3",null,null,0.11,{"$nulls":5},0.14]
[null,77,"D-ZLaF88B（试验）","R2025-040-209Z","D-ZLaF88B-1",null,null,0.07,{"$nulls":4},{"$f":"AVERAGE(H690:H698)","v":{"v":0.0955555555555556,"d":"0.10"}},0.13,{"$f":"AVERAGE(N690:N698)","v":{"v":0.114444444444444,"d":"0.11"}},{"$f":"O690-M690","v":{"v":0.0188888888888889,"d":"0.02"}},1]
[{"$nulls":4},"D-ZLaF88B-1",null,null,0.08,{"$nulls":5},0.14]
[{"$nulls":4},"D-ZLaF88B-1",null,null,0.08,{"$nulls":5},0.13]
[{"$nulls":4},"D-ZLaF88B-2",null,null,0.08,{"$nulls":5},0.12]
[{"$nulls":4},"D-ZLaF88B-2",null,null,0.09,{"$nulls":5},{"v":0.1,"d":"0.10"}]
[{"$nulls":4},"D-ZLaF88B-2",null,null,0.08,{"$nulls":5},0.12]
[{"$nulls":4},"D-ZLaF88B-3",null,null,0.13,{"$nulls":5},0.09]
[{"$nulls":4},"D-ZLaF88B-3",null,null,0.12,{"$nulls":5},{"v":0.1,"d":"0.10"}]
[{"$nulls":4},"D-ZLaF88B-3",null,null,0.13,{"$nulls":5},{"v":0.1,"d":"0.10"}]
[null,78,"H-ZF56","SL2041250308/01","H-ZF56-1",null,null,{"v":0.1,"d":"0.10"},{"$nulls":4},{"$f":"AVERAGE(H699:H707)","v":{"v":0.0944444444444444,"d":"0.09"}},0.68,{"$f":"AVERAGE(N699:N707)","v":{"v":0.858888888888889,"d":"0.86"}},{"$f":"O699-M699","v":{"v":0.764444444444444,"d":"0.76"}},2]
[{"$nulls":4},"H-ZF56-1",null,null,0.11,{"$nulls":5},0.68]
[{"$nulls":4},"H-ZF56-1",null,null,0.11,{"$nulls":5},0.67]
[{"$nulls":4},"H-ZF56-2",null,null,0.08,{"$nulls":5},1.02]
[{"$nulls":4},"H-ZF56-2",null,null,0.08,{"$nulls":5},1.01]
[{"$nulls":4},"H-ZF56-2",null,null,0.08,{"$nulls":5},1.01]
[{"$nulls":4},"H-ZF56-3",null,null,0.09,{"$nulls":5},0.88]
[{"$nulls":4},"H-ZF56-3",null,null,{"v":0.1,"d":"0.10"},{"$nulls":5},0.88]
[{"$nulls":4},"H-ZF56-3",null,null,{"v":0.1,"d":"0.10"},{"$nulls":5},{"v":0.9,"d":"0.90"}]
[null,79,"H-TF3L","3041210815/01","H-TF3L-1",null,null,0.05,{"$nulls":4},{"$f":"AVERAGE(H708:H716)","v":{"v":0.0711111111111111,"d":"0.07"}},0.04,{"$f":"AVERAGE(N708:N716)","v":{"v":0.0811111111111111,"d":"0.08"}},{"$f":"O708-M708","v":{"v":0.00999999999999999,"d":"0.01"}},1]
[{"$nulls":4},"H-TF3L-1",null,null,0.04,{"$nulls":5},0.04]
[{"$nulls":4},"H-TF3L-1",null,null,0.04,{"$nulls":5},0.04]
[{"$nulls":4},"H-TF3L-2",null,null,0.09,{"$nulls":5},{"v":0.1,"d":"0.10"}]
[{"$nulls":4},"H-TF3L-2",null,null,0.08,{"$nulls":5},{"v":0.1,"d":"0.10"}]
[{"$nulls":4},"H-TF3L-2",null,null,0.09,{"$nulls":5},0.11]
[{"$nulls":4},"H-TF3L-3",null,null,0.08,{"$nulls":5},0.11]
[{"$nulls":4},"H-TF3L-3",null,null,0.08,{"$nulls":5},0.09]
[{"$nulls":4},"H-TF3L-3",null,null,0.09,{"$nulls":5},{"v":0.1,"d":"0.10"}]
[null,80,"H-ZF7LGT","30712402/53/-250TK","H-ZF7LGT-1",null,null,0.07,{"$nulls":4},{"$f":"AVERAGE(H717:H725)","v":0.09},0.18,{"$f":"AVERAGE(N717:N725)","v":{"v":0.153333333333333,"d":"0.15"}},{"$f":"O717-M717","v":{"v":0.0633333333333333,"d":"0.06"}},1]
[{"$nulls":4},"H-ZF7LGT-1",null,null,0.07,{"$nulls":5},0.18]
[{"$nulls":4},"H-ZF7LGT-1",null,null,0.07,{"$nulls":5},0.18]
[{"$nulls":4},"H-ZF7LGT-2",null,null,0.08,{"$nulls":5},0.12]
[{"$nulls":4},"H-ZF7LGT-2",null,null,0.09,{"$nulls":5},0.12]
[{"$nulls":4},"H-ZF7LGT-2",null,null,0.09,{"$nulls":5},0.12]
[{"$nulls":4},"H-ZF7LGT-3",null,null,0.11,{"$nulls":5},0.16]
[{"$nulls":4},"H-ZF7LGT-3",null,null,0.11,{"$nulls":5},0.15]
[{"$nulls":4},"H-ZF7LGT-3",null,null,0.12,{"$nulls":5},0.17]
[null,81,"H-ZBaF50","30912406/23/-90","H-ZBaF50-1",null,null,0.09,{"$nulls":4},{"$f":"AVERAGE(H726:H734)","v":{"v":0.0755555555555556,"d":"0.08"}},0.49,{"$f":"AVERAGE(N726:N734)","v":{"v":0.405555555555556,"d":"0.41"}},{"$f":"O726-M726","v":0.33},2]
[{"$nulls":4},"H-ZBaF50-1",null,null,0.09,{"$nulls":5},0.48]
[{"$nulls":4},"H-ZBaF50-1",null,null,0.09,{"$nulls":5},0.48]
[{"$nulls":4},"H-ZBaF50-2",null,null,0.08,{"$nulls":5},0.28]
[{"$nulls":4},"H-ZBaF50-2",null,null,0.09,{"$nulls":5},0.29]
[{"$nulls":4},"H-ZBaF50-2",null,null,0.09,{"$nulls":5},0.27]
[{"$nulls":4},"H-ZBaF50-3",null,null,0.05,{"$nulls":5},0.45]
[{"$nulls":4},"H-ZBaF50-3",null,null,0.05,{"$nulls":5},0.45]
[{"$nulls":4},"H-ZBaF50-3",null,null,0.05,{"$nulls":5},0.46]
[null,82,"D-ZK2N","30812406/04/10TK","D-ZK2N-1",null,null,0.11,{"$nulls":4},{"$f":"AVERAGE(H735:H743)","v":{"v":0.108888888888889,"d":"0.11"}},0.12,{"$f":"AVERAGE(N735:N743)","v":{"v":0.126666666666667,"d":"0.13"}},{"$f":"O735-M735","v":{"v":0.0177777777777778,"d":"0.02"}},1]
[{"$nulls":4},"D-ZK2N-1",null,null,{"v":0.1,"d":"0.10"},{"$nulls":5},0.12]
[{"$nulls":4},"D-ZK2N-1",null,null,0.11,{"$nulls":5},0.13]
[{"$nulls":4},"D-ZK2N-2",null,null,0.11,{"$nulls":5},0.12]
[{"$nulls":4},"D-ZK2N-2",null,null,0.11,{"$nulls":5},0.13]
[{"$nulls":4},"D-ZK2N-2",null,null,{"v":0.1,"d":"0.10"},{"$nulls":5},0.13]
[{"$nulls":4},"D-ZK2N-3",null,null,0.11,{"$nulls":5},0.13]
[{"$nulls":4},"D-ZK2N-3",null,null,0.11,{"$nulls":5},0.13]
[{"$nulls":4},"D-ZK2N-3",null,null,0.12,{"$nulls":5},0.13]
[null,83,"H-ZK20","30411903/73/-60TK","H-ZK20-1",null,null,0.04,{"$nulls":4},{"$f":"AVERAGE(H744:H752)","v":{"v":0.0622222222222222,"d":"0.06"}},1.42,{"$f":"AVERAGE(N744:N752)","v":{"v":1.35888888888889,"d":"1.36"}},{"$f":"O744-M744","v":{"v":1.29666666666667,"d":"1.30"}},3]
[{"$nulls":4},"H-ZK20-1",null,null,0.05,{"$nulls":5},1.41]
[{"$nulls":4},"H-ZK20-1",null,null,0.03,{"$nulls":5},1.41]
[{"$nulls":4},"H-ZK20-2",null,null,0.07,{"$nulls":5},1.48]
[{"$nulls":4},"H-ZK20-2",null,null,0.07,{"$nulls":5},1.46]
[{"$nulls":4},"H-ZK20-2",null,null,0.08,{"$nulls":5},1.46]
[{"$nulls":4},"H-ZK20-3",null,null,0.07,{"$nulls":5},1.18]
[{"$nulls":4},"H-ZK20-3",null,null,0.07,{"$nulls":5},{"v":1.2,"d":"1.20"}]
[{"$nulls":4},"H-ZK20-3",null,null,0.08,{"$nulls":5},1.21]
[null,84,"H-LaK8B","2041240812/04TK","H-LaK8B-1",null,null,0.06,{"$nulls":4},{"$f":"AVERAGE(H753:H761)","v":{"v":0.0811111111111111,"d":"0.08"}},0.11,{"$f":"AVERAGE(N753:N761)","v":{"v":0.0966666666666667,"d":"0.10"}},{"$f":"O753-M753","v":{"v":0.0155555555555556,"d":"0.02"}},1]
[{"$nulls":4},"H-LaK8B-1",null,null,0.07,{"$nulls":5},0.12]
[{"$nulls":4},"H-LaK8B-1",null,null,0.06,{"$nulls":5},0.11]
[{"$nulls":4},"H-LaK8B-2",null,null,0.08,{"$nulls":5},0.13]
[{"$nulls":4},"H-LaK8B-2",null,null,0.08,{"$nulls":5},0.12]
[{"$nulls":4},"H-LaK8B-2",null,null,0.08,{"$nulls":5},0.13]
[{"$nulls":4},"H-LaK8B-3",null,null,{"v":0.1,"d":"0.10"},{"$nulls":5},0.05]
[{"$nulls":4},"H-LaK8B-3",null,null,0.11,{"$nulls":5},0.05]
[{"$nulls":4},"H-LaK8B-3",null,null,0.09,{"$nulls":5},0.05]
[null,85,"H-LaK77","2101220107-004/-150TK","H-LaK77-1",null,null,0.14,{"$nulls":4},{"$f":"AVERAGE(H762:H770)","v":{"v":0.114444444444444,"d":"0.11"}},0.16,{"$f":"AVERAGE(N762:N770)","v":{"v":0.121111111111111,"d":"0.12"}},{"$f":"O762-M762","v":{"v":0.00666666666666665,"d":"0.01"}},1]
[{"$nulls":4},"H-LaK77-1",null,null,0.13,{"$nulls":5},0.16]
[{"$nulls":4},"H-LaK77-1",null,null,0.14,{"$nulls":5},0.16]
[{"$nulls":4},"H-LaK77-2",null,null,0.08,{"$nulls":5},{"v":0.1,"d":"0.10"}]
[{"$nulls":4},"H-LaK77-2",null,null,0.09,{"$nulls":5},0.09]
[{"$nulls":4},"H-LaK77-2",null,null,0.09,{"$nulls":5},0.09]
[{"$nulls":4},"H-LaK77-3",null,null,0.11,{"$nulls":5},0.11]
[{"$nulls":4},"H-LaK77-3",null,null,0.13,{"$nulls":5},0.11]
[{"$nulls":4},"H-LaK77-3",null,null,0.12,{"$nulls":5},0.11]
[null,86,"H-ZK21","a3071240514/-90ZTK","H-ZK21-1",null,null,0.13,{"$nulls":4},{"$f":"AVERAGE(H771:H779)","v":{"v":0.0755555555555556,"d":"0.08"}},{"v":0.4,"d":"0.40"},{"$f":"AVERAGE(N771:N778)","v":{"v":0.55375,"d":"0.55"}},{"$f":"O771-M771","v":{"v":0.478194444444444,"d":"0.48"}},2]
[{"$nulls":4},"H-ZK21-1",null,null,0.13,{"$nulls":5},{"v":0.4,"d":"0.40"}]
[{"$nulls":4},"H-ZK21-1",null,null,0.13,{"$nulls":5},0.41]
[{"$nulls":4},"H-ZK21-2",null,null,0.06,{"$nulls":5},0.77]
[{"$nulls":4},"H-ZK21-2",null,null,0.05,{"$nulls":5},0.77]
[{"$nulls":4},"H-ZK21-2",null,null,0.05,{"$nulls":5},0.77]
[{"$nulls":4},"H-ZK21-3",null,null,0.04,{"$nulls":5},0.44]
[{"$nulls":4},"H-ZK21-3",null,null,0.05,{"$nulls":5},0.47]
[{"$nulls":4},"H-ZK21-3",null,null,0.04,{"$nulls":5},0.46]
[null,87,"H-ZK7","30412312/67/-110TK","H-ZK7-1",null,null,0.09,{"$nulls":4},{"$f":"AVERAGE(H780:H788)","v":0.09},0.89,{"$f":"AVERAGE(N779:N787)","v":{"v":1.27444444444444,"d":"1.27"}},{"$f":"O780-M780","v":{"v":1.18444444444444,"d":"1.18"}},3]
[{"$nulls":4},"H-ZK7-1",null,null,{"v":0.1,"d":"0.10"},{"$nulls":5},0.89]
[{"$nulls":4},"H-ZK7-1",null,null,0.11,{"$nulls":5},0.89]
[{"$nulls":4},"H-ZK7-2",null,null,{"v":0.1,"d":"0.10"},{"$nulls":5},1.84]
[{"$nulls":4},"H-ZK7-2",null,null,{"v":0.1,"d":"0.10"},{"$nulls":5},1.83]
[{"$nulls":4},"H-ZK7-2",null,null,0.11,{"$nulls":5},1.84]
[{"$nulls":4},"H-ZK7-3",null,null,0.07,{"$nulls":5},1.44]
[{"$nulls":4},"H-ZK7-3",null,null,0.07,{"$nulls":5},1.39]
[{"$nulls":4},"H-ZK7-3",null,null,0.06,{"$nulls":5},{"v":1.4,"d":"1.40"}]
[null,88,"H-ZF52B","SL2101240930-084/-140","H-ZF52B-1",null,null,0.12,{"$nulls":4},{"$f":"AVERAGE(H789:H797)","v":{"v":0.113333333333333,"d":"0.11"}},0.12,{"$f":"AVERAGE(N788:N796)","v":{"v":0.277777777777778,"d":"0.28"}},{"$f":"O789-M789","v":{"v":0.164444444444444,"d":"0.16"}},1]
[{"$nulls":4},"H-ZF52B-1",null,null,0.12,{"$nulls":5},0.12]
[{"$nulls":4},"H-ZF52B-1",null,null,0.11,{"$nulls":5},0.14]
[{"$nulls":4},"H-ZF52B-2",null,null,0.11,{"$nulls":5},0.18]
[{"$nulls":4},"H-ZF52B-2",null,null,0.11,{"$nulls":5},0.18]
[{"$nulls":4},"H-ZF52B-2",null,null,{"v":0.1,"d":"0.10"},{"$nulls":5},0.18]
[{"$nulls":4},"H-ZF52B-3",null,null,0.12,{"$nulls":5},0.09]
[{"$nulls":4},"H-ZF52B-3",null,null,0.13,{"$nulls":5},0.09]
[{"$nulls":4},"H-ZF52B-3",null,null,{"v":0.1,"d":"0.10"},{"$nulls":5},0.08]
[null,89,"H-LaK8A","6061181120/02TK","H-Lak8A-1",null,null,0.06,{"$nulls":4},{"$f":"AVERAGE(H798:H806)","v":{"v":0.0622222222222222,"d":"0.06"}},0.08,{"$f":"AVERAGE(N797:N805)","v":{"v":0.0955555555555556,"d":"0.10"}},{"$f":"O798-M798","v":{"v":0.0333333333333333,"d":"0.03"}},1]
[{"$nulls":4},"H-Lak8A-1",null,null,0.05,{"$nulls":5},0.09]
[{"$nulls":4},"H-Lak8A-1",null,null,0.06,{"$nulls":5},0.07]
[{"$nulls":4},"H-Lak8A-2",null,null,{"v":0.1,"d":"0.10"},{"$nulls":5},0.11]
[{"$nulls":4},"H-Lak8A-2",null,null,0.09,{"$nulls":5},0.11]
[{"$nulls":4},"H-Lak8A-2",null,null,0.08,{"$nulls":5},0.12]
[{"$nulls":4},"H-Lak8A-3",null,null,0.03,{"$nulls":5},{"v":0.1,"d":"0.10"}]
[{"$nulls":4},"H-Lak8A-3",null,null,0.04,{"$nulls":5},{"v":0.1,"d":"0.10"}]
[{"$nulls":4},"H-Lak8A-3",null,null,0.05,{"$nulls":5},{"v":0.1,"d":"0.10"}]
[null,90,"H-ZBaF20","30712209/69/-130TK2","H-ZBaF20-1",null,null,{"v":0.1,"d":"0.10"},{"$nulls":4},{"$f":"AVERAGE(H807:H815)","v":0.08},0.13,{"$f":"AVERAGE(N806:N814)","v":{"v":0.104444444444444,"d":"0.10"}},{"$f":"O807-M807","v":{"v":0.0244444444444444,"d":"0.02"}},1]
[{"$nulls":4},"H-ZBaF20-1",null,null,{"v":0.1,"d":"0.10"},{"$nulls":5},0.14]
[{"$nulls":4},"H-ZBaF20-1",null,null,0.09,{"$nulls":5},0.13]
[{"$nulls":4},"H-ZBaF20-2",null,null,0.07,{"$nulls":5},{"v":0.1,"d":"0.10"}]
[{"$nulls":4},"H-ZBaF20-2",null,null,0.06,{"$nulls":5},0.11]
[{"$nulls":4},"H-ZBaF20-2",null,null,0.06,{"$nulls":5},0.07]
[{"$nulls":4},"H-ZBaF20-3",null,null,0.08,{"$nulls":5},0.09]
[{"$nulls":4},"H-ZBaF20-3",null,null,0.07,{"$nulls":5},0.07]
[{"$nulls":4},"H-ZBaF20-3",null,null,0.09,{"$nulls":5},0.06]
[null,91,"H-ZK10N","30712110/41/-100TK","H-ZK10N-1",null,null,0.06,{"$nulls":4},{"$f":"AVERAGE(H816:H824)","v":{"v":0.0666666666666667,"d":"0.07"}},0.72,{"$f":"AVERAGE(N815:N823)","v":0.69},{"$f":"O816-M816","v":{"v":0.623333333333333,"d":"0.62"}},2]
[{"$nulls":4},"H-ZK10N-1",null,null,0.05,{"$nulls":5},0.72]
[{"$nulls":4},"H-ZK10N-1",null,null,0.06,{"$nulls":5},0.71]
[{"$nulls":4},"H-ZK10N-2",null,null,0.09,{"$nulls":5},0.96]
[{"$nulls":4},"H-ZK10N-2",null,null,0.09,{"$nulls":5},0.96]
[{"$nulls":4},"H-ZK10N-2",null,null,0.09,{"$nulls":5},0.96]
[{"$nulls":4},"H-ZK10N-3",null,null,0.05,{"$nulls":5},0.56]
[{"$nulls":4},"H-ZK10N-3",null,null,0.06,{"$nulls":5},0.56]
[{"$nulls":4},"H-ZK10N-3",null,null,0.05,{"$nulls":5},0.57]
[null,92,"H-LaK1","2031221218/01TK","H-LaK1-1",null,null,0.09,{"$nulls":4},{"$f":"AVERAGE(H825:H833)","v":{"v":0.102222222222222,"d":"0.10"}},1.12,{"$f":"AVERAGE(N824:N832)","v":{"v":1.26666666666667,"d":"1.27"}},{"$f":"O825-M825","v":{"v":1.16444444444444,"d":"1.16"}},3]
[{"$nulls":4},"H-LaK1-1",null,null,0.08,{"$nulls":5},1.12]
[{"$nulls":4},"H-LaK1-1",null,null,0.09,{"$nulls":5},1.13]
[{"$nulls":4},"H-LaK1-2",null,null,0.09,{"$nulls":5},1.61]
[{"$nulls":4},"H-LaK1-2",null,null,0.09,{"$nulls":5},1.61]
[{"$nulls":4},"H-LaK1-2",null,null,{"v":0.1,"d":"0.10"},{"$nulls":5},1.61]
[{"$nulls":4},"H-LaK1-3",null,null,0.13,{"$nulls":5},1.31]
[{"$nulls":4},"H-LaK1-3",null,null,0.13,{"$nulls":5},1.32]
[{"$nulls":4},"H-LaK1-3",null,null,0.12,{"$nulls":5},1.33]
[null,93,"H-LaK50A","2021241021/-160TK","H-LaK50A-1",null,null,0.07,{"$nulls":4},{"$f":"AVERAGE(H834:H842)","v":0.18},0.47,{"$f":"AVERAGE(N833:N841)","v":{"v":0.655555555555555,"d":"0.66"}},{"$f":"O834-M834","v":{"v":0.475555555555555,"d":"0.48"}},2]
[{"$nulls":4},"H-LaK50A-1",null,null,0.07,{"$nulls":5},0.48]
[{"$nulls":4},"H-LaK50A-1",null,null,0.06,{"$nulls":5},0.47]
[{"$nulls":4},"H-LaK50A-2",null,null,0.09,{"$nulls":5},0.51]
[{"$nulls":4},"H-LaK50A-2",null,null,{"v":0.1,"d":"0.10"},{"$nulls":5},0.51]
[{"$nulls":4},"H-LaK50A-2",null,null,{"v":0.1,"d":"0.10"},{"$nulls":5},0.51]
[{"$nulls":4},"H-LaK50A-3",null,null,0.38,{"$nulls":5},{"v":0.8,"d":"0.80"}]
[{"$nulls":4},"H-LaK50A-3",null,null,0.38,{"$nulls":5},0.82]
[{"$nulls":4},"H-LaK50A-3",null,null,0.37,{"$nulls":5},0.83]
[null,94,"H-LaK6","2031210701/01TK","H-LaK6-1",null,null,0.11,{"$nulls":4},{"$f":"AVERAGE(H843:H851)","v":{"v":0.115555555555556,"d":"0.12"}},0.04,{"$f":"AVERAGE(N842:N850)","v":{"v":0.138888888888889,"d":"0.14"}},{"$f":"O843-M843","v":{"v":0.0233333333333334,"d":"0.02"}},1]
[{"$nulls":4},"H-LaK6-1",null,null,0.11,{"$nulls":5},0.04]
[{"$nulls":4},"H-LaK6-1",null,null,0.11,{"$nulls":5},0.03]
[{"$nulls":4},"H-LaK6-2",null,null,0.11,{"$nulls":5},0.06]
[{"$nulls":4},"H-LaK6-2",null,null,0.12,{"$nulls":5},0.06]
[{"$nulls":4},"H-LaK6-2",null,null,0.12,{"$nulls":5},0.05]
[{"$nulls":4},"H-LaK6-3",null,null,0.12,{"$nulls":5},0.07]
[{"$nulls":4},"H-LaK6-3",null,null,0.12,{"$nulls":5},0.07]
[{"$nulls":4},"H-LaK6-3",null,null,0.12,{"$nulls":5},0.08]
[null,95,"D-FK61A","3031240219/01/-40TK","D-FK61A-1",null,null,0.06,{"$nulls":4},{"$f":"AVERAGE(H852:H860)","v":{"v":0.0588888888888889,"d":"0.06"}},0.09,{"$f":"AVERAGE(N851:N859)","v":{"v":0.0744444444444445,"d":"0.07"}},{"$f":"O852-M852","v":{"v":0.0155555555555556,"d":"0.02"}},1,"(208外送磨耗度样品)"]
[{"$nulls":4},"D-FK61A-1",null,null,0.07,{"$nulls":5},0.08]
[{"$nulls":4},"D-FK61A-1",null,null,0.06,{"$nulls":5},0.09]
[{"$nulls":4},"D-FK61A-2",null,null,0.06,{"$nulls":5},0.08]
[{"$nulls":4},"D-FK61A-2",null,null,0.05,{"$nulls":5},0.07]
[{"$nulls":4},"D-FK61A-2",null,null,0.06,{"$nulls":5},0.07]
[{"$nulls":4},"D-FK61A-3",null,null,0.05,{"$nulls":5},0.06]
[{"$nulls":4},"D-FK61A-3",null,null,0.06,{"$nulls":5},0.05]
[{"$nulls":4},"D-FK61A-3",null,null,0.06,{"$nulls":5},0.04]
[null,96,"H-ZK9A","30922404/13/-130TK","H-ZK9A-1",null,null,0.06,{"$nulls":4},{"$f":"AVERAGE(H861:H869)","v":{"v":0.0588888888888889,"d":"0.06"}},3.24,{"$f":"AVERAGE(N860:N868)","v":{"v":2.97444444444444,"d":"2.97"}},{"$f":"O861-M861","v":{"v":2.91555555555556,"d":"2.92"}},"4a"]
[{"$nulls":4},"H-ZK9A-1",null,null,0.07,{"$nulls":5},3.24]
[{"$nulls":4},"H-ZK9A-1",null,null,0.06,{"$nulls":5},3.23]
[{"$nulls":4},"H-ZK9A-2",null,null,0.06,{"$nulls":5},3.57]
[{"$nulls":4},"H-ZK9A-2",null,null,0.06,{"$nulls":5},3.56]
[{"$nulls":4},"H-ZK9A-2",null,null,0.06,{"$nulls":5},3.55,{"$nulls":7},"H-LaK51"]
[{"$nulls":4},"H-ZK9A-3",null,null,0.05,{"$nulls":5},3.17]
[{"$nulls":4},"H-ZK9A-3",null,null,0.05,{"$nulls":5},3.17]
[{"$nulls":4},"H-ZK9A-3",null,null,0.06,{"$nulls":5},3.17]
[null,97,"H-ZK3A","30712002/34/-110TK","H-ZK3A-1",null,null,0.09,{"$nulls":4},{"$f":"AVERAGE(H870:H878)","v":{"v":0.0677777777777778,"d":"0.07"}},{"v":2.6,"d":"2.60"},{"$f":"AVERAGE(N869:N877)","v":{"v":2.60777777777778,"d":"2.61"}},{"$f":"O870-M870","v":2.54},"4a"]
[{"$nulls":4},"H-ZK3A-1",null,null,0.09,{"$nulls":5},{"v":2.6,"d":"2.60"}]
[{"$nulls":4},"H-ZK3A-1",null,null,0.09,{"$nulls":5},2.58]
[{"$nulls":4},"H-ZK3A-2",null,null,0.02,{"$nulls":5},{"v":2.6,"d":"2.60"}]
[{"$nulls":4},"H-ZK3A-2",null,null,0.03,{"$nulls":5},{"v":2.6,"d":"2.60"}]
[{"$nulls":4},"H-ZK3A-2",null,null,0.03,{"$nulls":5},2.58]
[{"$nulls":4},"H-ZK3A-3",null,null,0.08,{"$nulls":5},2.37]
[{"$nulls":4},"H-ZK3A-3",null,null,0.09,{"$nulls":5},2.37]
[{"$nulls":4},"H-ZK3A-3",null,null,0.09,{"$nulls":5},2.37]
[null,98,"H-LaK68","SL3041140716-036/-90","H-LaK68-1",null,null,0.06,{"$nulls":4},{"$f":"AVERAGE(H879:H887)","v":{"v":0.0733333333333333,"d":"0.07"}},1.56,{"$f":"AVERAGE(N878:N886)","v":{"v":1.73333333333333,"d":"1.73"}},{"$f":"O879-M879","v":1.66},3]
[{"$nulls":4},"H-LaK68-1",null,null,0.06,{"$nulls":5},1.56]
[{"$nulls":4},"H-LaK68-1",null,null,0.06,{"$nulls":5},1.56]
[{"$nulls":4},"H-LaK68-2",null,null,0.08,{"$nulls":5},{"v":1.8,"d":"1.80"}]
[{"$nulls":4},"H-LaK68-2",null,null,0.08,{"$nulls":5},1.79]
[{"$nulls":4},"H-LaK68-2",null,null,0.09,{"$nulls":5},1.79]
[{"$nulls":4},"H-LaK68-3",null,null,0.07,{"$nulls":5},1.58]
[{"$nulls":4},"H-LaK68-3",null,null,0.08,{"$nulls":5},1.59]
[{"$nulls":4},"H-LaK68-3",null,null,0.08,{"$nulls":5},1.58]
[null,99,"H-ZK10","30612302/36/-100","H-ZK10-1",null,null,0.05,{"$nulls":4},{"$f":"AVERAGE(H888:H896)","v":{"v":0.0544444444444444,"d":"0.05"}},2.22,{"$f":"AVERAGE(N887:N895)","v":{"v":2.06666666666667,"d":"2.07"}},{"$f":"O888-M888","v":{"v":2.01222222222222,"d":"2.01"}},"4a"]
[{"$nulls":4},"H-ZK10-1",null,null,0.06,{"$nulls":5},2.22]
[{"$nulls":4},"H-ZK10-1",null,null,0.05,{"$nulls":5},2.18]
[{"$nulls":4},"H-ZK10-2",null,null,0.04,{"$nulls":5},2.04]
[{"$nulls":4},"H-ZK10-2",null,null,0.04,{"$nulls":5},2.05]
[{"$nulls":4},"H-ZK10-2",null,null,0.04,{"$nulls":5},2.05]
[{"$nulls":4},"H-ZK10-3",null,null,0.07,{"$nulls":5},2.13]
[{"$nulls":4},"H-ZK10-3",null,null,0.07,{"$nulls":5},2.13]
[{"$nulls":4},"H-ZK10-3",null,null,0.07,{"$nulls":5},2.13]
[null,100,"H-LaK3","2041250210/01TK","H-LaK3-1",null,null,0.08,{"$nulls":4},{"$f":"AVERAGE(H897:H905)","v":{"v":0.0622222222222222,"d":"0.06"}},0.06,{"$f":"AVERAGE(N896:N904)","v":{"v":0.302222222222222,"d":"0.30"}},{"$f":"O897-M897","v":0.24},1]
[{"$nulls":4},"H-LaK3-1",null,null,0.06,{"$nulls":5},0.07]
[{"$nulls":4},"H-LaK3-1",null,null,0.07,{"$nulls":5},0.05]
[{"$nulls":4},"H-LaK3-2",null,null,0.05,{"$nulls":5},0.07]
[{"$nulls":4},"H-LaK3-2",null,null,0.06,{"$nulls":5},0.05]
[{"$nulls":4},"H-LaK3-2",null,null,0.05,{"$nulls":5},0.06]
[{"$nulls":4},"H-LaK3-3",null,null,0.07,{"$nulls":5},0.11]
[{"$nulls":4},"H-LaK3-3",null,null,0.06,{"$nulls":5},0.12]
[{"$nulls":4},"H-LaK3-3",null,null,0.06,{"$nulls":5},0.13]
[null,101,"H-PK62A","SL2011240918/-110","H-PK62A-1",null,null,0.02,{"$nulls":4},{"$f":"AVERAGE(H906:H914)","v":0.05},0.04,{"$f":"AVERAGE(N905:N913)","v":{"v":0.0844444444444444,"d":"0.08"}},{"$f":"O906-M906","v":{"v":0.0344444444444444,"d":"0.03"}},1]
[{"$nulls":4},"H-PK62A-1",null,null,0.02,{"$nulls":5},0.05]
[{"$nulls":4},"H-PK62A-1",null,null,0.02,{"$nulls":5},0.04]
[{"$nulls":4},"H-PK62A-2",null,null,0.07,{"$nulls":5},0.13]
[{"$nulls":4},"H-PK62A-2",null,null,0.08,{"$nulls":5},0.12]
[{"$nulls":4},"H-PK62A-2",null,null,0.06,{"$nulls":5},0.13]
[{"$nulls":4},"H-PK62A-3",null,null,0.06,{"$nulls":5},0.06]
[{"$nulls":4},"H-PK62A-3",null,null,0.06,{"$nulls":5},0.06]
[{"$nulls":4},"H-PK62A-3",null,null,0.06,{"$nulls":5},0.06]
[null,102,"H-ZK11","30912501/02/-90","H-ZK11-1",null,null,0.07,{"$nulls":4},{"$f":"AVERAGE(H915:H923)","v":{"v":0.0533333333333333,"d":"0.05"}},4.47,{"$f":"AVERAGE(N914:N922)","v":{"v":3.99111111111111,"d":"3.99"}},{"$f":"O915-M915","v":{"v":3.93777777777778,"d":"3.94"}},"4a"]
[{"$nulls":4},"H-ZK11-1",null,null,0.06,{"$nulls":5},4.47]
[{"$nulls":4},"H-ZK11-1",null,null,0.07,{"$nulls":5},4.47]
[{"$nulls":4},"H-ZK11-2",null,null,0.06,{"$nulls":5},4.42]
[{"$nulls":4},"H-ZK11-2",null,null,0.06,{"$nulls":5},4.43]
[{"$nulls":4},"H-ZK11-2",null,null,0.07,{"$nulls":5},4.44]
[{"$nulls":4},"H-ZK11-3",null,null,0.03,{"$nulls":5},4.58]
[{"$nulls":4},"H-ZK11-3",null,null,0.03,{"$nulls":5},4.58]
[{"$nulls":4},"H-ZK11-3",null,null,0.03,{"$nulls":5},4.58]
[null,103,"H-ZK50","30712105/85/-90TK","H-ZK50-1",null,null,0.09,{"$nulls":4},{"$f":"AVERAGE(H924:H932)","v":{"v":0.0755555555555556,"d":"0.08"}},6.36,{"$f":"AVERAGE(N923:N931)","v":{"v":6.10222222222222,"d":"6.10"}},{"$f":"O924-M924","v":{"v":6.02666666666667,"d":"6.03"}},"4c"]
[{"$nulls":4},"H-ZK50-1",null,null,0.08,{"$nulls":5},6.36]
[{"$nulls":4},"H-ZK50-1",null,null,0.08,{"$nulls":5},6.35]
[{"$nulls":4},"H-ZK50-2",null,null,0.08,{"$nulls":5},7.14]
[{"$nulls":4},"H-ZK50-2",null,null,0.07,{"$nulls":5},7.15]
[{"$nulls":4},"H-ZK50-2",null,null,0.08,{"$nulls":5},7.14]
[{"$nulls":4},"H-ZK50-3",null,null,0.07,{"$nulls":5},4.92]
[{"$nulls":4},"H-ZK50-3",null,null,0.06,{"$nulls":5},4.92]
[{"$nulls":4},"H-ZK50-3",null,null,0.07,{"$nulls":5},4.93]
[null,104,"H-LaK61","a2101241103-096/-130TK","H-LaK61-1",null,null,0.06,{"$nulls":4},{"$f":"AVERAGE(H933:H941)","v":{"v":0.0588888888888889,"d":"0.06"}},0.13,{"$f":"AVERAGE(N932:N940)","v":{"v":0.662222222222222,"d":"0.66"}},{"$f":"O933-M933","v":{"v":0.603333333333333,"d":"0.60"}},2]
[{"$nulls":4},"H-LaK61-1",null,null,0.06,{"$nulls":5},0.13]
[{"$nulls":4},"H-LaK61-1",null,null,0.07,{"$nulls":5},0.13]
[{"$nulls":4},"H-LaK61-2",null,null,0.07,{"$nulls":5},0.12]
[{"$nulls":4},"H-LaK61-2",null,null,0.07,{"$nulls":5},0.13]
[{"$nulls":4},"H-LaK61-2",null,null,0.07,{"$nulls":5},0.11]
[{"$nulls":4},"H-LaK61-3",null,null,0.05,{"$nulls":5},0.14]
[{"$nulls":4},"H-LaK61-3",null,null,0.04,{"$nulls":5},0.14]
[{"$nulls":4},"H-LaK61-3",null,null,0.04,{"$nulls":5},0.14]
[null,105,"H-LaK51","SL30612110/90/-110TKF3","H-LaK51-1",null,null,0.09,{"$nulls":4},{"$f":"AVERAGE(H942:H950)","v":{"v":0.0844444444444444,"d":"0.08"}},0.06,{"$f":"AVERAGE(N941:N949)","v":0.09},{"$f":"O942-M942","v":{"v":0.00555555555555555,"d":"0.01"}},1]
[{"$nulls":4},"H-LaK51-1",null,null,{"v":0.1,"d":"0.10"},{"$nulls":5},0.07]
[{"$nulls":4},"H-LaK51-1",null,null,{"v":0.1,"d":"0.10"},{"$nulls":5},0.05]
[{"$nulls":4},"H-LaK51-2",null,null,0.09,{"$nulls":5},{"v":0.1,"d":"0.10"}]
[{"$nulls":4},"H-LaK51-2",null,null,{"v":0.1,"d":"0.10"},{"$nulls":5},0.12]
[{"$nulls":4},"H-LaK51-2",null,null,{"v":0.1,"d":"0.10"},{"$nulls":5},0.12]
[{"$nulls":4},"H-LaK51-3",null,null,0.06,{"$nulls":5},0.07]
[{"$nulls":4},"H-LaK51-3",null,null,0.06,{"$nulls":5},0.08]
[{"$nulls":4},"H-LaK51-3",null,null,0.06,{"$nulls":5},0.07]
[null,106,"H-PK71","3011230924/-120F3TK","H-PK71-1",null,null,0.06,{"$nulls":4},{"$f":"AVERAGE(H951:H959)","v":{"v":0.0766666666666667,"d":"0.08"}},{"v":0.1,"d":"0.10"},{"$f":"AVERAGE(N950:N958)","v":{"v":0.0966666666666667,"d":"0.10"}},{"$f":"O951-M951","v":0.02},1]
[{"$nulls":4},"H-PK71-1",null,null,0.07,{"$nulls":5},0.09]
[{"$nulls":4},"H-PK71-1",null,null,0.07,{"$nulls":5},0.04]
[{"$nulls":4},"H-PK71-2",null,null,0.09,{"$nulls":5},0.15]
[{"$nulls":4},"H-PK71-2",null,null,0.09,{"$nulls":5},0.15]
[{"$nulls":4},"H-PK71-2",null,null,{"v":0.1,"d":"0.10"},{"$nulls":5},0.13]
[{"$nulls":4},"H-PK71-3",null,null,0.07,{"$nulls":5},0.07]
[{"$nulls":4},"H-PK71-3",null,null,0.06,{"$nulls":5},0.07]
[{"$nulls":4},"H-PK71-3",null,null,0.08,{"$nulls":5},0.06]
[null,107,"H-LaK54","SLL01241230-01/-170","H-LaK54-1",null,null,0.09,{"$nulls":4},{"$f":"AVERAGE(H960:H968)","v":{"v":0.0844444444444444,"d":"0.08"}},{"v":0.2,"d":"0.20"},{"$f":"AVERAGE(N959:N967)","v":{"v":0.153333333333333,"d":"0.15"}},{"$f":"O960-M960","v":{"v":0.0688888888888889,"d":"0.07"}},1]
[{"$nulls":4},"H-LaK54-1",null,null,{"v":0.1,"d":"0.10"},{"$nulls":5},{"v":0.2,"d":"0.20"}]
[{"$nulls":4},"H-LaK54-1",null,null,0.09,{"$nulls":5},{"v":0.2,"d":"0.20"}]
[{"$nulls":4},"H-LaK54-2",null,null,0.09,{"$nulls":5},0.17]
[{"$nulls":4},"H-LaK54-2",null,null,{"v":0.1,"d":"0.10"},{"$nulls":5},0.17]
[{"$nulls":4},"H-LaK54-2",null,null,0.09,{"$nulls":5},0.17]
[{"$nulls":4},"H-LaK54-3",null,null,0.07,{"$nulls":5},{"v":0.1,"d":"0.10"}]
[{"$nulls":4},"H-LaK54-3",null,null,0.07,{"$nulls":5},0.11]
[{"$nulls":4},"H-LaK54-3",null,null,0.06,{"$nulls":5},0.11]
[null,108,"H-ZF62GT","SL2061230611/01","H-ZF62GT-1",null,null,0.11,{"$nulls":4},{"$f":"AVERAGE(H969:H977)","v":{"v":0.105555555555556,"d":"0.11"}},0.15,{"$f":"AVERAGE(N968:N976)","v":{"v":0.127777777777778,"d":"0.13"}},{"$f":"O969-M969","v":{"v":0.0222222222222222,"d":"0.02"}},1]
[{"$nulls":4},"H-ZF62GT-1",null,null,0.11,{"$nulls":5},0.16]
[{"$nulls":4},"H-ZF62GT-1",null,null,0.11,{"$nulls":5},0.15]
[{"$nulls":4},"H-ZF62GT-2",null,null,{"v":0.1,"d":"0.10"},{"$nulls":5},{"v":0.1,"d":"0.10"}]
[{"$nulls":4},"H-ZF62GT-2",null,null,0.09,{"$nulls":5},0.12]
[{"$nulls":4},"H-ZF62GT-2",null,null,{"v":0.1,"d":"0.10"},{"$nulls":5},0.11]
[{"$nulls":4},"H-ZF62GT-3",null,null,{"v":0.1,"d":"0.10"},{"$nulls":5},0.13]
[{"$nulls":4},"H-ZF62GT-3",null,null,0.11,{"$nulls":5},0.12]
[{"$nulls":4},"H-ZF62GT-3",null,null,0.12,{"$nulls":5},0.12]
[null,109,"H-FK61","5211180225/02/-90TK","H-FK61-1",null,null,{"v":0.1,"d":"0.10"},{"$nulls":4},{"$f":"AVERAGE(H978:H986)","v":{"v":0.0644444444444445,"d":"0.06"}},0.12,{"$f":"AVERAGE(N977:N985)","v":{"v":0.112222222222222,"d":"0.11"}},{"$f":"O978-M978","v":{"v":0.0477777777777778,"d":"0.05"}},1]
[{"$nulls":4},"H-FK61-1",null,null,{"v":0.1,"d":"0.10"},{"$nulls":5},0.11]
[{"$nulls":4},"H-FK61-1",null,null,{"v":0.1,"d":"0.10"},{"$nulls":5},0.13]
[{"$nulls":4},"H-FK61-2",null,null,0.06,{"$nulls":5},0.13]
[{"$nulls":4},"H-FK61-2",null,null,0.05,{"$nulls":5},0.13]
[{"$nulls":4},"H-FK61-2",null,null,0.06,{"$nulls":5},0.13]
[{"$nulls":4},"H-FK61-3",null,null,0.03,{"$nulls":5},0.07]
[{"$nulls":4},"H-FK61-3",null,null,0.04,{"$nulls":5},0.07]
[{"$nulls":4},"H-FK61-3",null,null,0.04,{"$nulls":5},0.07]
[null,110,"H-ZK6","7071180807/02","H-ZK6-1",null,null,{"v":0.1,"d":"0.10"},{"$nulls":4},{"$f":"AVERAGE(H987:H995)","v":{"v":0.0777777777777778,"d":"0.08"}},0.69,{"$f":"AVERAGE(N986:N994)","v":{"v":0.544444444444444,"d":"0.54"}},{"$f":"O987-M987","v":{"v":0.466666666666667,"d":"0.47"}},2]
[{"$nulls":4},"H-ZK6-1",null,null,0.09,{"$nulls":5},0.63]
[{"$nulls":4},"H-ZK6-1",null,null,{"v":0.1,"d":"0.10"},{"$nulls":5},0.62]
[{"$nulls":4},"H-ZK6-2",null,null,0.06,{"$nulls":5},{"v":0.7,"d":"0.70"}]
[{"$nulls":4},"H-ZK6-2",null,null,0.07,{"$nulls":5},0.71]
[{"$nulls":4},"H-ZK6-2",null,null,0.06,{"$nulls":5},{"v":0.7,"d":"0.70"}]
[{"$nulls":4},"H-ZK6-3",null,null,0.08,{"$nulls":5},0.39]
[{"$nulls":4},"H-ZK6-3",null,null,0.07,{"$nulls":5},0.39]
[{"$nulls":4},"H-ZK6-3",null,null,0.07,{"$nulls":5},{"v":0.4,"d":"0.40"}]
[null,111,"H-LaK10","SL2041231025/01","H-LaK10-1",null,null,0.09,{"$nulls":4},{"$f":"AVERAGE(H996:H1004)","v":{"v":0.0988888888888889,"d":"0.10"}},0.61,{"$f":"AVERAGE(N995:N1003)","v":{"v":0.887777777777778,"d":"0.89"}},{"$f":"O996-M996","v":{"v":0.788888888888889,"d":"0.79"}},2]
[{"$nulls":4},"H-LaK10-1",null,null,0.08,{"$nulls":5},0.61]
[{"$nulls":4},"H-LaK10-1",null,null,0.09,{"$nulls":5},0.62]
[{"$nulls":4},"H-LaK10-2",null,null,0.09,{"$nulls":5},1.35]
[{"$nulls":4},"H-LaK10-2",null,null,{"v":0.1,"d":"0.10"},{"$nulls":5},1.36]
[{"$nulls":4},"H-LaK10-2",null,null,0.11,{"$nulls":5},1.35]
[{"$nulls":4},"H-LaK10-3",null,null,{"v":0.1,"d":"0.10"},{"$nulls":5},0.85]
[{"$nulls":4},"H-LaK10-3",null,null,0.11,{"$nulls":5},0.84]
[{"$nulls":4},"H-LaK10-3",null,null,0.12,{"$nulls":5},0.85]
[null,112,"D-ZLaF851A","2101240718-060/20FTK","D-ZLaF851A-1",null,null,0.09,{"$nulls":4},{"$f":"AVERAGE(H1005:H1013)","v":{"v":0.0988888888888889,"d":"0.10"}},0.19,{"$f":"AVERAGE(N1004:N1012)","v":0.27},{"$f":"O1005-M1005","v":{"v":0.171111111111111,"d":"0.17"}},1]
[{"$nulls":4},"D-ZLaF851A-1",null,null,0.08,{"$nulls":5},0.19]
[{"$nulls":4},"D-ZLaF851A-1",null,null,0.08,{"$nulls":5},0.19]
[{"$nulls":4},"D-ZLaF851A-2",null,null,{"v":0.1,"d":"0.10"},{"$nulls":5},{"v":0.2,"d":"0.20"}]
[{"$nulls":4},"D-ZLaF851A-2",null,null,{"v":0.1,"d":"0.10"},{"$nulls":5},{"v":0.2,"d":"0.20"}]
[{"$nulls":4},"D-ZLaF851A-2",null,null,0.11,{"$nulls":5},0.21]
[{"$nulls":4},"D-ZLaF851A-3",null,null,0.11,{"$nulls":5},{"v":0.2,"d":"0.20"}]
[{"$nulls":4},"D-ZLaF851A-3",null,null,0.11,{"$nulls":5},{"v":0.2,"d":"0.20"}]
[{"$nulls":4},"D-ZLaF851A-3",null,null,0.11,{"$nulls":5},0.21]
[null,113,"H-LaK2","1681071213-01","H-LaK2-1-4℃退火",null,null,0.11,{"$nulls":4},{"$f":"AVERAGE(H1014:H1022)","v":0.17},0.16,{"$f":"AVERAGE(N1013:N1021)","v":0.21},{"$f":"O1014-M1014","v":{"v":0.0399999999999999,"d":"0.04"}},1]
[{"$nulls":4},"H-LaK2-1",null,null,{"v":0.1,"d":"0.10"},{"$nulls":5},0.16]
[{"$nulls":4},"H-LaK2-1",null,null,0.09,{"$nulls":5},0.16]
[{"$nulls":4},"H-LaK2-2",null,null,0.07,{"$nulls":5},0.16]
[{"$nulls":4},"H-LaK2-2",null,null,0.07,{"$nulls":5},0.16]
[{"$nulls":4},"H-LaK2-2",null,null,0.08,{"$nulls":5},0.16]
[{"$nulls":4},"H-LaK2-3",null,null,0.33,{"$nulls":5},0.36]
[{"$nulls":4},"H-LaK2-3",null,null,0.34,{"$nulls":5},0.36]
[{"$nulls":4},"H-LaK2-3",null,null,0.34,{"$nulls":5},0.37]
[null,114,"H-BiF200","SL2101230522-048/03/-150","H-BiF200-1-4℃退火",null,null,0.17,{"$nulls":4},{"$f":"AVERAGE(H1023:H1031)","v":{"v":0.152222222222222,"d":"0.15"}},0.18,{"$f":"AVERAGE(N1022:N1030)","v":{"v":0.213333333333333,"d":"0.21"}},{"$f":"O1023-M1023","v":{"v":0.0611111111111111,"d":"0.06"}},1]
[{"$nulls":4},"H-BiF200-1",null,null,0.18,{"$nulls":5},0.18]
[{"$nulls":4},"H-BiF200-1",null,null,0.18,{"$nulls":5},0.19]
[{"$nulls":4},"H-BiF200-2",null,null,0.12,{"$nulls":5},0.19]
[{"$nulls":4},"H-BiF200-2",null,null,0.13,{"$nulls":5},0.18]
[{"$nulls":4},"H-BiF200-2",null,null,0.11,{"$nulls":5},0.19]
[{"$nulls":4},"H-BiF200-3",null,null,0.16,{"$nulls":5},0.22]
[{"$nulls":4},"H-BiF200-3",null,null,0.16,{"$nulls":5},0.22]
[{"$nulls":4},"H-BiF200-3",null,null,0.16,{"$nulls":5},0.23]
[null,115,"H-77","试验-06030706-1","H-77",null,null,0.06,{"$nulls":4},0.06,0.07,0.07,0.01,1]
[{"$nulls":4},"H-77",null,null,0.06,{"$nulls":5},0.07]
[{"$nulls":4},"H-77",null,null,0.07,{"$nulls":5},0.07]
[]
[]
[]
[]
[]
[]
[null,116]
{"$rows_empty":8}
[null,117]
{"$rows_empty":8}
[null,118]
{"$rows_empty":8}
[null,119]
{"$rows_empty":8}
[null,120]
{"$rows_empty":8}
[null,121]
{"$rows_empty":8}
[null,122]
{"$rows_empty":8}
[null,123]
{"$rows_empty":8}
[null,124]
{"$rows_empty":8}
[null,125]
{"$rows_empty":8}
[null,126]
{"$rows_empty":8}
[null,127]
{"$rows_empty":8}
[null,128]
{"$rows_empty":8}
[null,129]
{"$rows_empty":8}
[null,130]
{"$rows_empty":8}
[null,131]
{"$rows_empty":8}
[null,132]
{"$rows_empty":8}
[null,133]
{"$rows_empty":8}
[null,134]

{"sheet":"Data sheet","index":1,"n_rows":55,"n_cols":19,"rows_kept":55,"merged":[[1,0,2,3],[1,4,2,5],[1,8,1,9],[1,10,1,11],[1,12,1,14],[1,15,1,16],[1,17,1,18],[2,8,2,9],[2,10,2,11],[2,12,2,14],[2,15,2,16],[2,17,2,18],[4,0,4,5],[4,7,5,9],[4,11,5,13],[4,15,4,18],[5,1,5,3],[5,4,5,5],[5,16,5,17],[6,1,6,3],[6,4,6,5],[6,8,6,9],[6,11,6,12],[6,16,6,17],[7,1,7,3],[7,4,7,5],[7,8,7,9],[7,11,7,12],[7,16,7,17],[8,1,8,3],[8,4,8,5],[8,8,8,9],[8,11,8,12],[8,16,8,17],[9,1,9,3],[9,4,9,5],[9,8,9,9],[9,11,9,12],[9,16,9,17],[10,1,10,3],[10,4,10,5],[10,8,10,9],[10,11,10,12],[10,16,10,17],[11,1,11,3],[11,4,11,5],[11,8,11,9],[11,11,11,12],[11,16,11,17],[12,1,12,3],[12,4,12,5],[12,8,12,9],[12,11,12,12],[12,16,12,17],[13,1,13,3],[13,4,13,5],[13,16,13,17],[14,1,14,3],[14,4,14,5],[14,7,15,9],[14,11,16,13],[14,16,14,17],[15,1,15,3],[15,4,15,5],[15,16,15,17],[16,1,16,3],[16,4,16,5],[16,8,16,9],[16,16,16,17],[17,1,17,3],[17,4,17,5],[17,8,17,9],[17,11,17,12],[17,16,17,17],[18,1,18,3],[18,4,18,5],[18,8,18,9],[18,11,18,12],[18,16,18,17],[19,1,19,3],[19,4,19,5],[19,8,19,9],[19,11,19,12],[19,16,19,17],[20,1,20,3],[20,4,20,5],[20,11,20,12],[20,16,20,17],[21,1,21,3],[21,4,21,5],[21,7,21,9],[21,11,21,12],[21,16,21,17],[22,1,22,3],[22,4,22,5],[22,7,22,8],[22,11,22,12],[22,16,22,17],[23,1,23,3],[23,4,23,5],[23,7,23,8],[23,11,23,12],[23,16,23,17],[24,1,24,3],[24,4,24,5],[24,7,24,8],[24,11,24,12],[24,16,24,17],[25,1,25,3],[25,4,25,5],[25,7,25,8],[25,11,25,12],[25,16,25,17],[26,1,26,3],[26,4,26,5],[26,7,26,8],[26,11,26,12],[26,16,26,17],[27,1,27,3],[27,4,27,5],[27,7,27,8],[27,11,27,12],[27,16,27,17],[28,7,28,8],[28,11,28,12],[28,16,28,17],[29,0,29,5],[29,7,29,8],[29,11,29,12],[29,16,29,17],[30,1,30,5],[30,11,30,12],[30,16,30,17],[31,1,31,5],[31,7,31,9],[31,11,31,12],[31,16,31,17],[32,1,32,5],[32,7,32,8],[32,11,32,12],[32,16,32,17],[33,1,33,5],[33,7,33,8],[33,11,33,12],[33,16,33,17],[34,1,34,5],[34,7,34,8],[34,11,34,12],[34,16,34,17],[35,1,35,5],[35,7,35,8],[35,11,35,12],[35,16,35,17],[36,7,36,8],[36,11,36,12],[36,16,36,17],[37,0,37,1],[37,3,37,5],[37,7,37,8],[37,11,37,12],[37,16,37,17],[38,3,38,4],[38,7,38,8],[38,11,38,12],[38,16,38,17],[39,16,39,17],[40,0,42,0],[40,1,40,13],[40,16,40,17],[41,1,41,13],[41,16,41,17],[42,2,42,3],[42,6,42,7],[42,10,42,11],[43,2,43,3],[43,6,43,7],[43,10,43,11],[43,15,43,18],[44,2,44,3],[44,6,44,7],[44,10,44,11],[44,15,44,16],[44,17,44,18],[45,2,45,3],[45,6,45,7],[45,10,45,11],[45,15,46,18],[46,2,46,3],[46,6,46,7],[46,10,46,11],[47,2,47,3],[47,6,47,7],[47,10,47,11],[47,15,47,16],[47,17,47,18],[48,2,48,3],[48,6,48,7],[48,10,48,11],[49,2,49,3],[49,6,49,7],[49,10,49,11],[49,15,49,18],[50,2,50,3],[50,6,50,7],[50,10,50,11],[50,16,50,17],[51,2,51,3],[51,6,51,7],[51,10,51,11],[51,16,51,17],[52,2,52,3],[52,6,52,7],[52,10,52,11],[52,16,52,17],[53,2,53,3],[53,6,53,7],[53,10,53,11],[53,16,53,17],[54,18,55,18]]}
[]
["H-ZF8",{"$nulls":3},{"$f":"IF(VLOOKUP($A$2,'Colorless glass'!$C$5:$KJ$282,2,FALSE)=\"\",\"\",VLOOKUP($A$2,'Colorless glass'!$C$5:$KJ$282,2,FALSE))","v":622307},null,null,"nd =",{"$f":"IF(VLOOKUP($A$2,'Colorless glass'!$C$5:$KJ$282,20,FALSE)=\"\",\"\",VLOOKUP($A$2,'Colorless glass'!$C$5:$KJ$282,20,FALSE))","v":{"v":1.622009,"d":"1.62201"}},null,"υd =",null,{"$f":"IF(VLOOKUP($A$2,'Colorless glass'!$C$5:$KJ$282,3,FALSE)=\"\",\"\",VLOOKUP($A$2,'Colorless glass'!$C$5:$KJ$282,3,FALSE))","v":30.66},null,null,"nF – nC =",null,{"$f":"IF(VLOOKUP($A$2,'Colorless glass'!$C$5:$KJ$282,5,FALSE)=\"\",\"\",VLOOKUP($A$2,'Colorless glass'!$C$5:$KJ$282,5,FALSE))","v":0.020287}]
[{"$nulls":7},"ne =",{"$f":"IF(VLOOKUP($A$2,'Colorless glass'!$C$5:$KJ$282,21,FALSE)=\"\",\"\",VLOOKUP($A$2,'Colorless glass'!$C$5:$KJ$282,21,FALSE))","v":{"v":1.626781,"d":"1.62678"}},null,"υe =",null,{"$f":"IF(VLOOKUP($A$2,'Colorless glass'!$C$5:$KJ$282,4,FALSE)=\"\",\"\",VLOOKUP($A$2,'Colorless glass'!$C$5:$KJ$282,4,FALSE))","v":30.36},null,null,"nF´– nC´ =",null,{"$f":"IF(VLOOKUP($A$2,'Colorless glass'!$C$5:$KJ$282,6,FALSE)=\"\",\"\",VLOOKUP($A$2,'Colorless glass'!$C$5:$KJ$282,6,FALSE))","v":0.020646}]
[]
["Refractive Indices",{"$nulls":6},"Relative Partial Dispersion",{"$nulls":3},"Chemical Properties \n (grade)",{"$nulls":3},"Internal Transmittance"]
[null,"λ (nm)",null,null,"nλ",{"$nulls":10},"λ (nm)","τ5mm",null,"τ10mm"]
["n2325",2325.42,null,null,{"$f":"IF(VLOOKUP($A$2,'Colorless glass'!$C$5:$KJ$282,7,FALSE)=\"\",\"\",VLOOKUP($A$2,'Colorless glass'!$C$5:$KJ$282,7,FALSE))","v":""},null,null,"Pd,C",{"$f":"IF(VLOOKUP($A$2,'Colorless glass'!$C$5:$KE$282,33,FALSE)=\"\",\"\",VLOOKUP($A$2,'Colorless glass'!$C$5:$KE$282,33,FALSE))","v":{"v":0.285807034845668,"d":"0.2858"}},null,null,"RC (S)",null,{"$f":"IF(VLOOKUP($A$2,'Colorless glass'!$C$5:$KJ$282,170,FALSE)=\"\",\"\",VLOOKUP($A$2,'Colorless glass'!$C$5:$KJ$282,170,FALSE))","v":1},null,2400,{"$f":"IF(VLOOKUP($A$2,'Colorless glass'!$C$5:$KJ$282,223,FALSE)=\"\",\"\",VLOOKUP($A$2,'Colorless glass'!$C$5:$KJ$282,223,FALSE))","v":0.923},null,{"$f":"IF(VLOOKUP($A$2,'Colorless glass'!$C$5:$KJ$282,259,FALSE)=\"\",\"\",VLOOKUP($A$2,'Colorless glass'!$C$5:$KJ$282,259,FALSE))","v":0.853}]
["n1970",1970.09,null,null,{"$f":"IF(VLOOKUP($A$2,'Colorless glass'!$C$5:$KJ$282,8,FALSE)=\"\",\"\",VLOOKUP($A$2,'Colorless glass'!$C$5:$KJ$282,8,FALSE))","v":""},null,null,"Pe,d",{"$f":"IF(VLOOKUP($A$2,'Colorless glass'!$C$5:$KE$282,34,FALSE)=\"\",\"\",VLOOKUP($A$2,'Colorless glass'!$C$5:$KE$282,34,FALSE))","v":{"v":0.235207100591713,"d":"0.2352"}},null,null,"RA (S)",null,{"$f":"IF(VLOOKUP($A$2,'Colorless glass'!$C$5:$KJ$282,171,FALSE)=\"\",\"\",VLOOKUP($A$2,'Colorless glass'!$C$5:$KJ$282,171,FALSE))","v":2},null,2200,{"$f":"IF(VLOOKUP($A$2,'Colorless glass'!$C$5:$KJ$282,224,FALSE)=\"\",\"\",VLOOKUP($A$2,'Colorless glass'!$C$5:$KJ$282,224,FALSE))","v":0.944},null,{"$f":"IF(VLOOKUP($A$2,'Colorless glass'!$C$5:$KJ$282,260,FALSE)=\"\",\"\",VLOOKUP($A$2,'Colorless glass'!$C$5:$KJ$282,260,FALSE))","v":0.891}]
["n1530",1529.58,null,null,{"$f":"IF(VLOOKUP($A$2,'Colorless glass'!$C$5:$KJ$282,9,FALSE)=\"\",\"\",VLOOKUP($A$2,'Colorless glass'!$C$5:$KJ$282,9,FALSE))","v":""},null,null,"Pg,F",{"$f":"IF(VLOOKUP($A$2,'Colorless glass'!$C$5:$KE$282,35,FALSE)=\"\",\"\",VLOOKUP($A$2,'Colorless glass'!$C$5:$KE$282,35,FALSE))","v":{"v":0.622033201840731,"d":"0.6220"}},null,null,"DW",null,{"$f":"IF(VLOOKUP($A$2,'Colorless glass'!$C$5:$KJ$282,172,FALSE)=\"\",\"\",VLOOKUP($A$2,'Colorless glass'!$C$5:$KJ$282,172,FALSE))","v":2},null,2000,{"$f":"IF(VLOOKUP($A$2,'Colorless glass'!$C$5:$KJ$282,225,FALSE)=\"\",\"\",VLOOKUP($A$2,'Colorless glass'!$C$5:$KJ$282,225,FALSE))","v":0.966},null,{"$f":"IF(VLOOKUP($A$2,'Colorless glass'!$C$5:$KJ$282,261,FALSE)=\"\",\"\",VLOOKUP($A$2,'Colorless glass'!$C$5:$KJ$282,261,FALSE))","v":0.933}]
["n1129",1128.64,null,null,{"$f":"IF(VLOOKUP($A$2,'Colorless glass'!$C$5:$KJ$282,10,FALSE)=\"\",\"\",VLOOKUP($A$2,'Colorless glass'!$C$5:$KJ$282,10,FALSE))","v":{"v":1.600129,"d":"1.60013"}},null,null,"P'd,c´",{"$f":"IF(VLOOKUP($A$2,'Colorless glass'!$C$5:$KE$282,36,FALSE)=\"\",\"\",VLOOKUP($A$2,'Colorless glass'!$C$5:$KE$282,36,FALSE))","v":{"v":0.237336561743344,"d":"0.2373"}},null,null,"DA",null,{"$f":"IF(VLOOKUP($A$2,'Colorless glass'!$C$5:$KJ$282,173,FALSE)=\"\",\"\",VLOOKUP($A$2,'Colorless glass'!$C$5:$KJ$282,173,FALSE))","v":4},null,1800,{"$f":"IF(VLOOKUP($A$2,'Colorless glass'!$C$5:$KJ$282,226,FALSE)=\"\",\"\",VLOOKUP($A$2,'Colorless glass'!$C$5:$KJ$282,226,FALSE))","v":0.985},null,{"$f":"IF(VLOOKUP($A$2,'Colorless glass'!$C$5:$KJ$282,262,FALSE)=\"\",\"\",VLOOKUP($A$2,'Colorless glass'!$C$5:$KJ$282,262,FALSE))","v":{"v":0.97,"d":"0.970"}}]
["n1064",{"v":1064,"d":"1064.00"},null,null,{"$f":"IF(VLOOKUP($A$2,'Colorless glass'!$C$5:$KJ$282,11,FALSE)=\"\",\"\",VLOOKUP($A$2,'Colorless glass'!$C$5:$KJ$282,11,FALSE))","v":{"v":1.601372,"d":"1.60137"}},null,null,"P'e,d",{"$f":"IF(VLOOKUP($A$2,'Colorless glass'!$C$5:$KE$282,37,FALSE)=\"\",\"\",VLOOKUP($A$2,'Colorless glass'!$C$5:$KE$282,37,FALSE))","v":{"v":0.230992736077479,"d":"0.2310"}},null,null,"ROH (S)",null,{"$f":"IF(VLOOKUP($A$2,'Colorless glass'!$C$5:$KJ$282,174,FALSE)=\"\",\"\",VLOOKUP($A$2,'Colorless glass'!$C$5:$KJ$282,174,FALSE))","v":1},null,1600,{"$f":"IF(VLOOKUP($A$2,'Colorless glass'!$C$5:$KJ$282,227,FALSE)=\"\",\"\",VLOOKUP($A$2,'Colorless glass'!$C$5:$KJ$282,227,FALSE))","v":0.998},null,{"$f":"IF(VLOOKUP($A$2,'Colorless glass'!$C$5:$KJ$282,263,FALSE)=\"\",\"\",VLOOKUP($A$2,'Colorless glass'!$C$5:$KJ$282,263,FALSE))","v":0.995}]
["nt",1013.98,null,null,{"$f":"IF(VLOOKUP($A$2,'Colorless glass'!$C$5:$KJ$282,12,FALSE)=\"\",\"\",VLOOKUP($A$2,'Colorless glass'!$C$5:$KJ$282,12,FALSE))","v":1.60243},null,null,"P'g,F´",{"$f":"IF(VLOOKUP($A$2,'Colorless glass'!$C$5:$KE$282,38,FALSE)=\"\",\"\",VLOOKUP($A$2,'Colorless glass'!$C$5:$KE$282,38,FALSE))","v":{"v":0.549531880548663,"d":"0.5495"}},null,null,"RP (S)",null,{"$f":"IF(VLOOKUP($A$2,'Colorless glass'!$C$5:$KJ$282,175,FALSE)=\"\",\"\",VLOOKUP($A$2,'Colorless glass'!$C$5:$KJ$282,175,FALSE))","v":1},null,1400,{"$f":"IF(VLOOKUP($A$2,'Colorless glass'!$C$5:$KJ$282,228,FALSE)=\"\",\"\",VLOOKUP($A$2,'Colorless glass'!$C$5:$KJ$282,228,FALSE))","v":0.999},null,{"$f":"IF(VLOOKUP($A$2,'Colorless glass'!$C$5:$KJ$282,264,FALSE)=\"\",\"\",VLOOKUP($A$2,'Colorless glass'!$C$5:$KJ$282,264,FALSE))","v":0.998}]
["ns",852.11,null,null,{"$f":"IF(VLOOKUP($A$2,'Colorless glass'!$C$5:$KJ$282,13,FALSE)=\"\",\"\",VLOOKUP($A$2,'Colorless glass'!$C$5:$KJ$282,13,FALSE))","v":1.60678},{"$nulls":6},"CR",null,{"$f":"IF(VLOOKUP($A$2,'Colorless glass'!$C$5:$KJ$282,176,FALSE)=\"\",\"\",VLOOKUP($A$2,'Colorless glass'!$C$5:$KJ$282,176,FALSE))","v":""},null,1200,{"$f":"IF(VLOOKUP($A$2,'Colorless glass'!$C$5:$KJ$282,229,FALSE)=\"\",\"\",VLOOKUP($A$2,'Colorless glass'!$C$5:$KJ$282,229,FALSE))","v":0.999},null,{"$f":"IF(VLOOKUP($A$2,'Colorless glass'!$C$5:$KJ$282,265,FALSE)=\"\",\"\",VLOOKUP($A$2,'Colorless glass'!$C$5:$KJ$282,265,FALSE))","v":0.998}]
["nA´",768.19,null,null,{"$f":"IF(VLOOKUP($A$2,'Colorless glass'!$C$5:$KJ$282,14,FALSE)=\"\",\"\",VLOOKUP($A$2,'Colorless glass'!$C$5:$KJ$282,14,FALSE))","v":{"v":1.609974,"d":"1.60997"}},{"$nulls":10},1060,{"$f":"IF(VLOOKUP($A$2,'Colorless glass'!$C$5:$KJ$282,230,FALSE)=\"\",\"\",VLOOKUP($A$2,'Colorless glass'!$C$5:$KJ$282,230,FALSE))","v":0.999},null,{"$f":"IF(VLOOKUP($A$2,'Colorless glass'!$C$5:$KJ$282,266,FALSE)=\"\",\"\",VLOOKUP($A$2,'Colorless glass'!$C$5:$KJ$282,266,FALSE))","v":0.998}]
["nr",706.52,null,null,{"$f":"IF(VLOOKUP($A$2,'Colorless glass'!$C$5:$KJ$282,15,FALSE)=\"\",\"\",VLOOKUP($A$2,'Colorless glass'!$C$5:$KJ$282,15,FALSE))","v":{"v":1.613034,"d":"1.61303"}},null,null,"Deviation of Relative Partial Dispersions",{"$nulls":3},"Expansion Coefficient\nα (×10-7/K)",{"$nulls":3},1000,{"$f":"IF(VLOOKUP($A$2,'Colorless glass'!$C$5:$KJ$282,231,FALSE)=\"\",\"\",VLOOKUP($A$2,'Colorless glass'!$C$5:$KJ$282,231,FALSE))","v":0.999},null,{"$f":"IF(VLOOKUP($A$2,'Colorless glass'!$C$5:$KJ$282,267,FALSE)=\"\",\"\",VLOOKUP($A$2,'Colorless glass'!$C$5:$KJ$282,267,FALSE))","v":0.998}]
["nC",656.27,null,null,{"$f":"IF(VLOOKUP($A$2,'Colorless glass'!$C$5:$KJ$282,16,FALSE)=\"\",\"\",VLOOKUP($A$2,'Colorless glass'!$C$5:$KJ$282,16,FALSE))","v":{"v":1.616196,"d":"1.61620"}},{"$nulls":10},950,{"$f":"IF(VLOOKUP($A$2,'Colorless glass'!$C$5:$KJ$282,232,FALSE)=\"\",\"\",VLOOKUP($A$2,'Colorless glass'!$C$5:$KJ$282,232,FALSE))","v":0.999},null,{"$f":"IF(VLOOKUP($A$2,'Colorless glass'!$C$5:$KJ$282,268,FALSE)=\"\",\"\",VLOOKUP($A$2,'Colorless glass'!$C$5:$KJ$282,268,FALSE))","v":0.998}]
["nC´",643.85,null,null,{"$f":"IF(VLOOKUP($A$2,'Colorless glass'!$C$5:$KJ$282,17,FALSE)=\"\",\"\",VLOOKUP($A$2,'Colorless glass'!$C$5:$KJ$282,17,FALSE))","v":{"v":1.6171,"d":"1.61710"}},null,null,"△PF,e",{"$f":"IF(VLOOKUP($A$2,'Colorless glass'!$C$5:$KJ$282,39,FALSE)=\"\",\"\",VLOOKUP($A$2,'Colorless glass'!$C$5:$KJ$282,39,FALSE))","v":{"v":0.00576771250492692,"d":"0.0058"}},{"$nulls":6},900,{"$f":"IF(VLOOKUP($A$2,'Colorless glass'!$C$5:$KJ$282,233,FALSE)=\"\",\"\",VLOOKUP($A$2,'Colorless glass'!$C$5:$KJ$282,233,FALSE))","v":0.999},null,{"$f":"IF(VLOOKUP($A$2,'Colorless glass'!$C$5:$KJ$282,269,FALSE)=\"\",\"\",VLOOKUP($A$2,'Colorless glass'!$C$5:$KJ$282,269,FALSE))","v":0.998}]
["nHe-Ne",{"v":632.8,"d":"632.80"},null,null,{"$f":"IF(VLOOKUP($A$2,'Colorless glass'!$C$5:$KJ$282,18,FALSE)=\"\",\"\",VLOOKUP($A$2,'Colorless glass'!$C$5:$KJ$282,18,FALSE))","v":{"v":1.617952,"d":"1.61795"}},null,null,"△Pg,F",{"$f":"IF(VLOOKUP($A$2,'Colorless glass'!$C$5:$KJ$282,40,FALSE)=\"\",\"\",VLOOKUP($A$2,'Colorless glass'!$C$5:$KJ$282,40,FALSE))","v":{"v":0.0293594618407309,"d":"0.0294"}},null,null,"℃",null,"α",null,850,{"$f":"IF(VLOOKUP($A$2,'Colorless glass'!$C$5:$KJ$282,234,FALSE)=\"\",\"\",VLOOKUP($A$2,'Colorless glass'!$C$5:$KJ$282,234,FALSE))","v":0.999},null,{"$f":"IF(VLOOKUP($A$2,'Colorless glass'!$C$5:$KJ$282,270,FALSE)=\"\",\"\",VLOOKUP($A$2,'Colorless glass'!$C$5:$KJ$282,270,FALSE))","v":0.998}]
["nD",589.29,null,null,{"$f":"IF(VLOOKUP($A$2,'Colorless glass'!$C$5:$KJ$282,19,FALSE)=\"\",\"\",VLOOKUP($A$2,'Colorless glass'!$C$5:$KJ$282,19,FALSE))","v":{"v":1.621834,"d":"1.62183"}},null,null,"△PC,t",{"$f":"IF(VLOOKUP($A$2,'Colorless glass'!$C$5:$KJ$282,41,FALSE)=\"\",\"\",VLOOKUP($A$2,'Colorless glass'!$C$5:$KJ$282,41,FALSE))","v":{"v":-0.00933910950690695,"d":"-0.0093"}},null,null,"-50/-40",null,{"$f":"IF(VLOOKUP($A$2,'Colorless glass'!$C$5:$KJ$282,188,FALSE)=\"\",\"\",VLOOKUP($A$2,'Colorless glass'!$C$5:$KJ$282,188,FALSE))","v":{"v":130.5376,"d":"131"}},null,800,{"$f":"IF(VLOOKUP($A$2,'Colorless glass'!$C$5:$KJ$282,235,FALSE)=\"\",\"\",VLOOKUP($A$2,'Colorless glass'!$C$5:$KJ$282,235,FALSE))","v":0.999},null,{"$f":"IF(VLOOKUP($A$2,'Colorless glass'!$C$5:$KJ$282,271,FALSE)=\"\",\"\",VLOOKUP($A$2,'Colorless glass'!$C$5:$KJ$282,271,FALSE))","v":0.998}]
["nd",587.56,null,null,{"$f":"IF(VLOOKUP($A$2,'Colorless glass'!$C$5:$KJ$282,20,FALSE)=\"\",\"\",VLOOKUP($A$2,'Colorless glass'!$C$5:$KJ$282,20,FALSE))","v":{"v":1.622009,"d":"1.62201"}},null,null,"△PC,s",{"$f":"IF(VLOOKUP($A$2,'Colorless glass'!$C$5:$KJ$282,42,FALSE)=\"\",\"\",VLOOKUP($A$2,'Colorless glass'!$C$5:$KJ$282,42,FALSE))","v":{"v":-0.00948695857988242,"d":"-0.0095"}},null,null,"-40/-30",null,{"$f":"IF(VLOOKUP($A$2,'Colorless glass'!$C$5:$KJ$282,189,FALSE)=\"\",\"\",VLOOKUP($A$2,'Colorless glass'!$C$5:$KJ$282,189,FALSE))","v":{"v":132.2793,"d":"132"}},null,750,{"$f":"IF(VLOOKUP($A$2,'Colorless glass'!$C$5:$KJ$282,236,FALSE)=\"\",\"\",VLOOKUP($A$2,'Colorless glass'!$C$5:$KJ$282,236,FALSE))","v":0.999},null,{"$f":"IF(VLOOKUP($A$2,'Colorless glass'!$C$5:$KJ$282,272,FALSE)=\"\",\"\",VLOOKUP($A$2,'Colorless glass'!$C$5:$KJ$282,272,FALSE))","v":0.998}]
["ne",546.07,null,null,{"$f":"IF(VLOOKUP($A$2,'Colorless glass'!$C$5:$KJ$282,21,FALSE)=\"\",\"\",VLOOKUP($A$2,'Colorless glass'!$C$5:$KJ$282,21,FALSE))","v":{"v":1.626781,"d":"1.62678"}},{"$nulls":6},"-30/-20",null,{"$f":"IF(VLOOKUP($A$2,'Colorless glass'!$C$5:$KJ$282,190,FALSE)=\"\",\"\",VLOOKUP($A$2,'Colorless glass'!$C$5:$KJ$282,190,FALSE))","v":{"v":132.4412,"d":"132"}},null,700,{"$f":"IF(VLOOKUP($A$2,'Colorless glass'!$C$5:$KJ$282,237,FALSE)=\"\",\"\",VLOOKUP($A$2,'Colorless glass'!$C$5:$KJ$282,237,FALSE))","v":0.999},null,{"$f":"IF(VLOOKUP($A$2,'Colorless glass'!$C$5:$KJ$282,273,FALSE)=\"\",\"\",VLOOKUP($A$2,'Colorless glass'!$C$5:$KJ$282,273,FALSE))","v":0.998}]
["nF",486.13,null,null,{"$f":"IF(VLOOKUP($A$2,'Colorless glass'!$C$5:$KJ$282,22,FALSE)=\"\",\"\",VLOOKUP($A$2,'Colorless glass'!$C$5:$KJ$282,22,FALSE))","v":{"v":1.636483,"d":"1.63648"}},null,null,"Thermal Properties",{"$nulls":3},"-20/-10",null,{"$f":"IF(VLOOKUP($A$2,'Colorless glass'!$C$5:$KJ$282,191,FALSE)=\"\",\"\",VLOOKUP($A$2,'Colorless glass'!$C$5:$KJ$282,191,FALSE))","v":{"v":133.5717,"d":"134"}},null,650,{"$f":"IF(VLOOKUP($A$2,'Colorless glass'!$C$5:$KJ$282,238,FALSE)=\"\",\"\",VLOOKUP($A$2,'Colorless glass'!$C$5:$KJ$282,238,FALSE))","v":0.999},null,{"$f":"IF(VLOOKUP($A$2,'Colorless glass'!$C$5:$KJ$282,274,FALSE)=\"\",\"\",VLOOKUP($A$2,'Colorless glass'!$C$5:$KJ$282,274,FALSE))","v":0.998}]
["nF´",479.99,null,null,{"$f":"IF(VLOOKUP($A$2,'Colorless glass'!$C$5:$KJ$282,23,FALSE)=\"\",\"\",VLOOKUP($A$2,'Colorless glass'!$C$5:$KJ$282,23,FALSE))","v":{"v":1.637746,"d":"1.63775"}},null,null,"Tg (℃)",null,{"$f":"IF(VLOOKUP($A$2,'Colorless glass'!$C$5:$KJ$282,180,FALSE)=\"\",\"\",VLOOKUP($A$2,'Colorless glass'!$C$5:$KJ$282,180,FALSE))","v":428},null," -10/0",null,{"$f":"IF(VLOOKUP($A$2,'Colorless glass'!$C$5:$KJ$282,192,FALSE)=\"\",\"\",VLOOKUP($A$2,'Colorless glass'!$C$5:$KJ$282,192,FALSE))","v":{"v":137.995,"d":"138"}},null,600,{"$f":"IF(VLOOKUP($A$2,'Colorless glass'!$C$5:$KJ$282,239,FALSE)=\"\",\"\",VLOOKUP($A$2,'Colorless glass'!$C$5:$KJ$282,239,FALSE))","v":0.998},null,{"$f":"IF(VLOOKUP($A$2,'Colorless glass'!$C$5:$KJ$282,275,FALSE)=\"\",\"\",VLOOKUP($A$2,'Colorless glass'!$C$5:$KJ$282,275,FALSE))","v":0.997}]
["ng",435.84,null,null,{"$f":"IF(VLOOKUP($A$2,'Colorless glass'!$C$5:$KJ$282,24,FALSE)=\"\",\"\",VLOOKUP($A$2,'Colorless glass'!$C$5:$KJ$282,24,FALSE))","v":{"v":1.649105,"d":"1.64911"}},null,null,"Ts (℃)",null,{"$f":"IF(VLOOKUP($A$2,'Colorless glass'!$C$5:$KJ$282,181,FALSE)=\"\",\"\",VLOOKUP($A$2,'Colorless glass'!$C$5:$KJ$282,181,FALSE))","v":470},null,"  0/10",null,{"$f":"IF(VLOOKUP($A$2,'Colorless glass'!$C$5:$KJ$282,193,FALSE)=\"\",\"\",VLOOKUP($A$2,'Colorless glass'!$C$5:$KJ$282,193,FALSE))","v":{"v":138.0086,"d":"138"}},null,550,{"$f":"IF(VLOOKUP($A$2,'Colorless glass'!$C$5:$KJ$282,240,FALSE)=\"\",\"\",VLOOKUP($A$2,'Colorless glass'!$C$5:$KJ$282,240,FALSE))","v":0.997},null,{"$f":"IF(VLOOKUP($A$2,'Colorless glass'!$C$5:$KJ$282,276,FALSE)=\"\",\"\",VLOOKUP($A$2,'Colorless glass'!$C$5:$KJ$282,276,FALSE))","v":0.994}]
["nh",404.66,null,null,{"$f":"IF(VLOOKUP($A$2,'Colorless glass'!$C$5:$KJ$282,25,FALSE)=\"\",\"\",VLOOKUP($A$2,'Colorless glass'!$C$5:$KJ$282,25,FALSE))","v":{"v":1.660719,"d":"1.66072"}},null,null,"T1014.5 (℃)",null,{"$f":"IF(VLOOKUP($A$2,'Colorless glass'!$C$5:$KJ$282,182,FALSE)=\"\",\"\",VLOOKUP($A$2,'Colorless glass'!$C$5:$KJ$282,182,FALSE))","v":393},null," 10/20",null,{"$f":"IF(VLOOKUP($A$2,'Colorless glass'!$C$5:$KJ$282,194,FALSE)=\"\",\"\",VLOOKUP($A$2,'Colorless glass'!$C$5:$KJ$282,194,FALSE))","v":{"v":139.1502,"d":"139"}},null,500,{"$f":"IF(VLOOKUP($A$2,'Colorless glass'!$C$5:$KJ$282,241,FALSE)=\"\",\"\",VLOOKUP($A$2,'Colorless glass'!$C$5:$KJ$282,241,FALSE))","v":0.994},null,{"$f":"IF(VLOOKUP($A$2,'Colorless glass'!$C$5:$KJ$282,277,FALSE)=\"\",\"\",VLOOKUP($A$2,'Colorless glass'!$C$5:$KJ$282,277,FALSE))","v":0.988}]
["ni",365.01,null,null,{"$f":"IF(VLOOKUP($A$2,'Colorless glass'!$C$5:$KJ$282,26,FALSE)=\"\",\"\",VLOOKUP($A$2,'Colorless glass'!$C$5:$KJ$282,26,FALSE))","v":""},null,null,"T1013 (℃)",null,{"$f":"IF(VLOOKUP($A$2,'Colorless glass'!$C$5:$KJ$282,183,FALSE)=\"\",\"\",VLOOKUP($A$2,'Colorless glass'!$C$5:$KJ$282,183,FALSE))","v":426},null," 20/30",null,{"$f":"IF(VLOOKUP($A$2,'Colorless glass'!$C$5:$KJ$282,195,FALSE)=\"\",\"\",VLOOKUP($A$2,'Colorless glass'!$C$5:$KJ$282,195,FALSE))","v":{"v":142.745,"d":"143"}},null,480,{"$f":"IF(VLOOKUP($A$2,'Colorless glass'!$C$5:$KJ$282,242,FALSE)=\"\",\"\",VLOOKUP($A$2,'Colorless glass'!$C$5:$KJ$282,242,FALSE))","v":0.992},null,{"$f":"IF(VLOOKUP($A$2,'Colorless glass'!$C$5:$KJ$282,278,FALSE)=\"\",\"\",VLOOKUP($A$2,'Colorless glass'!$C$5:$KJ$282,278,FALSE))","v":0.984}]
[{"$nulls":7},"α-50/80℃ (10-7/K)",null,{"$f":"IF(VLOOKUP($A$2,'Colorless glass'!$C$5:$KJ$282,186,FALSE)=\"\",\"\",VLOOKUP($A$2,'Colorless glass'!$C$5:$KJ$282,186,FALSE))","v":141},null," 30/40",null,{"$f":"IF(VLOOKUP($A$2,'Colorless glass'!$C$5:$KJ$282,196,FALSE)=\"\",\"\",VLOOKUP($A$2,'Colorless glass'!$C$5:$KJ$282,196,FALSE))","v":{"v":143.541,"d":"144"}},null,460,{"$f":"IF(VLOOKUP($A$2,'Colorless glass'!$C$5:$KJ$282,243,FALSE)=\"\",\"\",VLOOKUP($A$2,'Colorless glass'!$C$5:$KJ$282,243,FALSE))","v":0.988},null,{"$f":"IF(VLOOKUP($A$2,'Colorless glass'!$C$5:$KJ$282,279,FALSE)=\"\",\"\",VLOOKUP($A$2,'Colorless glass'!$C$5:$KJ$282,279,FALSE))","v":0.977}]
[{"$nulls":7},"α100/300℃ (10-7/K)",null,{"$f":"IF(VLOOKUP($A$2,'Colorless glass'!$C$5:$KJ$282,187,FALSE)=\"\",\"\",VLOOKUP($A$2,'Colorless glass'!$C$5:$KJ$282,187,FALSE))","v":184},null," 40/50",null,{"$f":"IF(VLOOKUP($A$2,'Colorless glass'!$C$5:$KJ$282,197,FALSE)=\"\",\"\",VLOOKUP($A$2,'Colorless glass'!$C$5:$KJ$282,197,FALSE))","v":{"v":145.943,"d":"146"}},null,440,{"$f":"IF(VLOOKUP($A$2,'Colorless glass'!$C$5:$KJ$282,244,FALSE)=\"\",\"\",VLOOKUP($A$2,'Colorless glass'!$C$5:$KJ$282,244,FALSE))","v":0.984},null,{"$f":"IF(VLOOKUP($A$2,'Colorless glass'!$C$5:$KJ$282,280,FALSE)=\"\",\"\",VLOOKUP($A$2,'Colorless glass'!$C$5:$KJ$282,280,FALSE))","v":0.969}]
[{"$nulls":7},"λ (W/(m·K))",null,{"$f":"IF(VLOOKUP($A$2,'Colorless glass'!$C$5:$KJ$282,184,FALSE)=\"\",\"\",VLOOKUP($A$2,'Colorless glass'!$C$5:$KJ$282,184,FALSE))","v":0.84},null," 50/60",null,{"$f":"IF(VLOOKUP($A$2,'Colorless glass'!$C$5:$KJ$282,198,FALSE)=\"\",\"\",VLOOKUP($A$2,'Colorless glass'!$C$5:$KJ$282,198,FALSE))","v":{"v":149.59,"d":"150"}},null,420,{"$f":"IF(VLOOKUP($A$2,'Colorless glass'!$C$5:$KJ$282,245,FALSE)=\"\",\"\",VLOOKUP($A$2,'Colorless glass'!$C$5:$KJ$282,245,FALSE))","v":0.973},null,{"$f":"IF(VLOOKUP($A$2,'Colorless glass'!$C$5:$KJ$282,281,FALSE)=\"\",\"\",VLOOKUP($A$2,'Colorless glass'!$C$5:$KJ$282,281,FALSE))","v":0.948}]
["Constants of Dispersion Formula",{"$nulls":6},"βd",null,{"$f":"IF(VLOOKUP($A$2,'Colorless glass'!$C$5:$KJ$282,210,FALSE)=\"\",\"\",VLOOKUP($A$2,'Colorless glass'!$C$5:$KJ$282,210,FALSE))","v":180},null," 60/70",null,{"$f":"IF(VLOOKUP($A$2,'Colorless glass'!$C$5:$KJ$282,199,FALSE)=\"\",\"\",VLOOKUP($A$2,'Colorless glass'!$C$5:$KJ$282,199,FALSE))","v":{"v":150.881,"d":"151"}},null,400,{"$f":"IF(VLOOKUP($A$2,'Colorless glass'!$C$5:$KJ$282,246,FALSE)=\"\",\"\",VLOOKUP($A$2,'Colorless glass'!$C$5:$KJ$282,246,FALSE))","v":0.932},null,{"$f":"IF(VLOOKUP($A$2,'Colorless glass'!$C$5:$KJ$282,282,FALSE)=\"\",\"\",VLOOKUP($A$2,'Colorless glass'!$C$5:$KJ$282,282,FALSE))","v":0.869}]
["A0",{"$f":"IF(VLOOKUP($A$2,'Colorless glass'!$C$5:$KJ$282,27,FALSE)=\"\",\"\",VLOOKUP($A$2,'Colorless glass'!$C$5:$KJ$282,27,FALSE))","v":{"v":2.55421627,"d":"2.55421627E+00"}},{"$nulls":9}," 70/80",null,{"$f":"IF(VLOOKUP($A$2,'Colorless glass'!$C$5:$KJ$282,200,FALSE)=\"\",\"\",VLOOKUP($A$2,'Colorless glass'!$C$5:$KJ$282,200,FALSE))","v":{"v":154.919,"d":"155"}},null,390,{"$f":"IF(VLOOKUP($A$2,'Colorless glass'!$C$5:$KJ$282,247,FALSE)=\"\",\"\",VLOOKUP($A$2,'Colorless glass'!$C$5:$KJ$282,247,FALSE))","v":0.861},null,{"$f":"IF(VLOOKUP($A$2,'Colorless glass'!$C$5:$KJ$282,283,FALSE)=\"\",\"\",VLOOKUP($A$2,'Colorless glass'!$C$5:$KJ$282,283,FALSE))","v":0.741}]
["A1",{"$f":"IF(VLOOKUP($A$2,'Colorless glass'!$C$5:$KJ$282,28,FALSE)=\"\",\"\",VLOOKUP($A$2,'Colorless glass'!$C$5:$KJ$282,28,FALSE))","v":{"v":-0.0101378222,"d":"-1.01378222E-02"}},{"$nulls":5},"Mechanical Properties",{"$nulls":3}," 80/90",null,{"$f":"IF(VLOOKUP($A$2,'Colorless glass'!$C$5:$KJ$282,201,FALSE)=\"\",\"\",VLOOKUP($A$2,'Colorless glass'!$C$5:$KJ$282,201,FALSE))","v":{"v":155.835,"d":"156"}},null,380,{"$f":"IF(VLOOKUP($A$2,'Colorless glass'!$C$5:$KJ$282,248,FALSE)=\"\",\"\",VLOOKUP($A$2,'Colorless glass'!$C$5:$KJ$282,248,FALSE))","v":0.651},null,{"$f":"IF(VLOOKUP($A$2,'Colorless glass'!$C$5:$KJ$282,284,FALSE)=\"\",\"\",VLOOKUP($A$2,'Colorless glass'!$C$5:$KJ$282,284,FALSE))","v":0.424}]
["A2",{"$f":"IF(VLOOKUP($A$2,'Colorless glass'!$C$5:$KJ$282,29,FALSE)=\"\",\"\",VLOOKUP($A$2,'Colorless glass'!$C$5:$KJ$282,29,FALSE))","v":{"v":0.0229003271,"d":"2.29003271E-02"}},{"$nulls":5},"HK (107Pa)",null,{"$f":"IF(VLOOKUP($A$2,'Colorless glass'!$C$5:$KJ$282,212,FALSE)=\"\",\"\",VLOOKUP($A$2,'Colorless glass'!$C$5:$KJ$282,212,FALSE))","v":333},null," 90/100",null,{"$f":"IF(VLOOKUP($A$2,'Colorless glass'!$C$5:$KJ$282,202,FALSE)=\"\",\"\",VLOOKUP($A$2,'Colorless glass'!$C$5:$KJ$282,202,FALSE))","v":{"v":159.361,"d":"159"}},null,370,{"$f":"IF(VLOOKUP($A$2,'Colorless glass'!$C$5:$KJ$282,249,FALSE)=\"\",\"\",VLOOKUP($A$2,'Colorless glass'!$C$5:$KJ$282,249,FALSE))","v":0.235},null,{"$f":"IF(VLOOKUP($A$2,'Colorless glass'!$C$5:$KJ$282,285,FALSE)=\"\",\"\",VLOOKUP($A$2,'Colorless glass'!$C$5:$KJ$282,285,FALSE))","v":0.055}]
["A3",{"$f":"IF(VLOOKUP($A$2,'Colorless glass'!$C$5:$KJ$282,30,FALSE)=\"\",\"\",VLOOKUP($A$2,'Colorless glass'!$C$5:$KJ$282,30,FALSE))","v":{"v":0.00195813392,"d":"1.95813392E-03"}},{"$nulls":5},"FA",null,{"$f":"IF(VLOOKUP($A$2,'Colorless glass'!$C$5:$KJ$282,213,FALSE)=\"\",\"\",VLOOKUP($A$2,'Colorless glass'!$C$5:$KJ$282,213,FALSE))","v":166},null,"100/110",null,{"$f":"IF(VLOOKUP($A$2,'Colorless glass'!$C$5:$KJ$282,203,FALSE)=\"\",\"\",VLOOKUP($A$2,'Colorless glass'!$C$5:$KJ$282,203,FALSE))","v":{"v":161.569,"d":"162"}},null,360,{"$f":"IF(VLOOKUP($A$2,'Colorless glass'!$C$5:$KJ$282,250,FALSE)=\"\",\"\",VLOOKUP($A$2,'Colorless glass'!$C$5:$KJ$282,250,FALSE))","v":""},null,{"$f":"IF(VLOOKUP($A$2,'Colorless glass'!$C$5:$KJ$282,286,FALSE)=\"\",\"\",VLOOKUP($A$2,'Colorless glass'!$C$5:$KJ$282,286,FALSE))","v":""}]
["A4",{"$f":"IF(VLOOKUP($A$2,'Colorless glass'!$C$5:$KJ$282,31,FALSE)=\"\",\"\",VLOOKUP($A$2,'Colorless glass'!$C$5:$KJ$282,31,FALSE))","v":{"v":-0.000171553545,"d":"-1.71553545E-04"}},{"$nulls":5},"E (GPa)",null,{"$f":"IF(VLOOKUP($A$2,'Colorless glass'!$C$5:$KJ$282,214,FALSE)=\"\",\"\",VLOOKUP($A$2,'Colorless glass'!$C$5:$KJ$282,214,FALSE))","v":{"v":64.84,"d":"64.8"}},null,"110/120",null,{"$f":"IF(VLOOKUP($A$2,'Colorless glass'!$C$5:$KJ$282,204,FALSE)=\"\",\"\",VLOOKUP($A$2,'Colorless glass'!$C$5:$KJ$282,204,FALSE))","v":{"v":163.253,"d":"163"}},null,350,{"$f":"IF(VLOOKUP($A$2,'Colorless glass'!$C$5:$KJ$282,251,FALSE)=\"\",\"\",VLOOKUP($A$2,'Colorless glass'!$C$5:$KJ$282,251,FALSE))","v":""},null,{"$f":"IF(VLOOKUP($A$2,'Colorless glass'!$C$5:$KJ$282,287,FALSE)=\"\",\"\",VLOOKUP($A$2,'Colorless glass'!$C$5:$KJ$282,287,FALSE))","v":""}]
["A5",{"$f":"IF(VLOOKUP($A$2,'Colorless glass'!$C$5:$KJ$282,32,FALSE)=\"\",\"\",VLOOKUP($A$2,'Colorless glass'!$C$5:$KJ$282,32,FALSE))","v":{"v":2.27385738e-5,"d":"2.27385738E-05"}},{"$nulls":5},"G (GPa)",null,{"$f":"IF(VLOOKUP($A$2,'Colorless glass'!$C$5:$KJ$282,215,FALSE)=\"\",\"\",VLOOKUP($A$2,'Colorless glass'!$C$5:$KJ$282,215,FALSE))","v":{"v":24.42,"d":"24.4"}},null,"120/130",null,{"$f":"IF(VLOOKUP($A$2,'Colorless glass'!$C$5:$KJ$282,205,FALSE)=\"\",\"\",VLOOKUP($A$2,'Colorless glass'!$C$5:$KJ$282,205,FALSE))","v":{"v":166.449,"d":"166"}},null,340,{"$f":"IF(VLOOKUP($A$2,'Colorless glass'!$C$5:$KJ$282,252,FALSE)=\"\",\"\",VLOOKUP($A$2,'Colorless glass'!$C$5:$KJ$282,252,FALSE))","v":""},null,{"$f":"IF(VLOOKUP($A$2,'Colorless glass'!$C$5:$KJ$282,288,FALSE)=\"\",\"\",VLOOKUP($A$2,'Colorless glass'!$C$5:$KJ$282,288,FALSE))","v":""}]
[{"$nulls":7},"μ",null,{"$f":"IF(VLOOKUP($A$2,'Colorless glass'!$C$5:$KJ$282,216,FALSE)=\"\",\"\",VLOOKUP($A$2,'Colorless glass'!$C$5:$KJ$282,216,FALSE))","v":0.266},null,"130/140",null,{"$f":"IF(VLOOKUP($A$2,'Colorless glass'!$C$5:$KJ$282,206,FALSE)=\"\",\"\",VLOOKUP($A$2,'Colorless glass'!$C$5:$KJ$282,206,FALSE))","v":{"v":168.741,"d":"169"}},null,330,{"$f":"IF(VLOOKUP($A$2,'Colorless glass'!$C$5:$KJ$282,253,FALSE)=\"\",\"\",VLOOKUP($A$2,'Colorless glass'!$C$5:$KJ$282,253,FALSE))","v":""},null,{"$f":"IF(VLOOKUP($A$2,'Colorless glass'!$C$5:$KJ$282,289,FALSE)=\"\",\"\",VLOOKUP($A$2,'Colorless glass'!$C$5:$KJ$282,289,FALSE))","v":""}]
["Density",null,null,"Solarization",{"$nulls":3},"σb (MPa)",null,{"$f":"IF(VLOOKUP($A$2,'Colorless glass'!$C$5:$KJ$282,217,FALSE)=\"\",\"\",VLOOKUP($A$2,'Colorless glass'!$C$5:$KJ$282,217,FALSE))","v":""},null,"140/150",null,{"$f":"IF(VLOOKUP($A$2,'Colorless glass'!$C$5:$KJ$282,207,FALSE)=\"\",\"\",VLOOKUP($A$2,'Colorless glass'!$C$5:$KJ$282,207,FALSE))","v":{"v":172.156,"d":"172"}},null,320,{"$f":"IF(VLOOKUP($A$2,'Colorless glass'!$C$5:$KJ$282,254,FALSE)=\"\",\"\",VLOOKUP($A$2,'Colorless glass'!$C$5:$KJ$282,254,FALSE))","v":""},null,{"$f":"IF(VLOOKUP($A$2,'Colorless glass'!$C$5:$KJ$282,290,FALSE)=\"\",\"\",VLOOKUP($A$2,'Colorless glass'!$C$5:$KJ$282,290,FALSE))","v":""}]
["ρ (g/cm3)",{"$f":"IF(VLOOKUP($A$2,'Colorless glass'!$C$5:$KJ$282,219,FALSE)=\"\",\"\",VLOOKUP($A$2,'Colorless glass'!$C$5:$KJ$282,219,FALSE))","v":2.81},null,"△λ (%)",null,{"$f":"IF(VLOOKUP($A$2,'Colorless glass'!$C$5:$KJ$282,222,FALSE)=\"\",\"\",VLOOKUP($A$2,'Colorless glass'!$C$5:$KJ$282,222,FALSE))","v":-0.4},null,"B (10-12/Pa)",null,{"$f":"IF(VLOOKUP($A$2,'Colorless glass'!$C$5:$KJ$282,218,FALSE)=\"\",\"\",VLOOKUP($A$2,'Colorless glass'!$C$5:$KJ$282,218,FALSE))","v":1.95},null,"150/160",null,{"$f":"IF(VLOOKUP($A$2,'Colorless glass'!$C$5:$KJ$282,208,FALSE)=\"\",\"\",VLOOKUP($A$2,'Colorless glass'!$C$5:$KJ$282,208,FALSE))","v":{"v":176.163,"d":"176"}},null,310,{"$f":"IF(VLOOKUP($A$2,'Colorless glass'!$C$5:$KJ$282,255,FALSE)=\"\",\"\",VLOOKUP($A$2,'Colorless glass'!$C$5:$KJ$282,255,FALSE))","v":""},null,{"$f":"IF(VLOOKUP($A$2,'Colorless glass'!$C$5:$KJ$282,291,FALSE)=\"\",\"\",VLOOKUP($A$2,'Colorless glass'!$C$5:$KJ$282,291,FALSE))","v":""}]
[{"$nulls":15},300,{"$f":"IF(VLOOKUP($A$2,'Colorless glass'!$C$5:$KJ$282,256,FALSE)=\"\",\"\",VLOOKUP($A$2,'Colorless glass'!$C$5:$KJ$282,256,FALSE))","v":""},null,{"$f":"IF(VLOOKUP($A$2,'Colorless glass'!$C$5:$KJ$282,292,FALSE)=\"\",\"\",VLOOKUP($A$2,'Colorless glass'!$C$5:$KJ$282,292,FALSE))","v":""}]
["Range of Temperature\n(℃)  ","Temperature Coefficients of Refractive Index",{"$nulls":13},290,{"$f":"IF(VLOOKUP($A$2,'Colorless glass'!$C$5:$KJ$282,257,FALSE)=\"\",\"\",VLOOKUP($A$2,'Colorless glass'!$C$5:$KJ$282,257,FALSE))","v":""},null,{"$f":"IF(VLOOKUP($A$2,'Colorless glass'!$C$5:$KJ$282,293,FALSE)=\"\",\"\",VLOOKUP($A$2,'Colorless glass'!$C$5:$KJ$282,293,FALSE))","v":""}]
[null,"dn/dt  relative   (×10-6 / ℃)",{"$nulls":13},280,{"$f":"IF(VLOOKUP($A$2,'Colorless glass'!$C$5:$KJ$282,258,FALSE)=\"\",\"\",VLOOKUP($A$2,'Colorless glass'!$C$5:$KJ$282,258,FALSE))","v":""},null,{"$f":"IF(VLOOKUP($A$2,'Colorless glass'!$C$5:$KJ$282,294,FALSE)=\"\",\"\",VLOOKUP($A$2,'Colorless glass'!$C$5:$KJ$282,294,FALSE))","v":""}]
[null,"t","s",null,"C","C'","He-Ne",null,"d","e","F",null,"F'","g"]
["-60～-40",{"$f":"IF(VLOOKUP($A$2,'Colorless glass'!$C$5:$KJ$282,43,FALSE)=\"\",\"\",VLOOKUP($A$2,'Colorless glass'!$C$5:$KJ$282,43,FALSE))","v":-7.7},{"$f":"IF(VLOOKUP($A$2,'Colorless glass'!$C$5:$KJ$282,54,FALSE)=\"\",\"\",VLOOKUP($A$2,'Colorless glass'!$C$5:$KJ$282,54,FALSE))","v":-7.6},null,{"$f":"IF(VLOOKUP($A$2,'Colorless glass'!$C$5:$KJ$282,65,FALSE)=\"\",\"\",VLOOKUP($A$2,'Colorless glass'!$C$5:$KJ$282,65,FALSE))","v":-7.1},{"$f":"IF(VLOOKUP($A$2,'Colorless glass'!$C$5:$KJ$282,76,FALSE)=\"\",\"\",VLOOKUP($A$2,'Colorless glass'!$C$5:$KJ$282,76,FALSE))","v":-7.1},{"$f":"IF(VLOOKUP($A$2,'Colorless glass'!$C$5:$KJ$282,87,FALSE)=\"\",\"\",VLOOKUP($A$2,'Colorless glass'!$C$5:$KJ$282,87,FALSE))","v":{"v":-7,"d":"-7.0"}},null,{"$f":"IF(VLOOKUP($A$2,'Colorless glass'!$C$5:$KJ$282,98,FALSE)=\"\",\"\",VLOOKUP($A$2,'Colorless glass'!$C$5:$KJ$282,98,FALSE))","v":-6.8},{"$f":"IF(VLOOKUP($A$2,'Colorless glass'!$C$5:$KJ$282,109,FALSE)=\"\",\"\",VLOOKUP($A$2,'Colorless glass'!$C$5:$KJ$282,109,FALSE))","v":-6.5},{"$f":"IF(VLOOKUP($A$2,'Colorless glass'!$C$5:$KJ$282,120,FALSE)=\"\",\"\",VLOOKUP($A$2,'Colorless glass'!$C$5:$KJ$282,120,FALSE))","v":-5.8},null,{"$f":"IF(VLOOKUP($A$2,'Colorless glass'!$C$5:$KJ$282,131,FALSE)=\"\",\"\",VLOOKUP($A$2,'Colorless glass'!$C$5:$KJ$282,131,FALSE))","v":-5.7},{"$f":"IF(VLOOKUP($A$2,'Colorless glass'!$C$5:$KJ$282,142,FALSE)=\"\",\"\",VLOOKUP($A$2,'Colorless glass'!$C$5:$KJ$282,142,FALSE))","v":-4.6},null,"Coloration Code"]
["-40～-20",{"$f":"IF(VLOOKUP($A$2,'Colorless glass'!$C$5:$KJ$282,44,FALSE)=\"\",\"\",VLOOKUP($A$2,'Colorless glass'!$C$5:$KJ$282,44,FALSE))","v":-7.7},{"$f":"IF(VLOOKUP($A$2,'Colorless glass'!$C$5:$KJ$282,55,FALSE)=\"\",\"\",VLOOKUP($A$2,'Colorless glass'!$C$5:$KJ$282,55,FALSE))","v":-7.5},null,{"$f":"IF(VLOOKUP($A$2,'Colorless glass'!$C$5:$KJ$282,66,FALSE)=\"\",\"\",VLOOKUP($A$2,'Colorless glass'!$C$5:$KJ$282,66,FALSE))","v":-7.1},{"$f":"IF(VLOOKUP($A$2,'Colorless glass'!$C$5:$KJ$282,77,FALSE)=\"\",\"\",VLOOKUP($A$2,'Colorless glass'!$C$5:$KJ$282,77,FALSE))","v":{"v":-7,"d":"-7.0"}},{"$f":"IF(VLOOKUP($A$2,'Colorless glass'!$C$5:$KJ$282,88,FALSE)=\"\",\"\",VLOOKUP($A$2,'Colorless glass'!$C$5:$KJ$282,88,FALSE))","v":{"v":-7,"d":"-7.0"}},null,{"$f":"IF(VLOOKUP($A$2,'Colorless glass'!$C$5:$KJ$282,99,FALSE)=\"\",\"\",VLOOKUP($A$2,'Colorless glass'!$C$5:$KJ$282,99,FALSE))","v":-6.7},{"$f":"IF(VLOOKUP($A$2,'Colorless glass'!$C$5:$KJ$282,110,FALSE)=\"\",\"\",VLOOKUP($A$2,'Colorless glass'!$C$5:$KJ$282,110,FALSE))","v":-6.4},{"$f":"IF(VLOOKUP($A$2,'Colorless glass'!$C$5:$KJ$282,121,FALSE)=\"\",\"\",VLOOKUP($A$2,'Colorless glass'!$C$5:$KJ$282,121,FALSE))","v":-5.6},null,{"$f":"IF(VLOOKUP($A$2,'Colorless glass'!$C$5:$KJ$282,132,FALSE)=\"\",\"\",VLOOKUP($A$2,'Colorless glass'!$C$5:$KJ$282,132,FALSE))","v":-5.5},{"$f":"IF(VLOOKUP($A$2,'Colorless glass'!$C$5:$KJ$282,143,FALSE)=\"\",\"\",VLOOKUP($A$2,'Colorless glass'!$C$5:$KJ$282,143,FALSE))","v":-4.3},null,"λ80(λ70)/λ5",null,{"$f":"IF(VLOOKUP($A$2,'Colorless glass'!$C$5:$KJ$282,220,FALSE)=\"\",\"\",VLOOKUP($A$2,'Colorless glass'!$C$5:$KJ$282,220,FALSE))","v":"405/370"}]
["-20～0",{"$f":"IF(VLOOKUP($A$2,'Colorless glass'!$C$5:$KJ$282,45,FALSE)=\"\",\"\",VLOOKUP($A$2,'Colorless glass'!$C$5:$KJ$282,45,FALSE))","v":-7.6},{"$f":"IF(VLOOKUP($A$2,'Colorless glass'!$C$5:$KJ$282,56,FALSE)=\"\",\"\",VLOOKUP($A$2,'Colorless glass'!$C$5:$KJ$282,56,FALSE))","v":-7.5},null,{"$f":"IF(VLOOKUP($A$2,'Colorless glass'!$C$5:$KJ$282,67,FALSE)=\"\",\"\",VLOOKUP($A$2,'Colorless glass'!$C$5:$KJ$282,67,FALSE))","v":-6.9},{"$f":"IF(VLOOKUP($A$2,'Colorless glass'!$C$5:$KJ$282,78,FALSE)=\"\",\"\",VLOOKUP($A$2,'Colorless glass'!$C$5:$KJ$282,78,FALSE))","v":-6.9},{"$f":"IF(VLOOKUP($A$2,'Colorless glass'!$C$5:$KJ$282,89,FALSE)=\"\",\"\",VLOOKUP($A$2,'Colorless glass'!$C$5:$KJ$282,89,FALSE))","v":-6.8},null,{"$f":"IF(VLOOKUP($A$2,'Colorless glass'!$C$5:$KJ$282,100,FALSE)=\"\",\"\",VLOOKUP($A$2,'Colorless glass'!$C$5:$KJ$282,100,FALSE))","v":-6.5},{"$f":"IF(VLOOKUP($A$2,'Colorless glass'!$C$5:$KJ$282,111,FALSE)=\"\",\"\",VLOOKUP($A$2,'Colorless glass'!$C$5:$KJ$282,111,FALSE))","v":-6.2},{"$f":"IF(VLOOKUP($A$2,'Colorless glass'!$C$5:$KJ$282,122,FALSE)=\"\",\"\",VLOOKUP($A$2,'Colorless glass'!$C$5:$KJ$282,122,FALSE))","v":-5.3},null,{"$f":"IF(VLOOKUP($A$2,'Colorless glass'!$C$5:$KJ$282,133,FALSE)=\"\",\"\",VLOOKUP($A$2,'Colorless glass'!$C$5:$KJ$282,133,FALSE))","v":-5.2},{"$f":"IF(VLOOKUP($A$2,'Colorless glass'!$C$5:$KJ$282,144,FALSE)=\"\",\"\",VLOOKUP($A$2,'Colorless glass'!$C$5:$KJ$282,144,FALSE))","v":{"v":-4,"d":"-4.0"}},null,"Coloration of Internal Transmittance"]
["0～20",{"$f":"IF(VLOOKUP($A$2,'Colorless glass'!$C$5:$KJ$282,46,FALSE)=\"\",\"\",VLOOKUP($A$2,'Colorless glass'!$C$5:$KJ$282,46,FALSE))","v":-7.5},{"$f":"IF(VLOOKUP($A$2,'Colorless glass'!$C$5:$KJ$282,57,FALSE)=\"\",\"\",VLOOKUP($A$2,'Colorless glass'!$C$5:$KJ$282,57,FALSE))","v":-7.4},null,{"$f":"IF(VLOOKUP($A$2,'Colorless glass'!$C$5:$KJ$282,68,FALSE)=\"\",\"\",VLOOKUP($A$2,'Colorless glass'!$C$5:$KJ$282,68,FALSE))","v":-6.8},{"$f":"IF(VLOOKUP($A$2,'Colorless glass'!$C$5:$KJ$282,79,FALSE)=\"\",\"\",VLOOKUP($A$2,'Colorless glass'!$C$5:$KJ$282,79,FALSE))","v":-6.7},{"$f":"IF(VLOOKUP($A$2,'Colorless glass'!$C$5:$KJ$282,90,FALSE)=\"\",\"\",VLOOKUP($A$2,'Colorless glass'!$C$5:$KJ$282,90,FALSE))","v":-6.7},null,{"$f":"IF(VLOOKUP($A$2,'Colorless glass'!$C$5:$KJ$282,101,FALSE)=\"\",\"\",VLOOKUP($A$2,'Colorless glass'!$C$5:$KJ$282,101,FALSE))","v":-6.4},{"$f":"IF(VLOOKUP($A$2,'Colorless glass'!$C$5:$KJ$282,112,FALSE)=\"\",\"\",VLOOKUP($A$2,'Colorless glass'!$C$5:$KJ$282,112,FALSE))","v":{"v":-6,"d":"-6.0"}},{"$f":"IF(VLOOKUP($A$2,'Colorless glass'!$C$5:$KJ$282,123,FALSE)=\"\",\"\",VLOOKUP($A$2,'Colorless glass'!$C$5:$KJ$282,123,FALSE))","v":-5.1},null,{"$f":"IF(VLOOKUP($A$2,'Colorless glass'!$C$5:$KJ$282,134,FALSE)=\"\",\"\",VLOOKUP($A$2,'Colorless glass'!$C$5:$KJ$282,134,FALSE))","v":-4.9},{"$f":"IF(VLOOKUP($A$2,'Colorless glass'!$C$5:$KJ$282,145,FALSE)=\"\",\"\",VLOOKUP($A$2,'Colorless glass'!$C$5:$KJ$282,145,FALSE))","v":-3.6}]
["20～40",{"$f":"IF(VLOOKUP($A$2,'Colorless glass'!$C$5:$KJ$282,47,FALSE)=\"\",\"\",VLOOKUP($A$2,'Colorless glass'!$C$5:$KJ$282,47,FALSE))","v":-7.5},{"$f":"IF(VLOOKUP($A$2,'Colorless glass'!$C$5:$KJ$282,58,FALSE)=\"\",\"\",VLOOKUP($A$2,'Colorless glass'!$C$5:$KJ$282,58,FALSE))","v":-7.3},null,{"$f":"IF(VLOOKUP($A$2,'Colorless glass'!$C$5:$KJ$282,69,FALSE)=\"\",\"\",VLOOKUP($A$2,'Colorless glass'!$C$5:$KJ$282,69,FALSE))","v":-6.6},{"$f":"IF(VLOOKUP($A$2,'Colorless glass'!$C$5:$KJ$282,80,FALSE)=\"\",\"\",VLOOKUP($A$2,'Colorless glass'!$C$5:$KJ$282,80,FALSE))","v":-6.6},{"$f":"IF(VLOOKUP($A$2,'Colorless glass'!$C$5:$KJ$282,91,FALSE)=\"\",\"\",VLOOKUP($A$2,'Colorless glass'!$C$5:$KJ$282,91,FALSE))","v":-6.5},null,{"$f":"IF(VLOOKUP($A$2,'Colorless glass'!$C$5:$KJ$282,102,FALSE)=\"\",\"\",VLOOKUP($A$2,'Colorless glass'!$C$5:$KJ$282,102,FALSE))","v":-6.2},{"$f":"IF(VLOOKUP($A$2,'Colorless glass'!$C$5:$KJ$282,113,FALSE)=\"\",\"\",VLOOKUP($A$2,'Colorless glass'!$C$5:$KJ$282,113,FALSE))","v":-5.8},{"$f":"IF(VLOOKUP($A$2,'Colorless glass'!$C$5:$KJ$282,124,FALSE)=\"\",\"\",VLOOKUP($A$2,'Colorless glass'!$C$5:$KJ$282,124,FALSE))","v":-4.8},null,{"$f":"IF(VLOOKUP($A$2,'Colorless glass'!$C$5:$KJ$282,135,FALSE)=\"\",\"\",VLOOKUP($A$2,'Colorless glass'!$C$5:$KJ$282,135,FALSE))","v":-4.7},{"$f":"IF(VLOOKUP($A$2,'Colorless glass'!$C$5:$KJ$282,146,FALSE)=\"\",\"\",VLOOKUP($A$2,'Colorless glass'!$C$5:$KJ$282,146,FALSE))","v":-3.2},null,"λτ80/λτ5",null,{"$f":"IF(VLOOKUP($A$2,'Colorless glass'!$C$5:$KJ$282,221,FALSE)=\"\",\"\",VLOOKUP($A$2,'Colorless glass'!$C$5:$KJ$282,221,FALSE))","v":"393/369"}]
["40～60",{"$f":"IF(VLOOKUP($A$2,'Colorless glass'!$C$5:$KJ$282,48,FALSE)=\"\",\"\",VLOOKUP($A$2,'Colorless glass'!$C$5:$KJ$282,48,FALSE))","v":-7.4},{"$f":"IF(VLOOKUP($A$2,'Colorless glass'!$C$5:$KJ$282,59,FALSE)=\"\",\"\",VLOOKUP($A$2,'Colorless glass'!$C$5:$KJ$282,59,FALSE))","v":-7.1},null,{"$f":"IF(VLOOKUP($A$2,'Colorless glass'!$C$5:$KJ$282,70,FALSE)=\"\",\"\",VLOOKUP($A$2,'Colorless glass'!$C$5:$KJ$282,70,FALSE))","v":-6.5},{"$f":"IF(VLOOKUP($A$2,'Colorless glass'!$C$5:$KJ$282,81,FALSE)=\"\",\"\",VLOOKUP($A$2,'Colorless glass'!$C$5:$KJ$282,81,FALSE))","v":-6.4},{"$f":"IF(VLOOKUP($A$2,'Colorless glass'!$C$5:$KJ$282,92,FALSE)=\"\",\"\",VLOOKUP($A$2,'Colorless glass'!$C$5:$KJ$282,92,FALSE))","v":-6.3},null,{"$f":"IF(VLOOKUP($A$2,'Colorless glass'!$C$5:$KJ$282,103,FALSE)=\"\",\"\",VLOOKUP($A$2,'Colorless glass'!$C$5:$KJ$282,103,FALSE))","v":{"v":-6,"d":"-6.0"}},{"$f":"IF(VLOOKUP($A$2,'Colorless glass'!$C$5:$KJ$282,114,FALSE)=\"\",\"\",VLOOKUP($A$2,'Colorless glass'!$C$5:$KJ$282,114,FALSE))","v":-5.6},{"$f":"IF(VLOOKUP($A$2,'Colorless glass'!$C$5:$KJ$282,125,FALSE)=\"\",\"\",VLOOKUP($A$2,'Colorless glass'!$C$5:$KJ$282,125,FALSE))","v":-4.5},null,{"$f":"IF(VLOOKUP($A$2,'Colorless glass'!$C$5:$KJ$282,136,FALSE)=\"\",\"\",VLOOKUP($A$2,'Colorless glass'!$C$5:$KJ$282,136,FALSE))","v":-4.4},{"$f":"IF(VLOOKUP($A$2,'Colorless glass'!$C$5:$KJ$282,147,FALSE)=\"\",\"\",VLOOKUP($A$2,'Colorless glass'!$C$5:$KJ$282,147,FALSE))","v":-2.8}]
["60～80",{"$f":"IF(VLOOKUP($A$2,'Colorless glass'!$C$5:$KJ$282,49,FALSE)=\"\",\"\",VLOOKUP($A$2,'Colorless glass'!$C$5:$KJ$282,49,FALSE))","v":-7.3},{"$f":"IF(VLOOKUP($A$2,'Colorless glass'!$C$5:$KJ$282,60,FALSE)=\"\",\"\",VLOOKUP($A$2,'Colorless glass'!$C$5:$KJ$282,60,FALSE))","v":{"v":-7,"d":"-7.0"}},null,{"$f":"IF(VLOOKUP($A$2,'Colorless glass'!$C$5:$KJ$282,71,FALSE)=\"\",\"\",VLOOKUP($A$2,'Colorless glass'!$C$5:$KJ$282,71,FALSE))","v":-6.3},{"$f":"IF(VLOOKUP($A$2,'Colorless glass'!$C$5:$KJ$282,82,FALSE)=\"\",\"\",VLOOKUP($A$2,'Colorless glass'!$C$5:$KJ$282,82,FALSE))","v":-6.3},{"$f":"IF(VLOOKUP($A$2,'Colorless glass'!$C$5:$KJ$282,93,FALSE)=\"\",\"\",VLOOKUP($A$2,'Colorless glass'!$C$5:$KJ$282,93,FALSE))","v":-6.2},null,{"$f":"IF(VLOOKUP($A$2,'Colorless glass'!$C$5:$KJ$282,104,FALSE)=\"\",\"\",VLOOKUP($A$2,'Colorless glass'!$C$5:$KJ$282,104,FALSE))","v":-5.8},{"$f":"IF(VLOOKUP($A$2,'Colorless glass'!$C$5:$KJ$282,115,FALSE)=\"\",\"\",VLOOKUP($A$2,'Colorless glass'!$C$5:$KJ$282,115,FALSE))","v":-5.4},{"$f":"IF(VLOOKUP($A$2,'Colorless glass'!$C$5:$KJ$282,126,FALSE)=\"\",\"\",VLOOKUP($A$2,'Colorless glass'!$C$5:$KJ$282,126,FALSE))","v":-4.3},null,{"$f":"IF(VLOOKUP($A$2,'Colorless glass'!$C$5:$KJ$282,137,FALSE)=\"\",\"\",VLOOKUP($A$2,'Colorless glass'!$C$5:$KJ$282,137,FALSE))","v":-4.1},{"$f":"IF(VLOOKUP($A$2,'Colorless glass'!$C$5:$KJ$282,148,FALSE)=\"\",\"\",VLOOKUP($A$2,'Colorless glass'!$C$5:$KJ$282,148,FALSE))","v":-2.5},null,"Constants of dn/dt"]
["80～100",{"$f":"IF(VLOOKUP($A$2,'Colorless glass'!$C$5:$KJ$282,50,FALSE)=\"\",\"\",VLOOKUP($A$2,'Colorless glass'!$C$5:$KJ$282,50,FALSE))","v":-7.2},{"$f":"IF(VLOOKUP($A$2,'Colorless glass'!$C$5:$KJ$282,61,FALSE)=\"\",\"\",VLOOKUP($A$2,'Colorless glass'!$C$5:$KJ$282,61,FALSE))","v":{"v":-7,"d":"-7.0"}},null,{"$f":"IF(VLOOKUP($A$2,'Colorless glass'!$C$5:$KJ$282,72,FALSE)=\"\",\"\",VLOOKUP($A$2,'Colorless glass'!$C$5:$KJ$282,72,FALSE))","v":-6.2},{"$f":"IF(VLOOKUP($A$2,'Colorless glass'!$C$5:$KJ$282,83,FALSE)=\"\",\"\",VLOOKUP($A$2,'Colorless glass'!$C$5:$KJ$282,83,FALSE))","v":-6.1},{"$f":"IF(VLOOKUP($A$2,'Colorless glass'!$C$5:$KJ$282,94,FALSE)=\"\",\"\",VLOOKUP($A$2,'Colorless glass'!$C$5:$KJ$282,94,FALSE))","v":-6.1},null,{"$f":"IF(VLOOKUP($A$2,'Colorless glass'!$C$5:$KJ$282,105,FALSE)=\"\",\"\",VLOOKUP($A$2,'Colorless glass'!$C$5:$KJ$282,105,FALSE))","v":-5.7},{"$f":"IF(VLOOKUP($A$2,'Colorless glass'!$C$5:$KJ$282,116,FALSE)=\"\",\"\",VLOOKUP($A$2,'Colorless glass'!$C$5:$KJ$282,116,FALSE))","v":-5.2},{"$f":"IF(VLOOKUP($A$2,'Colorless glass'!$C$5:$KJ$282,127,FALSE)=\"\",\"\",VLOOKUP($A$2,'Colorless glass'!$C$5:$KJ$282,127,FALSE))","v":{"v":-4,"d":"-4.0"}},null,{"$f":"IF(VLOOKUP($A$2,'Colorless glass'!$C$5:$KJ$282,138,FALSE)=\"\",\"\",VLOOKUP($A$2,'Colorless glass'!$C$5:$KJ$282,138,FALSE))","v":-3.9},{"$f":"IF(VLOOKUP($A$2,'Colorless glass'!$C$5:$KJ$282,149,FALSE)=\"\",\"\",VLOOKUP($A$2,'Colorless glass'!$C$5:$KJ$282,149,FALSE))","v":-2.1},null,"D0","D1",null,"D2"]
["100～120",{"$f":"IF(VLOOKUP($A$2,'Colorless glass'!$C$5:$KJ$282,51,FALSE)=\"\",\"\",VLOOKUP($A$2,'Colorless glass'!$C$5:$KJ$282,51,FALSE))","v":-7.2},{"$f":"IF(VLOOKUP($A$2,'Colorless glass'!$C$5:$KJ$282,62,FALSE)=\"\",\"\",VLOOKUP($A$2,'Colorless glass'!$C$5:$KJ$282,62,FALSE))","v":-6.9},null,{"$f":"IF(VLOOKUP($A$2,'Colorless glass'!$C$5:$KJ$282,73,FALSE)=\"\",\"\",VLOOKUP($A$2,'Colorless glass'!$C$5:$KJ$282,73,FALSE))","v":-6.1},{"$f":"IF(VLOOKUP($A$2,'Colorless glass'!$C$5:$KJ$282,84,FALSE)=\"\",\"\",VLOOKUP($A$2,'Colorless glass'!$C$5:$KJ$282,84,FALSE))","v":-6.1},{"$f":"IF(VLOOKUP($A$2,'Colorless glass'!$C$5:$KJ$282,95,FALSE)=\"\",\"\",VLOOKUP($A$2,'Colorless glass'!$C$5:$KJ$282,95,FALSE))","v":{"v":-6,"d":"-6.0"}},null,{"$f":"IF(VLOOKUP($A$2,'Colorless glass'!$C$5:$KJ$282,106,FALSE)=\"\",\"\",VLOOKUP($A$2,'Colorless glass'!$C$5:$KJ$282,106,FALSE))","v":-5.6},{"$f":"IF(VLOOKUP($A$2,'Colorless glass'!$C$5:$KJ$282,117,FALSE)=\"\",\"\",VLOOKUP($A$2,'Colorless glass'!$C$5:$KJ$282,117,FALSE))","v":{"v":-5,"d":"-5.0"}},{"$f":"IF(VLOOKUP($A$2,'Colorless glass'!$C$5:$KJ$282,128,FALSE)=\"\",\"\",VLOOKUP($A$2,'Colorless glass'!$C$5:$KJ$282,128,FALSE))","v":-3.8},null,{"$f":"IF(VLOOKUP($A$2,'Colorless glass'!$C$5:$KJ$282,139,FALSE)=\"\",\"\",VLOOKUP($A$2,'Colorless glass'!$C$5:$KJ$282,139,FALSE))","v":-3.6},{"$f":"IF(VLOOKUP($A$2,'Colorless glass'!$C$5:$KJ$282,150,FALSE)=\"\",\"\",VLOOKUP($A$2,'Colorless glass'!$C$5:$KJ$282,150,FALSE))","v":-1.8},null,{"$f":"IF(VLOOKUP($A$2,'Colorless glass'!$C$5:$KJ$282,164,FALSE)=\"\",\"\",VLOOKUP($A$2,'Colorless glass'!$C$5:$KJ$282,164,FALSE))","v":{"v":-1.94e-5,"d":"-1.94E-05"}},{"$f":"IF(VLOOKUP($A$2,'Colorless glass'!$C$5:$KJ$282,165,FALSE)=\"\",\"\",VLOOKUP($A$2,'Colorless glass'!$C$5:$KJ$282,165,FALSE))","v":{"v":1.35e-8,"d":"1.35E-08"}},null,{"$f":"IF(VLOOKUP($A$2,'Colorless glass'!$C$5:$KJ$282,166,FALSE)=\"\",\"\",VLOOKUP($A$2,'Colorless glass'!$C$5:$KJ$282,166,FALSE))","v":{"v":-3.34e-11,"d":"-3.34E-11"}}]
["120～140",{"$f":"IF(VLOOKUP($A$2,'Colorless glass'!$C$5:$KJ$282,52,FALSE)=\"\",\"\",VLOOKUP($A$2,'Colorless glass'!$C$5:$KJ$282,52,FALSE))","v":-7.2},{"$f":"IF(VLOOKUP($A$2,'Colorless glass'!$C$5:$KJ$282,63,FALSE)=\"\",\"\",VLOOKUP($A$2,'Colorless glass'!$C$5:$KJ$282,63,FALSE))","v":-6.9},null,{"$f":"IF(VLOOKUP($A$2,'Colorless glass'!$C$5:$KJ$282,74,FALSE)=\"\",\"\",VLOOKUP($A$2,'Colorless glass'!$C$5:$KJ$282,74,FALSE))","v":-6.1},{"$f":"IF(VLOOKUP($A$2,'Colorless glass'!$C$5:$KJ$282,85,FALSE)=\"\",\"\",VLOOKUP($A$2,'Colorless glass'!$C$5:$KJ$282,85,FALSE))","v":{"v":-6,"d":"-6.0"}},{"$f":"IF(VLOOKUP($A$2,'Colorless glass'!$C$5:$KJ$282,96,FALSE)=\"\",\"\",VLOOKUP($A$2,'Colorless glass'!$C$5:$KJ$282,96,FALSE))","v":-5.9},null,{"$f":"IF(VLOOKUP($A$2,'Colorless glass'!$C$5:$KJ$282,107,FALSE)=\"\",\"\",VLOOKUP($A$2,'Colorless glass'!$C$5:$KJ$282,107,FALSE))","v":-5.5},{"$f":"IF(VLOOKUP($A$2,'Colorless glass'!$C$5:$KJ$282,118,FALSE)=\"\",\"\",VLOOKUP($A$2,'Colorless glass'!$C$5:$KJ$282,118,FALSE))","v":-4.9},{"$f":"IF(VLOOKUP($A$2,'Colorless glass'!$C$5:$KJ$282,129,FALSE)=\"\",\"\",VLOOKUP($A$2,'Colorless glass'!$C$5:$KJ$282,129,FALSE))","v":-3.6},null,{"$f":"IF(VLOOKUP($A$2,'Colorless glass'!$C$5:$KJ$282,140,FALSE)=\"\",\"\",VLOOKUP($A$2,'Colorless glass'!$C$5:$KJ$282,140,FALSE))","v":-3.4},{"$f":"IF(VLOOKUP($A$2,'Colorless glass'!$C$5:$KJ$282,151,FALSE)=\"\",\"\",VLOOKUP($A$2,'Colorless glass'!$C$5:$KJ$282,151,FALSE))","v":-1.5},null,"E0","E1",null,"λTK"]
["140～160",{"$f":"IF(VLOOKUP($A$2,'Colorless glass'!$C$5:$KJ$282,53,FALSE)=\"\",\"\",VLOOKUP($A$2,'Colorless glass'!$C$5:$KJ$282,53,FALSE))","v":-7.2},{"$f":"IF(VLOOKUP($A$2,'Colorless glass'!$C$5:$KJ$282,64,FALSE)=\"\",\"\",VLOOKUP($A$2,'Colorless glass'!$C$5:$KJ$282,64,FALSE))","v":-6.9},null,{"$f":"IF(VLOOKUP($A$2,'Colorless glass'!$C$5:$KJ$282,75,FALSE)=\"\",\"\",VLOOKUP($A$2,'Colorless glass'!$C$5:$KJ$282,75,FALSE))","v":{"v":-6,"d":"-6.0"}},{"$f":"IF(VLOOKUP($A$2,'Colorless glass'!$C$5:$KJ$282,86,FALSE)=\"\",\"\",VLOOKUP($A$2,'Colorless glass'!$C$5:$KJ$282,86,FALSE))","v":-5.9},{"$f":"IF(VLOOKUP($A$2,'Colorless glass'!$C$5:$KJ$282,97,FALSE)=\"\",\"\",VLOOKUP($A$2,'Colorless glass'!$C$5:$KJ$282,97,FALSE))","v":-5.8},null,{"$f":"IF(VLOOKUP($A$2,'Colorless glass'!$C$5:$KJ$282,108,FALSE)=\"\",\"\",VLOOKUP($A$2,'Colorless glass'!$C$5:$KJ$282,108,FALSE))","v":-5.4},{"$f":"IF(VLOOKUP($A$2,'Colorless glass'!$C$5:$KJ$282,119,FALSE)=\"\",\"\",VLOOKUP($A$2,'Colorless glass'!$C$5:$KJ$282,119,FALSE))","v":-4.8},{"$f":"IF(VLOOKUP($A$2,'Colorless glass'!$C$5:$KJ$282,130,FALSE)=\"\",\"\",VLOOKUP($A$2,'Colorless glass'!$C$5:$KJ$282,130,FALSE))","v":-3.4},null,{"$f":"IF(VLOOKUP($A$2,'Colorless glass'!$C$5:$KJ$282,141,FALSE)=\"\",\"\",VLOOKUP($A$2,'Colorless glass'!$C$5:$KJ$282,141,FALSE))","v":-3.2},{"$f":"IF(VLOOKUP($A$2,'Colorless glass'!$C$5:$KJ$282,152,FALSE)=\"\",\"\",VLOOKUP($A$2,'Colorless glass'!$C$5:$KJ$282,152,FALSE))","v":-1.3},null,{"$f":"IF(VLOOKUP($A$2,'Colorless glass'!$C$5:$KJ$282,167,FALSE)=\"\",\"\",VLOOKUP($A$2,'Colorless glass'!$C$5:$KJ$282,167,FALSE))","v":{"v":1.01e-6,"d":"1.01E-06"}},{"$f":"IF(VLOOKUP($A$2,'Colorless glass'!$C$5:$KJ$282,168,FALSE)=\"\",\"\",VLOOKUP($A$2,'Colorless glass'!$C$5:$KJ$282,168,FALSE))","v":{"v":1.52e-9,"d":"1.52E-09"}},null,{"$f":"IF(VLOOKUP($A$2,'Colorless glass'!$C$5:$KJ$282,169,FALSE)=\"\",\"\",VLOOKUP($A$2,'Colorless glass'!$C$5:$KJ$282,169,FALSE))","v":{"v":0.296,"d":"2.96E-01"}}]
[{"$nulls":18},"NHG"]

{"sheet":"Colorless glass","index":2,"n_rows":193,"n_cols":311,"rows_kept":193,"merged":[[1,0,2,0],[1,1,2,1],[1,2,2,2],[1,3,2,3],[1,4,1,5],[1,6,1,7],[1,8,1,27],[1,28,1,33],[1,34,1,39],[1,40,1,43],[1,44,1,153],[1,154,1,164],[1,165,1,170],[1,171,1,180],[1,181,1,212],[1,213,1,218],[1,224,1,259],[1,260,1,295],[1,296,2,296],[1,297,2,297],[1,298,2,298],[1,299,2,299],[1,300,2,300],[1,301,1,302],[1,303,1,304],[1,305,1,306],[1,307,1,308],[1,309,1,310]]}
[{"$nulls":7},"λ",2.32542,1.97009,1.52958,1.12864,{"v":1.064,"d":"1.06400"},1.01398,0.85211,0.76819,0.70652,0.65627,0.64385,{"v":0.6328,"d":"0.63280"},0.58929,0.58756,0.54607,0.48613,0.47999,0.43584,0.40466,0.36501,{"$nulls":277},"Glass Cross Reference Index"]
["Recommended products","No.","Glass","Code","Abbe-number",null,"Mean Dispersion",null,"Refractive Indices",{"$nulls":19},"Constants of Dispersion Formula",{"$nulls":5},"Relative Partial Dispersion",{"$nulls":5},"Deviation of Relative Partial Dispersions ",{"$nulls":3},"Relative value dn/dT (10-6/℃)",{"$nulls":109},"Absolute dn/dT (10-6/℃)",{"$nulls":10},"Constants of dn/dt",{"$nulls":5},"Chemical Properties",{"$nulls":9},"Thermal Properties",{"$nulls":31},"Mechanical Properties",{"$nulls":5},"Stress-Optical Coefficient","Density","Coloration Code","Coloration of Internal Transmittance","Solarization","Internal Transmittance τ5mm",{"$nulls":35},"Internal Transmittance τ10mm",{"$nulls":35},"Production \nMethod","Relative \nPrice","Melting \nFrequency","Glass","Code","OHARA",null,"CDGM",null,"HOYA",null,"SUMITA",null,"SCHOTT"]
[{"$nulls":4},"υd","υe","nF–nC","nF´-nC´","n2325","n1970","n1530","n1129","n1064","nt","ns","nA´","nr","nC","nC´","nHe-Ne","nD","nd","ne","nF","nF´","ng","nh","ni","A0","A1","A2","A3","A4","A5","Pd,C","Pe,d","Pg,F","P′d,C´","P′e,d","P′g,F´","△PF,e","△Pg,F","△PC,t","△PC,s","t\n-60～-40","t\n-40～-20","t\n-20～0","t\n0～20","t\n20～40","t\n40～60","t\n60～80","t\n80～100","t\n100～120","t\n120～140","t\n140～160","s\n-60～-40","s\n-40～-20","s\n-20～0","s\n0～20","s\n20～40","s\n40～60","s\n60～80","s\n80～100","s\n100～120","s\n120～140","s\n140～160","C\n-60～-40","C\n-40～-20","C\n-20～0","C\n0～20","C\n20～40","C\n40～60","C\n60～80","C\n80～100","C\n100～120","C\n120～140","C\n140～160","C'\n-60～-40","C'\n-40～-20","C'\n-20～0","C'\n0～20","C'\n20～40","C'\n40～60","C'\n60～80","C'\n80～100","C'\n100～120","C'\n120～140","C'\n140～160","He-Ne\n-60～-40","He-Ne\n-40～-20","He-Ne\n-20～0","He-Ne\n0～20","He-Ne\n20～40","He-Ne\n40～60","He-Ne\n60～80","He-Ne\n80～100","He-Ne\n100～120","He-Ne\n120～140","He-Ne\n140～160","d\n-60～-40","d\n-40～-20","d\n-20～0","d\n0～20","d\n20～40","d\n40～60","d\n60～80","d\n80～100","d\n100～120","d\n120～140","d\n140～160","e\n-60～-40","e\n-40～-20","e\n-20～0","e\n0～20","e\n20～40","e\n40～60","e\n60～80","e\n80～100","e\n100～120","e\n120～140","e\n140～160","F\n-60～-40","F\n-40～-20","F\n-20～0","F\n0～20","F\n20～40","F\n40～60","F\n60～80","F\n80～100","F\n100～120","F\n120～140","F\n140～160","F'\n-60～-40","F'\n-40～-20","F'\n-20～0","F'\n0～20","F'\n20～40","F'\n40～60","F'\n60～80","F'\n80～100","F'\n100～120","F'\n120～140","F'\n140～160","g\n-60～-40","g\n-40～-20","g\n-20～0","g\n0～20","g\n20～40","g\n40～60","g\n60～80","g\n80～100","g\n100～120","g\n120～140","g\n140～160","He-Ne\n-60～-40","He-Ne\n-40～-20","He-Ne\n-20～0","He-Ne\n0～20","He-Ne\n20～40","He-Ne\n40～60","He-Ne\n60～80","He-Ne\n80～100","He-Ne\n100～120","He-Ne\n120～140","He-Ne\n140～160","D0","D1","D2","E0","E1","λTK","RC(S)","RA(S)","DW","DA","ROH(S)","RP(S)","CR","D0","TBlue",null,"Tg\n(℃)","Ts\n(℃)","T1014.5\n(℃)","T1013\n(℃)","λ","Cp","α-50/80℃\n(10-7/℃)","α100/300℃\n(10-7/℃)","α-50/-40℃\n(10-7/℃)","α-40/-30℃\n(10-7/℃)","α-30/-20℃\n(10-7/℃)","α-20/-10℃\n(10-7/℃)","α-10/0℃\n(10-7/℃)","α0/10℃\n(10-7/℃)","α10/20℃\n(10-7/℃)","α20/30℃\n(10-7/℃)","α30/40℃\n(10-7/℃)","α40/50℃\n(10-7/℃)","α50/60℃\n(10-7/℃)","α60/70℃\n(10-7/℃)","α70/80℃\n(10-7/℃)","α80/90℃\n(10-7/℃)","α90/100℃\n(10-7/℃)","α100/110℃\n(10-7/℃)","α110/120℃\n(10-7/℃)","α120/130℃\n(10-7/℃)","α130/140℃\n(10-7/℃)","α140/150℃\n(10-7/℃)","α150/160℃\n(10-7/℃)","βC","βd","βF","HK\n(107Pa)","FA","E\n(GPa)","G\n(GPa)","μ","σb\n(MPa)","B\n(10-12/Pa)","ρ\n(g/cm3)","λ80(λ70)/λ5","λτ80/λτ5","△λ(%)","2400nm","2200nm","2000nm","1800nm","1600nm","1400nm","1200nm","1060nm","1000nm","950nm","900nm","850nm","800nm","750nm","700nm","650nm","600nm","550nm","500nm","480nm","460nm","440nm","420nm","400nm","390nm","380nm","370nm","360nm","350nm","340nm","330nm","320nm","310nm","300nm","290nm","280nm","2400nm","2200nm","2000nm","1800nm","1600nm","1400nm","1200nm","1060nm","1000nm","950nm","900nm","850nm","800nm","750nm","700nm","650nm","600nm","550nm","500nm","480nm","460nm","440nm","420nm","400nm","390nm","380nm","370nm","360nm","350nm","340nm","330nm","320nm","310nm","300nm","290nm","280nm",{"$nulls":5},"Glass Type","Code","Glass Type","Code","Glass Type","Code","Glass Type","Code","Glass Type","Code"]
[null,0,1,2,3,4,5,6,7,8,9,10,11,12,13,14,15,16,17,18,19,20,21,22,23,24,25,26,27,28,29,30,31,32,33,34,35,36,37,38,39,40,41,42,43,44,45,46,47,48,49,50,51,52,53,54,55,56,57,58,59,60,61,62,63,64,65,66,67,68,69,70,71,72,73,74,75,76,77,78,79,80,81,82,83,84,85,86,87,88,89,90,91,92,93,94,95,96,97,98,99,100,101,102,103,104,105,106,107,108,109,110,111,112,113,114,115,116,117,118,119,120,121,122,123,124,125,126,127,128,129,130,131,132,133,134,135,136,137,138,139,140,141,142,143,144,145,146,147,148,149,150,151,152,153,154,155,156,157,158,159,160,161,162,163,164,165,166,167,168,169,170,171,172,173,174,175,176,177,178,179,180,181,182,183,184,185,186,187,188,189,190,191,192,193,194,195,196,197,198,199,200,201,202,203,204,205,206,207,208,209,210,211,212,213,214,215,216,217,218,219,220,221,222,223,224,225,226,227,228,229,230,231,232,233,234,235,236,237,238,239,240,241,242,243,244,245,246,247,248,249,250,251,252,253,254,255,256,257,258,259,260,261,262,263,264,265,266,267,268,269,270,271,272,273,274,275,276,277,278,279,280,281,282,283,284,285,286,287,288,289,290,291,292,293,294,301,302,303,298,299,300,301,302,303,304,305,null,null,306,307]
["★★★",1,"H-FK61",497816,81.61,{"v":81.2,"d":"81.20"},{"v":0.00609,"d":"0.006090"},0.006139,{"v":1.4795,"d":"1.47950"},1.48263,1.48606,{"v":1.4891,"d":"1.48910"},1.48965,{"v":1.4901,"d":"1.49010"},1.49183,1.49301,1.49407,1.49514,1.49543,1.49571,1.49694,{"v":1.497,"d":"1.49700"},1.49845,1.50123,1.50157,1.50451,1.50721,1.51173,{"v":2.21807952,"d":"2.21807952E+00"},{"v":-0.00567922113,"d":"-5.67922113E-03"},{"v":0.00828756139,"d":"8.28756139E-03"},{"v":9.66891434e-5,"d":"9.66891434E-05"},{"v":3.56668643e-6,"d":"3.56668643E-06"},{"v":-3.63065113e-7,"d":"-3.63065113E-07"},0.3054,0.2381,0.5386,0.2557,0.2362,0.4789,0.0113,0.0305,{"v":-0.108,"d":"-0.1080"},-0.0528,-5.4,-5.6,-5.8,-6.1,-6.4,-6.6,-6.8,{"v":-7,"d":"-7.0"},-7.2,-7.5,-7.9,-5.3,-5.4,-5.8,{"v":-6,"d":"-6.0"},-6.3,-6.5,-6.8,-6.9,-7.2,-7.5,-7.8,-5.3,-5.3,-5.7,-5.9,-6.2,-6.4,-6.7,-6.9,-7.1,-7.4,-7.7,-5.2,-5.3,-5.7,-5.9,-6.2,-6.4,-6.6,-6.9,-7.1,-7.4,-7.6,-5.1,-5.3,-5.7,-5.9,-6.2,-6.5,-6.6,-6.9,-7.1,-7.4,-7.6,{"v":-5,"d":"-5.0"},-5.3,-5.6,-5.9,{"v":-6,"d":"-6.0"},-6.4,-6.6,-6.9,-7.1,-7.3,-7.5,-4.9,-5.2,-5.5,-5.8,{"v":-6,"d":"-6.0"},-6.3,-6.5,-6.8,-6.9,-7.1,-7.4,-4.6,-5.1,-5.2,-5.7,-5.9,{"v":-6,"d":"-6.0"},-6.3,-6.5,-6.8,-7.1,-7.3,-4.6,{"v":-5,"d":"-5.0"},-5.2,-5.6,-5.8,{"v":-6,"d":"-6.0"},-6.2,-6.4,-6.7,{"v":-7,"d":"-7.0"},-7.2,-4.5,-4.8,-5.1,-5.5,-5.7,-5.9,{"v":-6,"d":"-6.0"},-6.1,-6.4,-6.8,-7.1,-7.5,-7.3,-7.4,-7.4,-7.5,-7.6,-7.6,-7.8,-7.9,-8.1,-8.3,{"v":-1.9e-5,"d":"-1.90E-05"},{"v":-2.71e-9,"d":"-2.71E-09"},{"v":-2.9e-11,"d":"-2.90E-11"},{"v":3.52e-7,"d":"3.52E-07"},{"v":9.31e-11,"d":"9.31E-11"},{"v":0.228,"d":"2.28E-01"},1,2,1,3,2,2,1,{"$nulls":3},464,489,421,442,0.74,null,124,152,115,118,121,123,125,127,128,130,133,136,138,140,142,144,145,146,147,148,149,150,151,null,58,null,350,385,71.6,27.4,0.307,33,0.69,3.67,"340/285","332/284",-2.4,0.999,0.999,0.999,0.999,0.999,0.999,0.999,0.999,0.999,0.999,0.999,0.999,0.999,0.999,0.999,0.999,0.999,0.999,0.999,0.999,0.999,0.999,0.999,0.999,0.999,0.999,0.995,0.984,{"v":0.97,"d":"0.970"},0.942,0.886,0.788,0.643,0.466,0.298,0.176,0.998,0.998,0.998,0.998,0.998,0.998,0.998,0.998,0.998,0.998,0.998,0.998,0.998,0.998,0.998,0.998,0.998,0.998,0.998,0.998,0.998,0.998,0.998,0.998,0.998,0.998,0.993,0.975,0.948,0.893,0.788,0.621,{"v":0.41,"d":"0.410"},0.212,0.086,0.031," PG   RP",65,"MA","H-FK61","497816","S-FPL51","497816","H-FK61B","497816","FCD1",497816,"K-PFK80","497815","N-PK52A","497816"]
["★★★",2,"H-FK69",593686,68.63,68.25,0.008638,0.008716,1.57002,1.57383,1.57808,1.58198,1.58269,1.58328,1.58561,1.58723,1.58873,1.59021,1.59062,1.59101,1.59275,1.59282,1.59489,1.59884,1.59934,1.60354,{"v":1.6074,"d":"1.60740"},1.61397,{"v":2.50210584,"d":"2.50210584E+00"},{"v":-0.00729437368,"d":"-7.29437368E-03"},{"v":0.0122873858,"d":"1.22873858E-02"},{"v":0.000257463363,"d":"2.57463363E-04"},{"v":-1.16391265e-5,"d":"-1.16391265E-05"},{"v":6.15553004e-7,"d":"6.15553004E-07"},0.3022,0.2396,0.5441,0.2524,0.2375,0.4819,{"v":0.005,"d":"0.0050"},0.0145,-0.0704,-0.0326,{"v":-5,"d":"-5.0"},-5.4,-5.6,-5.7,-5.8,{"v":-6,"d":"-6.0"},-6.1,-6.2,-6.3,-6.4,-6.6,-4.9,-5.3,-5.5,-5.6,-5.7,-5.9,{"v":-6,"d":"-6.0"},-6.1,-6.2,-6.3,-6.5,-4.8,-5.2,-5.5,-5.6,-5.7,-5.9,-5.9,{"v":-6,"d":"-6.0"},-6.1,-6.2,-6.4,-4.8,-5.2,-5.5,-5.6,-5.7,-5.9,-5.9,{"v":-6,"d":"-6.0"},-6.1,-6.2,-6.3,-4.8,-5.2,-5.5,-5.6,-5.7,-5.8,-5.9,{"v":-6,"d":"-6.0"},-6.1,-6.2,-6.3,-4.7,-5.1,-5.4,-5.5,-5.6,-5.7,-5.7,-5.8,{"v":-6,"d":"-6.0"},-6.1,-6.2,-4.6,{"v":-5,"d":"-5.0"},-5.2,-5.4,-5.5,-5.6,-5.6,-5.7,-5.8,-5.9,-6.1,-4.5,-4.9,-5.1,-5.3,-5.4,-5.5,-5.6,-5.6,-5.7,-5.8,{"v":-6,"d":"-6.0"},-4.5,-4.8,-5.1,-5.3,-5.4,-5.5,-5.5,-5.6,-5.6,-5.7,-5.9,-4.3,-4.6,-4.9,-5.1,-5.2,-5.3,-5.3,-5.3,-5.4,-5.5,-5.7,-7.4,-7.4,-7.3,-7.2,-7.1,{"v":-7,"d":"-7.0"},{"v":-7,"d":"-7.0"},{"v":-7,"d":"-7.0"},{"v":-7,"d":"-7.0"},{"v":-7,"d":"-7.0"},{"v":-7,"d":"-7.0"},{"v":-1.56e-5,"d":"-1.56E-05"},{"v":2.44e-9,"d":"2.44E-09"},{"v":-1.24e-11,"d":"-1.24E-11"},{"v":2.89e-7,"d":"2.89E-07"},{"v":2.96e-10,"d":"2.96E-10"},{"v":0.233,"d":"2.33E-01"},1,1,1,3,2,2,1,{"$nulls":3},584,608,564,575,0.64,null,113,136,103,105,107,108,109,110,111,112,113,114,115,116,117,118,119,120,122,123,124,125,127,null,95,null,390,365,73.3,28.2,0.298,42,0.44,4.07,"360/290","345/281",-1.3,0.999,0.999,0.999,0.999,0.999,0.999,0.999,0.999,0.999,0.999,0.999,0.999,0.999,0.999,0.999,0.999,0.999,0.999,0.999,0.999,0.999,0.999,0.998,0.997,0.995,{"v":0.99,"d":"0.990"},0.978,0.955,0.912,0.839,0.728,0.591,0.448,0.325,0.235,0.175,0.998,0.998,0.998,0.998,0.998,0.998,0.998,0.998,0.998,0.998,0.998,0.998,0.998,0.998,0.998,0.998,0.998,0.998,0.998,0.998,0.998,0.998,0.996,0.994,{"v":0.99,"d":"0.990"},0.978,0.956,0.909,0.829,0.702,{"v":0.53,"d":"0.530"},{"v":0.35,"d":"0.350"},0.201,0.107,0.056,0.032," PG   RP",68,"MA","H-FK69","593686","(S-FPM2)","595677","H-ZPK5","593683","FCD515",593686,"K-GFK68","592683"]
["★★",3,"H-FK76",550755,{"v":75.5,"d":"75.50"},75.12,0.007289,0.007349,1.53051,1.53391,1.53766,1.54106,1.54168,{"v":1.5422,"d":"1.54220"},{"v":1.5442,"d":"1.54420"},1.54558,1.54684,{"v":1.5481,"d":"1.54810"},1.54845,1.54878,1.55025,1.55032,1.55206,1.55539,{"v":1.5558,"d":"1.55580"},1.55932,1.56256,1.56803,{"v":2.37490887,"d":"2.37490887E+00"},{"v":-0.00634594354,"d":"-6.34594354E-03"},{"v":0.0100559237,"d":"1.00559237E-02"},{"v":0.00023269693,"d":"2.32696930E-04"},{"v":-1.51093626e-5,"d":"-1.51093626E-05"},{"v":7.74351892e-7,"d":"7.74351892E-07"},0.3046,0.2387,0.5392,0.2545,0.2368,{"v":0.479,"d":"0.4790"},0.0083,{"v":0.021,"d":"0.0210"},-0.0965,-0.0465,-7.1,-6.8,-6.4,-6.4,-6.4,-6.2,{"v":-6,"d":"-6.0"},{"v":-6,"d":"-6.0"},-5.9,-5.8,-5.5,-6.8,-6.5,-6.2,-6.3,-6.3,-6.1,{"v":-6,"d":"-6.0"},-5.8,-5.7,-5.5,-5.3,-6.6,-6.4,-6.3,-6.1,{"v":-6,"d":"-6.0"},-5.8,-5.8,-5.6,-5.6,-5.4,-5.2,-6.5,-6.3,-6.2,-6.1,{"v":-6,"d":"-6.0"},-5.8,-5.7,-5.6,-5.5,-5.4,-5.2,-6.5,-6.3,-6.2,-6.1,{"v":-6,"d":"-6.0"},-5.8,-5.6,-5.5,-5.5,-5.4,-5.2,-6.4,-6.2,-6.2,-5.9,-5.8,-5.6,-5.5,-5.4,-5.4,-5.2,-5.1,-6.3,-6.2,-6.1,-5.8,-5.6,-5.5,-5.3,-5.2,-5.1,{"v":-5,"d":"-5.0"},-4.9,-6.2,-6.1,-5.9,-5.6,-5.5,-5.4,-5.2,-4.9,-4.9,-4.9,-4.8,-6.1,{"v":-6,"d":"-6.0"},-5.8,-5.6,-5.4,-5.3,-5.1,-4.9,-4.8,-4.8,-4.7,-5.8,-5.6,-5.5,-5.3,{"v":-5,"d":"-5.0"},-4.9,-4.8,-4.7,-4.5,-4.2,{"v":-4,"d":"-4.0"},{"v":-9,"d":"-9.0"},-8.4,{"v":-8,"d":"-8.0"},-7.6,-7.3,{"v":-7,"d":"-7.0"},-6.7,-6.4,-6.3,-6.2,-5.9,{"v":-1.79e-5,"d":"-1.79E-05"},{"v":1.92e-8,"d":"1.92E-08"},{"v":-3.61e-11,"d":"-3.61E-11"},{"v":4.81e-7,"d":"4.81E-07"},{"v":3.2e-10,"d":"3.20E-10"},{"v":0.211,"d":"2.11E-01"},1,1,1,2,2,2,1,{"$nulls":3},553,576,509,531,0.56,null,122,145,112,114,115,118,120,120,122,124,124,126,126,129,129,130,131,132,135,136,138,138,142,null,75,null,385,420,75.8,29.1,0.306,66,0.43,4.13,"340/285","327/280",-0.4,0.979,0.984,0.991,0.995,0.998,0.999,0.999,0.999,0.999,0.999,0.999,0.999,0.999,0.999,0.999,0.999,0.999,0.999,0.999,0.999,0.999,0.999,0.999,0.999,0.998,0.997,0.995,0.989,0.976,0.953,0.912,{"v":0.85,"d":"0.850"},0.766,0.671,{"v":0.58,"d":"0.580"},0.503,0.958,0.968,0.982,0.989,0.996,0.998,0.998,0.998,0.998,0.998,0.998,0.998,0.998,0.998,0.998,0.998,0.998,0.998,0.998,0.998,0.998,0.998,0.998,0.998,0.996,0.994,{"v":0.99,"d":"0.990"},0.978,0.952,0.908,0.832,0.723,0.587,{"v":0.45,"d":"0.450"},0.336,0.253," PG   RP",164,"C","H-FK76","550755",null,null,"H-FK55","550752","FCD705",550755]
["★★★",4,"H-FK90",459902,90.19,89.77,0.005085,0.005122,1.44358,{"v":1.4463,"d":"1.44630"},1.44928,1.45191,1.45238,1.45277,1.45425,1.45524,1.45615,1.45704,1.45729,1.45752,1.45855,{"v":1.4586,"d":"1.45860"},1.45981,1.46212,1.46241,1.46486,{"v":1.4671,"d":"1.46710"},1.47085,{"v":2.10866977,"d":"2.10866977E+00"},{"v":-0.00481589397,"d":"-4.81589397E-03"},{"v":0.00702478609,"d":"7.02478609E-03"},{"v":-2.48667024e-5,"d":"-2.48667024E-05"},{"v":1.78185408e-5,"d":"1.78185408E-05"},{"v":-1.09874507e-6,"d":"-1.09874507E-06"},0.3068,{"v":0.238,"d":"0.2380"},0.5388,0.2558,0.2362,0.4783,0.0139,{"v":0.045,"d":"0.0450"},-0.1374,-0.0682,{"v":-7,"d":"-7.0"},-7.2,-7.3,-7.3,-7.5,-7.6,-7.9,{"v":-8,"d":"-8.0"},-8.1,-8.2,-8.4,-6.7,-6.8,-6.9,{"v":-7,"d":"-7.0"},-7.1,-7.3,-7.6,-7.8,-8.1,{"v":-8,"d":"-8.0"},-8.3,-6.5,-6.5,-6.7,-6.8,{"v":-7,"d":"-7.0"},-7.2,-7.5,-7.7,{"v":-8,"d":"-8.0"},{"v":-8,"d":"-8.0"},-8.3,-6.4,-6.5,-6.7,-6.8,-6.9,-7.2,-7.5,-7.6,-7.9,{"v":-8,"d":"-8.0"},-8.2,-6.2,-6.4,-6.6,-6.7,-6.8,-7.1,-7.4,-7.4,-7.8,-7.9,-8.2,{"v":-6,"d":"-6.0"},-6.2,-6.4,-6.5,-6.5,-6.7,{"v":-7,"d":"-7.0"},-7.2,-7.6,-7.8,{"v":-8,"d":"-8.0"},-5.9,{"v":-6,"d":"-6.0"},-6.3,-6.5,-6.5,-6.6,{"v":-7,"d":"-7.0"},-7.1,-7.4,-7.7,{"v":-8,"d":"-8.0"},-5.6,-5.8,{"v":-6,"d":"-6.0"},-6.1,-6.2,-6.5,-6.8,-6.9,-7.2,-7.5,-7.9,-5.6,-5.8,-5.9,-6.1,-6.2,-6.5,-6.7,-6.8,-7.2,-7.5,-7.8,-5.3,-5.5,-5.7,{"v":-6,"d":"-6.0"},-6.2,-6.3,-6.6,-6.7,{"v":-7,"d":"-7.0"},-7.3,-7.6,-8.5,-8.4,-8.3,-8.2,-8.1,-8.2,-8.4,-8.3,-8.6,-8.6,-8.8,{"v":-2.37e-5,"d":"-2.37E-05"},{"v":5.32e-9,"d":"5.32E-09"},{"v":-4.63e-11,"d":"-4.63E-11"},{"v":9.51e-7,"d":"9.51E-07"},{"v":-1.08e-9,"d":"-1.08E-09"},{"v":2.02e-8,"d":"2.02E-08"},1,2,2,3,4,2,1,{"$nulls":3},442,467,423,436,0.71,null,134,164,123,126,128,130,132,133,135,138,140,143,144,145,146,147,149,150,151,153,155,157,160,null,48,null,354,459,68.9,26.2,0.313,48,{"v":0.6,"d":"0.60"},3.64,"310/260","300/260",-0.5,0.999,0.999,0.999,0.999,0.999,0.999,0.999,0.999,0.999,0.999,0.999,0.999,0.999,0.999,0.999,0.999,0.999,0.999,0.999,0.999,0.999,0.999,0.999,0.999,0.999,0.999,0.999,0.998,0.997,0.993,0.984,0.967,0.935,0.883,0.809,0.721,0.998,0.998,0.998,0.998,0.998,0.998,0.998,0.998,0.998,0.998,0.998,0.998,0.998,0.998,0.998,0.998,0.998,0.998,0.998,0.998,0.998,0.998,0.998,0.998,0.998,0.998,0.998,0.996,0.994,0.986,0.968,0.935,0.874,0.779,0.654,{"v":0.52,"d":"0.520"}," PG   RP",110,"MA","H-FK90","459902",null,null,"(H-FK71)","457903","FCD10A",459902,"K-PFK90","459900","(N-FK58)","456909"]
["★★★",5,"H-FK95",437951,{"v":95.1,"d":"95.10"},94.66,0.004595,0.004628,{"v":1.4231,"d":"1.42310"},1.42566,1.42846,1.43091,1.43134,{"v":1.4317,"d":"1.43170"},1.43306,1.43396,1.43478,1.43559,1.43582,1.43603,1.43696,{"v":1.437,"d":"1.43700"},{"v":1.4381,"d":"1.43810"},1.44019,1.44044,1.44264,1.44466,1.44803,{"v":2.04831817,"d":"2.04831817E+00"},{"v":-0.00448612591,"d":"-4.48612591E-03"},{"v":0.00622248873,"d":"6.22248873E-03"},{"v":-7.9858103e-6,"d":"-7.98581030E-06"},{"v":1.22118495e-5,"d":"1.22118495E-05"},{"v":-7.39464344e-7,"d":"-7.39464344E-07"},0.3069,0.2394,0.5332,{"v":0.255,"d":"0.2550"},0.2377,0.4754,0.0171,0.0475,-0.1544,{"v":-0.078,"d":"-0.0780"},-5.5,{"v":-6,"d":"-6.0"},-6.4,-6.7,{"v":-7,"d":"-7.0"},-7.2,-7.3,-7.3,-7.3,-7.4,-7.5,-5.3,-5.8,-6.2,-6.5,-6.8,{"v":-7,"d":"-7.0"},-7.2,-7.2,-7.2,-7.3,-7.4,-5.2,-5.7,{"v":-6,"d":"-6.0"},-6.4,-6.7,-6.9,-7.1,-7.1,-7.1,-7.2,-7.2,-5.2,-5.7,{"v":-6,"d":"-6.0"},-6.4,-6.7,-6.9,-7.1,-7.1,-7.1,-7.1,-7.2,-5.1,-5.6,-5.9,-6.3,-6.6,-6.8,{"v":-7,"d":"-7.0"},{"v":-7,"d":"-7.0"},-7.1,-7.1,-7.1,{"v":-5,"d":"-5.0"},-5.5,-5.8,-6.2,-6.4,-6.7,-6.9,-6.9,{"v":-7,"d":"-7.0"},{"v":-7,"d":"-7.0"},{"v":-7,"d":"-7.0"},-4.9,-5.3,-5.7,-6.1,-6.4,-6.6,-6.8,-6.8,-6.9,-6.8,-6.9,-4.8,-5.1,-5.5,-5.8,-6.2,-6.5,-6.7,-6.7,-6.7,-6.7,-6.8,-4.8,-5.1,-5.5,-5.8,-6.1,-6.4,-6.6,-6.7,-6.7,-6.7,-6.7,-4.5,-4.9,-5.3,-5.6,-5.9,-6.2,-6.4,-6.5,-6.6,-6.6,-6.5,-7.4,-7.5,-7.6,-7.7,-7.8,-7.9,{"v":-8,"d":"-8.0"},-7.9,-7.9,-7.8,-7.7,{"v":-2.28e-5,"d":"-2.28E-05"},{"v":-4.73e-9,"d":"-4.73E-09"},{"v":3.04e-11,"d":"3.04E-11"},{"v":6.79e-7,"d":"6.79E-07"},{"v":-1.59e-10,"d":"-1.59E-10"},{"v":1.98e-7,"d":"1.98E-07"},1,3,2,3,4,3,1,{"$nulls":3},409,443,377,390,0.97,null,139,170,129,131,132,134,134,137,140,140,143,145,145,147,149,150,152,154,156,159,160,164,168,null,45,null,358,449,71.4,26.8,0.333,32,0.59,3.56,"330/280","326/280",-3.2,0.999,0.999,0.999,0.999,0.999,0.999,0.999,0.999,0.999,0.999,0.999,0.999,0.999,0.999,0.999,0.999,0.999,0.999,0.999,0.999,0.998,0.998,0.998,0.998,0.998,0.998,0.997,0.994,0.986,0.965,0.925,0.845,0.716,0.535,0.367,0.205,0.998,0.998,0.998,0.998,0.998,0.998,0.998,0.998,0.998,0.998,0.998,0.998,0.998,0.998,0.998,0.998,0.998,0.998,0.998,0.998,0.997,0.997,0.997,0.997,0.997,0.997,0.995,0.988,0.973,0.932,0.856,0.714,0.513,0.286,0.135,0.042," PG   RP",114,"MA","H-FK95","437951","(S-FPL53)","439950","(H-FK95N)","438945","FCD100",437951,"(K-CaFK95)","434950"]
["★★",6,"H-QK3L",487704,70.44,70.24,0.006921,0.006964,1.46249,1.46773,1.47329,1.47783,1.47859,1.47919,1.48141,1.48284,1.48411,1.48535,1.48569,1.48601,1.48743,1.48749,1.48914,1.49227,1.49266,1.49594,1.49896,1.50405,{"v":2.18954799,"d":"2.18954799E+00"},{"v":-0.00965634602,"d":"-9.65634602E-03"},{"v":0.00830751905,"d":"8.30751905E-03"},{"v":0.000365672497,"d":"3.65672497E-04"},{"v":-3.5472293e-5,"d":"-3.54722930E-05"},{"v":1.87564584e-6,"d":"1.87564584E-06"},0.3092,0.2384,0.5303,0.2585,0.2369,{"v":0.471,"d":"0.4710"},0.0009,0.0037,0.0086,-0.0002,-1.9,-1.9,-1.9,-1.8,-1.8,-1.7,-1.6,-1.4,-1.4,-1.2,-1.2,-1.8,-1.8,-1.8,-1.8,-1.7,-1.6,-1.5,-1.3,-1.1,{"v":-1,"d":"-1.0"},-0.9,-1.8,-1.7,-1.7,-1.7,-1.7,-1.6,-1.4,-1.2,{"v":-1,"d":"-1.0"},-0.9,-0.9,-1.8,-1.7,-1.7,-1.7,-1.6,-1.5,-1.4,-1.2,{"v":-1,"d":"-1.0"},-0.9,-0.8,-1.8,-1.7,-1.7,-1.6,-1.6,-1.5,-1.4,-1.2,{"v":-1,"d":"-1.0"},-0.9,-0.8,-1.7,-1.6,-1.6,-1.6,-1.5,-1.5,-1.3,-1.1,-0.9,-0.8,-0.7,-1.6,-1.5,-1.5,-1.5,-1.4,-1.3,-1.2,{"v":-1,"d":"-1.0"},-0.8,-0.6,-0.5,-1.3,-1.3,-1.3,-1.3,-1.2,{"v":-1,"d":"-1.0"},-0.9,-0.8,-0.7,-0.7,-0.5,-1.3,-1.3,-1.3,-1.2,-1.2,{"v":-1,"d":"-1.0"},-0.9,-0.8,-0.7,-0.6,-0.5,-1.2,-1.2,-1.2,-1.1,{"v":-1,"d":"-1.0"},-0.9,-0.8,-0.7,-0.5,-0.4,-0.3,-4.2,-3.7,-3.4,-3.1,-2.9,-2.6,-2.4,-2.1,-1.8,-1.6,-1.5,{"v":-8.43e-6,"d":"-8.43E-06"},{"v":1.76e-8,"d":"1.76E-08"},{"v":-1.61e-11,"d":"-1.61E-11"},{"v":4.36e-7,"d":"4.36E-07"},{"v":-4.66e-11,"d":"-4.66E-11"},{"v":0.12,"d":"1.20E-01"},1,3,4,4,1,1,1,{"$nulls":3},500,580,424,463,1.11,null,88,98,87,88,89,90,91,92,92,93,93,94,94,95,96,96,97,97,98,99,100,101,102,null,90,null,457,109,61.9,25.3,0.225,50,2.71,2.48,"300/265","295/265",-10.9,0.925,0.943,0.986,0.995,0.999,0.999,0.999,0.999,0.999,0.999,0.999,0.999,0.999,0.999,0.999,0.999,0.999,0.999,0.999,0.999,0.999,0.999,0.999,0.999,0.999,0.999,0.999,0.999,0.998,0.996,0.989,0.987,0.965,{"v":0.92,"d":"0.920"},0.813,{"v":0.62,"d":"0.620"},0.856,0.889,0.972,{"v":0.99,"d":"0.990"},0.998,0.998,0.998,0.998,0.998,0.998,0.998,0.998,0.998,0.998,0.998,0.998,0.998,0.998,0.998,0.998,0.998,0.998,0.998,0.998,0.998,0.998,0.998,0.998,0.996,0.992,0.979,0.975,0.932,0.846,0.661,0.384," PG   RP",20,"MA","H-QK3L","487704","S-FSL5","487702","H-QK3L","487704","FC5",487704,"K-FK5","487704","N-FK5","487704"]
["★★",7,"H-PK60",593670,{"v":67,"d":"67.00"},66.74,0.008858,0.008924,1.56575,1.57107,1.57682,1.58173,1.58259,1.58329,1.58591,1.58765,1.58923,1.59078,1.59121,1.59162,1.59341,1.59349,1.59561,1.59964,1.60014,1.60439,1.60831,1.61494,{"v":2.5054091,"d":"2.50540910E+00"},{"v":-0.0103738928,"d":"-1.03738928E-02"},{"v":0.0120696135,"d":"1.20696135E-02"},{"v":0.000348394725,"d":"3.48394725E-04"},{"v":-2.40306361e-5,"d":"-2.40306361E-05"},{"v":1.23924095e-6,"d":"1.23924095E-06"},0.3059,0.2393,0.5362,0.2555,0.2376,0.4762,0.0017,0.0039,-0.0192,-0.0114,-1.8,-1.9,{"v":-2,"d":"-2.0"},-2.1,-2.1,-2.1,-2.1,-2.2,-2.1,-2.1,-2.1,-1.7,-1.8,-1.9,-1.9,{"v":-2,"d":"-2.0"},{"v":-2,"d":"-2.0"},{"v":-2,"d":"-2.0"},{"v":-2,"d":"-2.0"},{"v":-2,"d":"-2.0"},{"v":-2,"d":"-2.0"},{"v":-2,"d":"-2.0"},-1.5,-1.6,-1.8,-1.8,-1.9,-1.9,-1.9,{"v":-2,"d":"-2.0"},-1.9,-1.9,-1.9,-1.5,-1.6,-1.7,-1.8,-1.9,-1.9,-1.9,{"v":-2,"d":"-2.0"},-1.9,-1.9,-1.9,-1.5,-1.6,-1.7,-1.8,-1.9,-1.9,-1.9,{"v":-2,"d":"-2.0"},-1.9,-1.9,-1.9,-1.4,-1.5,-1.6,-1.7,-1.8,-1.8,-1.8,-1.9,-1.8,-1.9,-1.9,-1.3,-1.4,-1.4,-1.6,-1.7,-1.6,-1.6,-1.7,-1.8,-1.9,-1.9,-1.1,-1.2,-1.3,-1.4,-1.4,-1.4,-1.4,-1.5,-1.4,-1.4,-1.4,-1.1,-1.2,-1.3,-1.4,-1.4,-1.4,-1.4,-1.5,-1.4,-1.4,-1.4,-0.9,{"v":-1,"d":"-1.0"},-1.1,-1.1,-1.2,-1.2,-1.1,-1.2,-1.1,-1.1,-1.2,-4.1,-3.8,-3.5,-3.4,-3.3,-3.1,{"v":-3,"d":"-3.0"},{"v":-3,"d":"-3.0"},-2.8,-2.7,-2.6,{"v":-7.7e-6,"d":"-7.70E-06"},{"v":8.43e-9,"d":"8.43E-09"},{"v":-1.72e-11,"d":"-1.72E-11"},{"v":2.66e-7,"d":"2.66E-07"},{"v":1.07e-10,"d":"1.07E-10"},{"v":0.275,"d":"2.75E-01"},1,1,1,4,1,2,2,{"$nulls":3},509,538,481,502,0.86,null,87,113,79,81,85,87,89,90,91,93,93,95,96,96,98,100,102,102,103,104,106,106,108,null,115,null,426,299,80.4,{"v":31,"d":"31.0"},0.297,57,{"v":1.3,"d":"1.30"},3.27,"340/265","328/264",-1.8,0.915,0.947,0.977,{"v":0.99,"d":"0.990"},0.999,0.999,0.999,0.999,0.999,0.999,0.999,0.999,0.999,0.999,0.999,0.999,0.999,0.999,0.999,0.999,0.999,0.998,0.996,0.994,0.992,{"v":0.99,"d":"0.990"},0.985,0.978,0.967,0.945,0.908,0.848,0.762,0.657,0.542,0.422,0.837,0.897,0.955,{"v":0.98,"d":"0.980"},0.998,0.998,0.998,0.998,0.998,0.998,0.998,0.998,0.998,0.998,0.998,0.998,0.998,0.998,0.998,0.998,0.998,0.995,0.992,0.988,0.984,{"v":0.98,"d":"0.980"},0.972,0.952,{"v":0.93,"d":"0.930"},0.889,0.821,0.716,0.579,0.433,0.297,0.182," PG   RP",125,"A","H-PK60","593670","(S-FPM2)","595677","H-ZPK3","593673","PCD51",593670,"(K-PSK400)","595678"]
["※",8,"H-PK60A",593670,{"v":67,"d":"67.00"},66.74,0.008858,0.008924,{"$nulls":3},1.58173,1.58257,1.58326,1.58588,1.58763,1.58921,1.59078,1.59121,1.59162,1.59341,1.59349,1.59561,1.59964,1.60014,{"v":1.6044,"d":"1.60440"},1.60833,1.61496,{"v":2.5031675,"d":"2.50316750E+00"},{"v":-0.00941524451,"d":"-9.41524451E-03"},{"v":0.0137151213,"d":"1.37151213E-02"},{"v":-0.000171470005,"d":"-1.71470005E-04"},{"v":4.91628159e-5,"d":"4.91628159E-05"},{"v":-2.48523874e-6,"d":"-2.48523874E-06"},0.3059,0.2393,0.5374,0.2555,0.2376,0.4774,0.0017,0.0051,-0.0158,{"v":-0.008,"d":"-0.0080"},-2.8,-2.5,-2.4,-2.2,-2.2,{"v":-2,"d":"-2.0"},-1.9,-1.8,-1.8,-1.7,-1.6,-2.6,-2.4,-2.4,-2.2,-2.1,-1.9,-1.8,-1.7,-1.6,-1.5,-1.5,-2.4,-2.2,-2.1,{"v":-2,"d":"-2.0"},-1.9,-1.7,-1.6,-1.5,-1.4,-1.3,-1.3,-2.3,-2.2,-2.1,{"v":-2,"d":"-2.0"},-1.9,-1.6,-1.5,-1.5,-1.3,-1.3,-1.3,-2.3,-2.2,-2.1,{"v":-2,"d":"-2.0"},-1.9,-1.6,-1.5,-1.5,-1.3,-1.3,-1.3,-2.1,{"v":-2,"d":"-2.0"},-1.9,-1.8,-1.7,-1.5,-1.4,-1.3,-1.2,-1.2,-1.1,-1.9,-1.8,-1.6,-1.5,-1.4,-1.4,-1.3,-1.1,-1.1,-1.1,{"v":-1,"d":"-1.0"},-1.7,-1.6,-1.4,-1.3,-1.2,-1.1,{"v":-1,"d":"-1.0"},-0.9,-0.8,-0.8,-0.7,-1.6,-1.4,-1.3,-1.2,{"v":-1,"d":"-1.0"},-0.9,-0.8,-0.8,-0.7,-0.7,-0.5,-1.2,{"v":-1,"d":"-1.0"},-0.9,-0.8,-0.7,-0.6,-0.5,-0.4,-0.3,-0.2,-0.1,-4.4,-4.1,-3.7,-3.6,-3.3,-2.8,-2.6,-2.5,-2.2,-2.1,{"v":-2,"d":"-2.0"},{"v":-8.44e-6,"d":"-8.44E-06"},{"v":1.49e-8,"d":"1.49E-08"},{"v":-2.04e-11,"d":"-2.04E-11"},{"v":7.08e-7,"d":"7.08E-07"},{"v":-1.08e-10,"d":"-1.08E-10"},{"v":6.42e-13,"d":"6.42E-13"},2,2,1,4,1,2,1,{"$nulls":3},511,541,483,505,0.85,null,92,117,82,86,88,89,90,91,93,94,96,97,98,99,100,102,103,104,105,107,109,112,115,{"$nulls":3},466,250,88.2,34.5,0.278,null,1.38,3.16,"340/270","328/267 ",-1.9,0.958,0.978,0.991,0.996,0.999,0.999,0.999,0.999,0.999,0.999,0.999,0.999,0.999,0.999,0.999,0.999,0.999,0.999,0.999,0.999,0.998,0.997,0.997,0.996,0.995,0.993,0.989,0.983,0.968,0.944,0.902,0.838,{"v":0.75,"d":"0.750"},0.649,0.538,0.424,0.917,0.956,0.983,0.991,0.997,0.998,0.998,0.998,0.998,0.998,0.998,0.998,0.998,0.998,0.998,0.998,0.998,0.998,0.998,0.997,0.996,0.995,0.994,0.993,{"v":0.99,"d":"0.990"},0.986,0.979,0.965,0.938,0.891,0.814,0.703,0.563,0.421,0.289,{"v":0.18,"d":"0.180"}," PG   RP",125,"A","H-PK60A","593670","(S-FPM2)","595677","H-ZPK3","593673","PCD51",593670,"(K-PSK400)","595678"]
["★★★",9,"H-PK62A",618634,63.39,63.12,0.009749,0.009828,1.59079,1.59567,1.60096,1.60561,1.60646,1.60715,1.60983,1.61167,1.61335,1.61503,{"v":1.6155,"d":"1.61550"},1.61594,1.61791,{"v":1.618,"d":"1.61800"},1.62033,1.62478,1.62533,1.63004,1.63439,{"v":1.6418,"d":"1.64180"},{"v":2.57978592,"d":"2.57978592E+00"},{"v":-0.00952472897,"d":"-9.52472897E-03"},{"v":0.0126301504,"d":"1.26301504E-02"},{"v":0.000806546409,"d":"8.06546409E-04"},{"v":-9.53388389e-5,"d":"-9.53388389E-05"},{"v":5.37975011e-6,"d":"5.37975011E-06"},0.3046,{"v":0.239,"d":"0.2390"},0.5395,0.2544,0.2371,0.4792,0.0012,0.0012,{"v":-0.039,"d":"-0.0390"},-0.0191,-2.6,-2.7,-2.8,-2.8,-2.8,-2.8,-2.8,-2.9,-2.8,-2.9,-2.8,-2.4,-2.5,-2.6,-2.6,-2.6,-2.6,-2.6,-2.6,-2.6,-2.6,-2.6,-2.3,-2.4,-2.4,-2.5,-2.5,-2.5,-2.5,-2.5,-2.5,-2.5,-2.5,-2.2,-2.3,-2.4,-2.4,-2.4,-2.4,-2.5,-2.5,-2.5,-2.5,-2.4,-2.2,-2.3,-2.4,-2.4,-2.4,-2.4,-2.5,-2.5,-2.5,-2.4,-2.4,-2.1,-2.2,-2.3,-2.3,-2.4,-2.4,-2.4,-2.4,-2.4,-2.4,-2.4,{"v":-2,"d":"-2.0"},-2.1,-2.2,-2.2,-2.3,-2.3,-2.3,-2.3,-2.3,-2.4,-2.4,-1.7,-1.8,-1.9,-1.9,{"v":-2,"d":"-2.0"},{"v":-2,"d":"-2.0"},-2.1,-2.1,-2.1,-2.1,-2.1,-1.7,-1.8,-1.9,-1.9,{"v":-2,"d":"-2.0"},{"v":-2,"d":"-2.0"},{"v":-2,"d":"-2.0"},{"v":-2,"d":"-2.0"},{"v":-2,"d":"-2.0"},{"v":-2,"d":"-2.0"},-2.1,-1.4,-1.7,-1.8,-1.8,-1.8,-1.6,-1.6,-1.5,-1.6,-1.6,-1.6,-4.8,-4.5,-4.3,{"v":-4,"d":"-4.0"},-3.8,-3.6,-3.6,-3.5,-3.4,-3.2,-3.1,{"v":-9.02e-6,"d":"-9.02E-06"},{"v":9.55e-9,"d":"9.55E-09"},{"v":-2e-11,"d":"-2.00E-11"},{"v":3.79e-7,"d":"3.79E-07"},{"v":3.28e-11,"d":"3.28E-11"},{"v":0.22,"d":"2.20E-01"},1,2,1,4,1,2,1,{"$nulls":3},616,662,557,598,1.15,null,94,111,85,87,89,90,90,91,91,92,93,93,93,94,94,95,95,96,97,99,100,104,105,null,117,null,391,320,71.1,{"v":27,"d":"27.0"},0.317,48,1.17,3.53,"360/280","348/276",-1.9,{"v":0.93,"d":"0.930"},0.953,{"v":0.98,"d":"0.980"},{"v":0.99,"d":"0.990"},0.999,0.999,0.999,0.999,0.999,0.999,0.999,0.999,0.999,0.999,0.999,0.999,0.999,0.999,0.999,0.999,0.999,0.998,0.997,0.995,0.992,0.985,0.971,0.948,0.911,0.849,0.759,0.641,0.506,0.369,0.241,null,0.865,0.908,{"v":0.96,"d":"0.960"},{"v":0.98,"d":"0.980"},0.998,0.998,0.998,0.998,0.998,0.998,0.998,0.998,0.998,0.998,0.998,0.998,0.998,0.998,0.998,0.998,0.998,0.996,0.994,{"v":0.99,"d":"0.990"},0.984,0.973,{"v":0.95,"d":"0.950"},0.906,0.837,{"v":0.73,"d":"0.730"},0.586,{"v":0.42,"d":"0.420"},0.264,0.142,0.062,null," PG   RP",64,"MA","H-PK62A","618634","S-PHM52","618634","H-ZPK1A","618634","PCD4",618634,"K-PSKn2","618634","N-PSK53A","618634"]
["★★",10,"H-PK63",603654,65.44,{"v":65.2,"d":"65.20"},0.009214,0.009282,1.57538,1.58054,1.58614,1.59099,1.59183,1.59252,1.59517,1.59696,1.59858,1.60019,1.60064,1.60106,1.60292,{"v":1.603,"d":"1.60300"},{"v":1.6052,"d":"1.60520"},{"v":1.6094,"d":"1.60940"},1.60992,1.61435,1.61845,1.62538,{"v":2.53403512,"d":"2.53403512E+00"},{"v":-0.0100840331,"d":"-1.00840331E-02"},{"v":0.0124087634,"d":"1.24087634E-02"},{"v":0.000477201613,"d":"4.77201613E-04"},{"v":-4.35207709e-5,"d":"-4.35207709E-05"},{"v":2.3805074e-6,"d":"2.38050740E-06"},{"v":0.305,"d":"0.3050"},0.2388,0.5372,0.2543,{"v":0.237,"d":"0.2370"},0.4773,0.0018,0.0023,-0.0248,-0.0126,-3.8,-3.7,-3.7,-3.7,-3.7,-3.7,-3.6,-3.6,-3.6,-3.7,-3.6,-3.6,-3.5,-3.5,-3.5,-3.4,-3.5,-3.5,-3.6,-3.6,-3.5,-3.6,-3.5,-3.4,-3.5,-3.5,-3.5,-3.5,-3.5,-3.5,-3.4,-3.4,-3.4,-3.5,-3.4,-3.5,-3.5,-3.5,-3.5,-3.4,-3.4,-3.4,-3.4,-3.4,-3.5,-3.4,-3.5,-3.5,-3.5,-3.5,-3.4,-3.4,-3.4,-3.4,-3.4,-3.4,-3.3,-3.3,-3.4,-3.4,-3.4,-3.3,-3.3,-3.2,-3.2,-3.3,-3.3,-3.3,-3.3,-3.4,-3.4,-3.4,-3.3,-3.1,{"v":-3,"d":"-3.0"},-3.1,-3.1,-3.2,-3.1,-3.1,-3.2,-3.2,-3.2,{"v":-3,"d":"-3.0"},-2.9,-2.8,-2.8,-2.8,-3.1,-3.1,-3.1,-3.2,-3.2,-3.2,{"v":-3,"d":"-3.0"},-2.8,-2.7,-2.7,-2.7,-2.9,-2.8,-2.8,-2.9,-2.9,-2.8,-2.8,-2.7,-2.6,-2.6,-2.6,-6.1,-5.6,-5.3,-5.1,-4.9,-4.7,-4.5,-4.4,-4.3,-4.2,-4.1,{"v":-1.1e-5,"d":"-1.10E-05"},{"v":1.08e-8,"d":"1.08E-08"},{"v":-2.38e-11,"d":"-2.38E-11"},{"v":2.86e-7,"d":"2.86E-07"},{"v":3.72e-10,"d":"3.72E-10"},{"v":0.246,"d":"2.46E-01"},1,1,1,4,2,2,1,{"$nulls":3},604,639,561,588,0.48,null,93,110,73,76,77,79,81,81,82,82,83,83,84,84,84,85,86,87,87,89,90,91,92,null,118,null,361,351,64.8,24.7,0.309,42,1.05,3.64,"345/275","333/274",-2.6,0.804,0.854,0.931,0.967,{"v":0.99,"d":"0.990"},0.995,0.999,0.999,0.999,0.999,0.999,0.999,0.999,0.999,0.999,0.999,0.999,0.999,0.999,0.999,0.999,0.999,0.997,0.994,{"v":0.99,"d":"0.990"},0.984,0.973,0.961,0.941,0.907,0.848,0.754,{"v":0.62,"d":"0.620"},0.457,0.286,0.143,0.646,{"v":0.73,"d":"0.730"},0.867,0.935,{"v":0.98,"d":"0.980"},{"v":0.99,"d":"0.990"},0.998,0.998,0.998,0.998,0.998,0.998,0.998,0.998,0.998,0.998,0.998,0.998,0.998,0.998,0.998,0.998,0.994,0.988,0.981,0.974,0.961,0.936,0.899,0.835,0.728,0.575,{"v":0.39,"d":"0.390"},0.212,0.084,0.022," PG   RP",77,"MA","H-PK63","603654","S-PHM53","603655","H-ZPK2A","603655",null,null,"(K-PSK300)","600656"]
["★★",11,"H-PK65",620639,63.88,63.58,0.009705,0.009787,1.59263,{"v":1.5975,"d":"1.59750"},1.60283,1.60756,1.60841,1.60912,1.61182,1.61366,1.61534,1.61701,1.61748,1.61792,1.61988,1.61997,1.62228,1.62672,1.62727,1.63198,1.63633,1.64372,{"v":2.58545747,"d":"2.58545747E+00"},{"v":-0.00952904974,"d":"-9.52904974E-03"},{"v":0.0136602628,"d":"1.36602628E-02"},{"v":0.000341551059,"d":"3.41551059E-04"},{"v":-1.52997403e-5,"d":"-1.52997403E-05"},{"v":7.30579296e-7,"d":"7.30579296E-07"},{"v":0.305,"d":"0.3050"},{"v":0.238,"d":"0.2380"},{"v":0.542,"d":"0.5420"},0.2544,{"v":0.236,"d":"0.2360"},0.4813,0.0026,0.0045,-0.0367,-0.0189,{"v":-3,"d":"-3.0"},-3.1,-3.2,-3.2,-3.3,-3.4,-3.3,-3.3,-3.4,-3.4,-3.5,{"v":-3,"d":"-3.0"},-3.1,{"v":-3,"d":"-3.0"},-3.2,-3.2,-3.3,-3.2,-3.2,-3.3,-3.3,-3.3,-2.8,-2.9,{"v":-3,"d":"-3.0"},{"v":-3,"d":"-3.0"},-3.1,-3.2,-3.1,-3.2,-3.2,-3.2,-3.3,-2.8,-2.9,{"v":-3,"d":"-3.0"},{"v":-3,"d":"-3.0"},-3.1,-3.1,-3.1,-3.1,-3.2,-3.2,-3.3,-2.7,-2.8,-2.9,-2.9,{"v":-3,"d":"-3.0"},{"v":-3,"d":"-3.0"},{"v":-3,"d":"-3.0"},-3.1,-3.1,-3.2,-3.2,-2.7,-2.8,-2.8,-2.9,-2.9,{"v":-3,"d":"-3.0"},{"v":-3,"d":"-3.0"},-3.1,-3.1,-3.2,-3.2,-2.5,-2.6,-2.7,-2.8,-2.8,-2.8,-2.7,-2.8,-2.8,-2.9,{"v":-3,"d":"-3.0"},-2.3,-2.3,-2.4,-2.4,-2.5,-2.5,-2.4,-2.4,-2.5,-2.6,-2.7,-2.3,-2.3,-2.4,-2.4,-2.5,-2.4,-2.4,-2.4,-2.5,-2.6,-2.7,{"v":-2,"d":"-2.0"},-2.1,-2.1,-2.2,-2.2,-2.2,-2.1,-2.2,-2.2,-2.3,-2.4,-5.3,{"v":-5,"d":"-5.0"},-4.8,-4.5,-4.4,-4.2,-4.1,-4.1,{"v":-4,"d":"-4.0"},{"v":-4,"d":"-4.0"},-3.9,{"v":-1e-5,"d":"-1.00E-05"},{"v":9.01e-9,"d":"9.01E-09"},{"v":-2.64e-11,"d":"-2.64E-11"},{"v":3.58e-7,"d":"3.58E-07"},{"v":1.03e-10,"d":"1.03E-10"},{"v":0.254,"d":"2.54E-01"},1,3,1,4,1,2,1,{"$nulls":3},568,594,515,555,0.61,null,103,118,94,96,97,98,99,99,100,100,102,102,103,103,104,104,105,105,106,107,108,109,110,null,90,null,420,315,77.8,29.5,0.317,38,1.03,3.52,"365/295","335/278",-1.9,0.957,0.979,0.995,0.999,0.999,0.999,0.999,0.999,0.999,0.999,0.999,0.999,0.999,0.999,0.999,0.999,0.999,0.999,0.999,0.997,0.995,0.993,0.991,0.989,0.982,0.966,0.943,0.897,0.821,0.711,0.577,0.437,{"v":0.32,"d":"0.320"},0.235,null,null,0.916,0.958,{"v":0.99,"d":"0.990"},0.998,0.998,0.998,0.998,0.998,0.998,0.998,0.998,0.998,0.998,0.998,0.998,0.998,0.998,0.998,0.998,0.992,0.986,{"v":0.98,"d":"0.980"},0.974,0.967,0.952,0.922,0.871,0.785,0.655,0.489,{"v":0.32,"d":"0.320"},0.183,0.097,0.053,null,null," PG   RP",82,"MA","H-PK65","620639","(S-PHM52)","618634","(H-ZPK1A)","618634","PCD40",620639,"(K-PSKn2)","618634","(N-PSK53A)","618634"]
["",12,"H-PK71",569713,{"v":71.3,"d":"71.30"},{"v":70.9,"d":"70.90"},0.007981,0.008053,{"$nulls":3},1.55914,1.55976,1.56028,{"v":1.5624,"d":"1.56240"},1.56389,1.56527,1.56665,1.56703,1.56739,{"v":1.569,"d":"1.56900"},1.56907,1.57097,1.57463,1.57508,1.57898,{"v":1.5826,"d":"1.58260"},1.58869,{"v":2.42613257,"d":"2.42613257E+00"},{"v":-0.00457004276,"d":"-4.57004276E-03"},{"v":0.0139177172,"d":"1.39177172E-02"},{"v":-0.000613250165,"d":"-6.13250165E-04"},{"v":0.000109104778,"d":"1.09104778E-04"},{"v":-5.55700744e-6,"d":"-5.55700744E-06"},0.3032,0.2381,{"v":0.545,"d":"0.5450"},0.2533,0.2359,0.4843,0.0077,0.0199,-0.0875,{"v":-0.039,"d":"-0.0390"},-9.4,-9.5,-9.6,-9.8,{"v":-10,"d":"-10.0"},-10.1,-10.3,-10.5,-10.5,-10.5,-10.6,-9.2,-9.4,-9.5,-9.7,-9.9,{"v":-10,"d":"-10.0"},-10.1,-10.3,-10.3,-10.3,-10.4,-9.1,-9.3,-9.4,-9.6,-9.7,-9.9,-10.1,-10.3,-10.3,-10.3,-10.3,{"v":-9,"d":"-9.0"},-9.2,-9.3,-9.5,-9.6,-9.9,-9.9,-10.1,-10.2,-10.3,-10.3,-8.9,-9.1,-9.2,-9.4,-9.6,-9.8,-9.8,{"v":-10,"d":"-10.0"},-10.1,-10.2,-10.3,-8.8,{"v":-9,"d":"-9.0"},-9.1,-9.3,-9.5,-9.7,-9.8,-9.9,-9.9,-10.1,-10.4,-8.4,-8.8,-8.9,-9.2,-9.4,-9.7,-9.8,-9.8,-9.9,{"v":-10,"d":"-10.0"},-10.3,-8.2,-8.5,-8.8,-8.9,-9.3,-9.5,-9.6,-9.8,{"v":-10,"d":"-10.0"},-10.1,-10.1,-8.1,-8.3,-8.6,-8.9,-9.2,-9.4,-9.5,-9.4,-9.7,-9.8,{"v":-10,"d":"-10.0"},-7.9,-8.3,-8.6,-8.9,-9.1,-9.3,-9.4,-9.4,-9.6,-9.7,-9.7,-11.4,-11.2,{"v":-11,"d":"-11.0"},{"v":-11,"d":"-11.0"},{"v":-11,"d":"-11.0"},{"v":-11,"d":"-11.0"},-10.9,-10.9,{"v":-11,"d":"-11.0"},{"v":-11,"d":"-11.0"},{"v":-11,"d":"-11.0"},{"v":-2.55e-5,"d":"-2.55E-05"},{"v":4.39e-9,"d":"4.39E-09"},{"v":-1.28e-11,"d":"-1.28E-11"},{"v":6.7e-7,"d":"6.70E-07"},{"v":-7.7e-10,"d":"-7.70E-10"},{"v":3.16e-8,"d":"3.16E-08"},1,1,1,1,1,2,1,{"$nulls":3},483,514,442,463,0.46,null,126,152,118,119,120,121,124,124,126,128,129,131,132,132,134,135,137,138,140,141,144,147,149,null,65,null,359,435,65.5,{"v":25,"d":"25.0"},0.313,null,0.23,4.27,"330/275","318/267",-1.9,0.999,0.999,0.999,0.999,0.999,0.999,0.999,0.999,0.999,0.999,0.999,0.999,0.999,0.999,0.999,0.999,0.999,0.999,0.999,0.999,0.999,0.999,0.999,0.999,0.999,0.997,0.995,0.991,0.982,{"v":0.97,"d":"0.970"},0.933,0.879,0.769,0.679,0.565,0.435,0.998,0.998,0.998,0.998,0.998,0.998,0.998,0.998,0.998,0.998,0.998,0.998,0.998,0.998,0.998,0.998,0.998,0.998,0.998,0.998,0.998,0.998,0.998,0.998,0.998,0.994,{"v":0.99,"d":"0.990"},0.983,0.965,{"v":0.94,"d":"0.940"},0.871,0.773,0.592,0.461,0.319,0.189," PG   RP",136,"B","H-PK71","569713",null,null,"H-ZPK7","569713","(FCD615)",571716,"K-GFK70","569713"]
["",13,"H-K6",511605,60.46,60.21,0.008454,0.008523,1.48663,1.49101,1.49582,{"v":1.5001,"d":"1.50010"},1.50087,1.50151,1.50394,1.50558,1.50707,1.50855,1.50896,1.50934,1.51105,1.51112,1.51314,{"v":1.517,"d":"1.51700"},1.51748,1.52159,{"v":1.5254,"d":"1.52540"},1.53188,{"v":2.2509531,"d":"2.25095310E+00"},{"v":-0.0079769429,"d":"-7.97694290E-03"},{"v":0.012172917,"d":"1.21729170E-02"},{"v":-9.9997916e-5,"d":"-9.99979160E-05"},{"v":4.1776164e-5,"d":"4.17761640E-05"},{"v":-2.0912623e-6,"d":"-2.09126230E-06"},0.3041,0.2391,0.5432,0.2535,0.2371,0.4824,{"v":0,"d":"0.0000"},{"v":0,"d":"0.0000"},{"v":0,"d":"0.0000"},0.0001,0.2,0.2,0.1,0.2,0.2,0.3,0.3,0.4,0.4,0.5,0.6,0.4,0.4,0.3,0.4,0.4,0.5,0.5,0.6,0.7,0.7,0.8,0.6,0.6,0.6,0.7,0.6,0.7,0.7,0.8,0.9,0.9,{"v":1,"d":"1.0"},0.6,0.6,0.6,0.7,0.7,0.7,0.7,0.8,0.9,{"v":1,"d":"1.0"},1.1,0.6,0.6,0.7,0.8,0.7,0.7,0.7,0.8,{"v":1,"d":"1.0"},{"v":1,"d":"1.0"},1.1,0.8,0.8,0.9,0.9,0.8,0.9,0.9,{"v":1,"d":"1.0"},{"v":1,"d":"1.0"},1.1,1.2,{"v":1,"d":"1.0"},1.1,1.1,{"v":1,"d":"1.0"},1.1,1.2,1.2,1.3,1.4,1.4,1.5,1.3,1.4,1.4,1.3,1.4,1.4,1.5,1.6,1.6,1.7,1.7,1.3,1.4,1.4,1.4,1.4,1.5,1.5,1.6,1.7,1.7,1.7,1.6,1.7,1.6,1.6,1.7,1.8,1.8,1.9,{"v":2,"d":"2.0"},2.1,2.2,-1.8,-1.4,{"v":-1,"d":"-1.0"},-0.7,-0.6,-0.5,-0.3,-0.1,0.2,0.3,0.4,{"v":-3.51e-6,"d":"-3.51E-06"},{"v":1.4e-8,"d":"1.40E-08"},{"v":-2.33e-11,"d":"-2.33E-11"},{"v":7.26e-7,"d":"7.26E-07"},{"v":1.47e-10,"d":"1.47E-10"},{"v":0.123,"d":"1.23E-01"},3,1,2,1,1,1,{"$nulls":4},530,619,473,522,null,null,84,100,76,79,81,82,83,84,84,85,85,86,87,87,88,88,89,89,90,91,92,94,94,{"$nulls":3},469,107,67.2,27.6,0.219,null,3.05,2.53,"330/290","312/283",-3.5,0.861,0.898,0.951,0.978,0.995,0.996,0.999,0.999,0.999,0.999,0.999,0.999,0.999,0.999,0.999,0.999,0.999,0.999,0.998,0.998,0.998,0.998,0.998,0.998,0.998,0.998,0.998,0.997,0.994,{"v":0.99,"d":"0.990"},0.982,0.951,0.875,0.696,0.404,null,0.741,0.807,0.904,0.957,{"v":0.99,"d":"0.990"},0.992,0.998,0.998,0.998,0.998,0.998,0.998,0.998,0.998,0.998,0.998,0.998,0.998,0.997,0.997,0.997,0.997,0.997,0.997,0.997,0.996,0.996,0.994,0.989,0.981,0.964,0.905,0.766,0.485,0.163,null," PG   RP",50,"C","H-K6","511605",null,null,"H-K6","511605",{"$nulls":4},"K7","511604"]
["",14,"H-K9L",517642,{"v":64.2,"d":"64.20"},{"v":64,"d":"64.00"},{"v":0.00805,"d":"0.008050"},0.008105,1.48969,1.49515,1.50098,1.50585,1.50668,1.50735,1.50983,1.51145,{"v":1.5129,"d":"1.51290"},1.51432,1.51472,1.51509,1.51673,{"v":1.5168,"d":"1.51680"},1.51872,1.52237,1.52282,{"v":1.5267,"d":"1.52670"},1.53027,1.53629,{"v":2.27223852,"d":"2.27223852E+00"},{"v":-0.0101682613,"d":"-1.01682613E-02"},{"v":0.0103945607,"d":"1.03945607E-02"},{"v":0.000229862391,"d":"2.29862391E-04"},{"v":-4.30423477e-6,"d":"-4.30423477E-06"},{"v":5.001072e-8,"d":"5.00107200E-08"},0.3081,0.2385,0.5379,0.2566,0.2369,0.4787,-0.0013,0.0009,0.0146,0.0033,1.6,1.8,{"v":2,"d":"2.0"},2.2,2.3,2.3,2.4,2.5,2.5,2.5,2.5,1.7,{"v":2,"d":"2.0"},2.2,2.3,2.4,2.4,2.5,2.6,2.6,2.6,2.7,1.9,2.2,2.3,2.4,2.4,2.5,2.6,2.7,2.8,2.9,{"v":3,"d":"3.0"},1.9,2.3,2.3,2.4,2.5,2.6,2.7,2.8,2.9,{"v":3,"d":"3.0"},3.1,1.9,2.3,2.5,2.5,2.6,2.7,2.7,2.9,{"v":3,"d":"3.0"},{"v":3,"d":"3.0"},3.1,{"v":2,"d":"2.0"},2.4,2.5,2.6,2.6,2.8,2.8,2.9,{"v":3,"d":"3.0"},{"v":3,"d":"3.0"},3.1,2.3,2.5,2.6,2.7,2.8,{"v":3,"d":"3.0"},{"v":3,"d":"3.0"},{"v":3,"d":"3.0"},{"v":3,"d":"3.0"},{"v":3,"d":"3.0"},3.1,2.6,2.9,{"v":3,"d":"3.0"},{"v":3,"d":"3.0"},3.1,3.3,3.3,3.3,3.3,3.3,3.4,2.7,{"v":3,"d":"3.0"},{"v":3,"d":"3.0"},{"v":3,"d":"3.0"},3.1,3.3,3.3,3.3,3.3,3.4,3.4,2.9,3.2,3.3,3.3,3.4,3.5,3.6,3.5,3.5,3.6,3.6,-0.5,0.2,0.7,{"v":1,"d":"1.0"},1.3,1.5,1.7,{"v":2,"d":"2.0"},2.2,2.3,2.4,{"v":1.32e-6,"d":"1.32E-06"},{"v":2.02e-8,"d":"2.02E-08"},{"v":-4.68e-11,"d":"-4.68E-11"},{"v":4.63e-7,"d":"4.63E-07"},{"v":-4.16e-10,"d":"-4.16E-10"},{"v":0.204,"d":"2.04E-01"},1,1,2,1,1,1,{"$nulls":4},582,630,519,548,1.22,null,73,92,67,69,70,71,72,73,73,74,75,75,76,77,78,79,79,80,81,82,84,85,87,null,95,null,581,100,76.9,32.3,0.189,92,2.53,2.49,"325/280","317/280",{"v":-20,"d":"-20.0"},0.907,0.933,{"v":0.98,"d":"0.980"},0.992,0.999,0.999,0.999,0.999,0.999,0.999,0.999,0.999,0.999,0.999,0.999,0.999,0.999,0.999,0.999,0.999,0.999,0.999,0.999,0.999,0.998,0.997,0.997,0.996,{"v":0.99,"d":"0.990"},{"v":0.98,"d":"0.980"},0.964,0.927,0.851,0.722,0.543,0.274,0.823,{"v":0.87,"d":"0.870"},{"v":0.96,"d":"0.960"},0.985,0.998,0.998,0.998,0.998,0.998,0.998,0.998,0.998,0.998,0.998,0.998,0.998,0.998,0.998,0.998,0.998,0.998,0.998,0.998,0.998,0.997,0.995,0.994,0.993,{"v":0.98,"d":"0.980"},{"v":0.96,"d":"0.960"},0.929,0.859,0.724,0.521,0.295,0.075," PG   RP",10,"MA","H-K9L","517642","S-BSL7","516641","H-K9L","517642","BSC7",517642,"K-BK7","516641","N-BK7","517642"]
["",15,"H-K10",518590,58.95,58.69,{"v":0.00879,"d":"0.008790"},0.008865,1.49188,1.49679,1.50212,1.50673,1.50754,1.50821,1.51074,1.51243,1.51397,1.51549,1.51592,1.51633,{"v":1.5181,"d":"1.51810"},1.51818,1.52027,1.52428,1.52479,1.52908,1.53306,1.53987,{"v":2.27263886,"d":"2.27263886E+00"},{"v":-0.00907293538,"d":"-9.07293538E-03"},{"v":0.0114409318,"d":"1.14409318E-02"},{"v":0.000289379329,"d":"2.89379329E-04"},{"v":-1.16567157e-5,"d":"-1.16567157E-05"},{"v":7.94218946e-7,"d":"7.94218946E-07"},{"v":0.306,"d":"0.3060"},0.2378,0.5461,0.2549,0.2358,0.4839,-0.0015,0.0004,0.0024,-0.0015,1.2,1.1,1.1,1.1,1.1,1.1,1.2,1.2,1.3,1.3,1.3,1.3,1.2,1.3,1.3,1.3,1.3,1.4,1.4,1.5,1.5,1.5,1.4,1.4,1.4,1.5,1.5,1.6,1.6,1.6,1.6,1.6,1.6,1.5,1.5,1.5,1.5,1.5,1.6,1.6,1.6,1.6,1.6,1.7,1.5,1.5,1.5,1.5,1.5,1.6,1.6,1.7,1.7,1.7,1.7,1.5,1.6,1.6,1.6,1.6,1.7,1.7,1.8,1.8,1.8,1.9,1.8,1.8,1.8,1.8,1.8,1.9,1.9,{"v":2,"d":"2.0"},{"v":2,"d":"2.0"},{"v":2,"d":"2.0"},2.1,{"v":2,"d":"2.0"},{"v":2,"d":"2.0"},2.1,2.1,2.1,2.1,2.1,2.2,2.3,2.3,2.3,{"v":2,"d":"2.0"},2.1,2.1,2.1,2.2,2.2,2.2,2.3,2.3,2.4,2.4,2.4,2.4,2.5,2.5,2.5,2.6,2.6,2.7,2.7,2.8,2.8,-0.9,-0.6,-0.3,{"v":0,"d":"0.0"},0.2,0.4,0.6,0.8,0.9,{"v":1,"d":"1.0"},{"v":1,"d":"1.0"},{"v":-9.83e-7,"d":"-9.83E-07"},{"v":1.34e-8,"d":"1.34E-08"},{"v":-2.97e-11,"d":"-2.97E-11"},{"v":4.25e-7,"d":"4.25E-07"},{"v":1.9e-10,"d":"1.90E-10"},{"v":0.252,"d":"2.52E-01"},1,1,1,1,2,1,{"$nulls":4},518,575,460,495,1.16,null,88,110,81,84,86,87,88,89,90,90,91,91,92,93,94,95,96,97,98,100,101,103,105,null,70,null,454,118,73.1,29.7,{"v":0.23,"d":"0.230"},90,2.55,2.52,"345/315","342/315",{"v":0,"d":"0.0"},0.862,0.902,{"v":0.96,"d":"0.960"},0.984,0.999,0.999,0.999,0.999,0.999,0.999,0.999,0.999,0.999,0.999,0.999,0.999,0.999,0.999,0.999,0.999,0.999,0.999,0.999,0.999,0.999,0.994,0.987,0.974,0.945,0.875,0.711,0.392,0.085,{"$nulls":3},0.745,0.814,{"v":0.92,"d":"0.920"},0.968,0.998,0.998,0.998,0.998,0.998,0.998,0.998,0.998,0.998,0.998,0.998,0.998,0.998,0.998,0.998,0.998,0.998,0.998,0.998,0.998,0.998,0.988,0.974,0.944,0.889,0.758,0.499,0.149,0.012,{"$nulls":3}," PG   RP",40,"C","H-K10","518590","S-NSL3","518590","H-K10","518590","E-C3",518590,null,null,"(N-K5)","522595"]
["",16,"H-K12",534555,55.47,55.17,0.009619,0.009713,1.50814,1.51249,1.51727,{"v":1.5216,"d":"1.52160"},1.52239,1.52305,1.52562,{"v":1.5274,"d":"1.52740"},1.52904,1.53068,1.53114,1.53157,{"v":1.5335,"d":"1.53350"},1.53359,1.53588,{"v":1.5403,"d":"1.54030"},1.54085,1.54557,1.54996,1.55752,{"v":2.3154405,"d":"2.31544050E+00"},{"v":-0.00799936583,"d":"-7.99936583E-03"},{"v":0.0123689469,"d":"1.23689469E-02"},{"v":0.000507443369,"d":"5.07443369E-04"},{"v":-4.38673524e-5,"d":"-4.38673524E-05"},{"v":2.71548041e-6,"d":"2.71548041E-06"},0.3025,0.2381,0.5479,0.2522,0.2358,0.4859,-0.0001,-0.0036,-0.0157,-0.0075,0.1,0.4,0.6,0.6,0.7,0.7,0.7,0.8,0.8,0.9,0.9,0.4,0.8,{"v":1,"d":"1.0"},1.2,1.3,1.5,1.5,1.6,1.6,1.8,1.9,{"v":1,"d":"1.0"},1.3,1.3,1.4,1.6,1.7,1.7,1.8,1.8,2.1,2.2,1.1,1.4,1.4,1.5,1.6,1.8,1.8,1.9,1.9,2.2,2.3,1.2,1.5,1.5,1.6,1.7,1.8,1.9,{"v":2,"d":"2.0"},{"v":2,"d":"2.0"},2.2,2.4,1.4,1.7,1.9,{"v":2,"d":"2.0"},{"v":2,"d":"2.0"},{"v":2,"d":"2.0"},2.1,2.3,2.3,2.4,2.6,1.7,1.8,{"v":2,"d":"2.0"},2.2,2.4,2.5,2.6,2.7,2.9,{"v":3,"d":"3.0"},3.1,{"v":2,"d":"2.0"},2.1,2.3,2.5,2.6,2.8,2.9,{"v":3,"d":"3.0"},3.2,3.4,3.5,2.1,2.2,2.3,2.5,2.7,2.9,{"v":3,"d":"3.0"},3.1,3.2,3.4,3.6,2.3,2.4,2.4,2.7,{"v":3,"d":"3.0"},3.2,3.3,3.5,3.7,3.9,4.1,-1.3,-0.6,-0.3,0.1,0.4,0.6,0.9,1.1,1.2,1.4,1.7,{"v":-2.45e-6,"d":"-2.45E-06"},{"v":1.63e-8,"d":"1.63E-08"},{"v":-3.64e-11,"d":"-3.64E-11"},{"v":1.14e-6,"d":"1.14E-06"},{"v":1.2e-9,"d":"1.20E-09"},{"v":1.33e-8,"d":"1.33E-08"},1,1,1,1,1,2,{"$nulls":4},495,549,450,488,1.01,null,98,113,83,86,88,89,91,92,93,94,94,94,95,96,97,99,100,102,104,106,108,109,112,null,58,null,485,98,69.7,27.4,0.271,79,2.75,2.73,"355/320","347/318",-0.5,0.874,0.898,0.955,0.977,0.994,0.999,0.999,0.999,0.999,0.999,0.999,0.999,0.999,0.999,0.999,0.999,0.999,0.999,0.999,0.999,0.999,0.999,0.998,0.997,0.994,{"v":0.99,"d":"0.990"},{"v":0.98,"d":"0.980"},0.956,0.905,0.797,0.574,{"v":0.26,"d":"0.260"},{"$nulls":4},0.764,0.806,0.909,0.953,0.988,0.998,0.998,0.998,0.998,0.998,0.998,0.998,0.998,0.998,0.998,0.998,0.998,0.998,0.998,0.998,0.998,0.998,0.996,0.994,0.989,{"v":0.98,"d":"0.980"},{"v":0.96,"d":"0.960"},0.914,{"v":0.82,"d":"0.820"},0.635,0.329,0.067,{"$nulls":4}," PG   RP",30,"D","H-K12","534555",null,null,"H-K12","534555"]
["",17,"H-K51",523586,58.63,58.39,0.008921,0.008995,1.49748,1.50215,1.50724,1.51167,1.51246,{"v":1.5131,"d":"1.51310"},1.51559,1.51728,1.51883,1.52037,{"v":1.5208,"d":"1.52080"},{"v":1.5212,"d":"1.52120"},1.52299,1.52307,{"v":1.5252,"d":"1.52520"},1.52929,{"v":1.5298,"d":"1.52980"},1.53411,1.53811,1.54495,{"v":2.28724008,"d":"2.28724008E+00"},{"v":-0.00866259828,"d":"-8.66259828E-03"},{"v":0.0109312658,"d":"1.09312658E-02"},{"v":0.000619326901,"d":"6.19326901E-04"},{"v":-6.62977052e-5,"d":"-6.62977052E-05"},{"v":3.74341463e-6,"d":"3.74341463E-06"},0.3027,0.2388,0.5403,0.2524,0.2368,0.4792,0.0006,-0.0059,-0.0093,-0.0053,0.9,{"v":1,"d":"1.0"},1.1,1.2,1.3,1.4,1.4,1.4,1.5,1.5,1.6,{"v":1,"d":"1.0"},{"v":1,"d":"1.0"},1.1,1.3,1.4,1.4,1.5,1.5,1.6,1.7,1.7,{"v":1,"d":"1.0"},1.1,1.2,1.3,1.4,1.5,1.6,1.7,1.7,1.7,1.8,{"v":1,"d":"1.0"},1.1,1.2,1.3,1.4,1.5,1.6,1.7,1.7,1.8,1.9,1.1,1.2,1.3,1.4,1.5,1.6,1.7,1.8,1.8,1.9,{"v":2,"d":"2.0"},1.4,1.5,1.6,1.7,1.8,1.9,{"v":2,"d":"2.0"},2.2,2.3,2.4,2.5,1.7,1.8,{"v":2,"d":"2.0"},2.1,2.2,2.3,2.4,2.6,2.7,2.9,2.9,1.9,{"v":2,"d":"2.0"},2.2,2.4,2.6,2.7,2.8,2.9,{"v":3,"d":"3.0"},{"v":3,"d":"3.0"},{"v":3,"d":"3.0"},1.9,{"v":2,"d":"2.0"},2.2,2.4,2.6,2.7,2.8,2.9,{"v":3,"d":"3.0"},3.1,3.1,2.2,2.4,2.6,2.7,2.8,{"v":3,"d":"3.0"},3.1,3.2,3.3,3.5,3.5,-1.3,-0.9,-0.5,-0.1,0.2,0.4,0.7,0.9,{"v":1,"d":"1.0"},1.2,1.3,{"v":-1.39e-6,"d":"-1.39E-06"},{"v":1.68e-8,"d":"1.68E-08"},{"v":-3.96e-11,"d":"-3.96E-11"},{"v":6.34e-7,"d":"6.34E-07"},{"v":6.47e-10,"d":"6.47E-10"},{"v":0.223,"d":"2.23E-01"},2,1,2,1,1,1,{"$nulls":4},564,610,497,530,1.18,null,80,98,79,80,82,83,83,84,84,85,85,86,87,87,88,88,90,91,92,92,94,95,96,null,46,null,517,102,{"v":73,"d":"73.0"},29.9,0.218,52,{"v":2.5,"d":"2.50"},2.52,"350/310","337/304",-2.2,{"v":0.9,"d":"0.900"},0.915,0.963,0.984,0.998,0.998,0.998,0.998,0.998,0.998,0.998,0.998,0.998,0.998,0.999,0.999,0.999,0.999,0.999,0.999,0.999,0.999,0.999,0.999,0.999,0.996,0.996,0.989,{"v":0.97,"d":"0.970"},0.926,0.826,0.648,0.375,0.107,null,null,{"v":0.81,"d":"0.810"},0.837,0.927,0.968,0.996,0.996,0.996,0.996,0.996,0.996,0.996,0.996,0.996,0.997,0.998,0.998,0.998,0.998,0.998,0.998,0.998,0.998,0.998,0.998,0.998,0.992,0.992,0.978,0.941,0.857,0.682,{"v":0.42,"d":"0.420"},0.141,0.011,null,null," PG   RP",11,"B","H-K51","523586","(S-NSL3)","518590","H-K51","523586","(E-C3)",518590,null,null,"(N-K5)","522595"]
["",18,"H-BaK2",540597,59.72,59.45,0.009041,0.009119,1.51376,1.51856,1.52378,1.52833,1.52914,1.52981,1.53235,1.53407,1.53565,1.53721,1.53765,1.53806,1.53988,1.53996,1.54212,1.54625,1.54677,1.55117,1.55525,1.56225,{"v":2.33787692,"d":"2.33787692E+00"},{"v":-0.00898050049,"d":"-8.98050049E-03"},{"v":0.0115593975,"d":"1.15593975E-02"},{"v":0.000492789833,"d":"4.92789833E-04"},{"v":-4.58314132e-5,"d":"-4.58314132E-05"},{"v":2.77373664e-6,"d":"2.77373664E-06"},0.3042,0.2389,0.5442,0.2533,0.2369,0.4825,-0.0004,-0.0002,{"v":-0.011,"d":"-0.0110"},-0.0062,0.4,0.6,0.8,0.9,1.4,1.5,1.6,1.7,1.9,2.1,2.2,0.6,0.8,0.9,1.1,1.4,1.6,1.7,1.8,{"v":2,"d":"2.0"},2.1,2.3,0.7,0.9,{"v":1,"d":"1.0"},1.2,1.5,1.7,1.8,1.9,2.1,2.2,2.3,0.7,0.9,1.1,1.2,1.5,1.7,1.8,{"v":2,"d":"2.0"},2.2,2.3,2.4,0.8,{"v":1,"d":"1.0"},1.2,1.4,1.6,1.8,{"v":2,"d":"2.0"},2.1,2.3,2.4,2.5,0.9,1.1,1.3,1.5,1.7,1.9,2.1,2.3,2.5,2.7,2.8,{"v":1,"d":"1.0"},1.2,1.5,1.8,{"v":2,"d":"2.0"},2.1,2.4,2.5,2.6,2.8,2.9,1.3,1.4,1.5,1.9,2.2,2.3,2.5,2.6,2.7,2.8,2.9,1.4,1.5,1.6,2.1,2.3,2.4,2.5,2.7,2.9,2.9,{"v":3,"d":"3.0"},{"v":2,"d":"2.0"},2.1,2.3,2.6,2.6,2.7,2.9,3.1,3.3,3.5,3.7,-1.7,-1.1,-0.6,-0.1,0.3,0.6,{"v":1,"d":"1.0"},1.2,1.5,1.6,1.8,{"v":-1.01e-6,"d":"-1.01E-06"},{"v":2.38e-8,"d":"2.38E-08"},{"v":-4.15e-11,"d":"-4.15E-11"},{"v":3.35e-7,"d":"3.35E-07"},{"v":-1.37e-10,"d":"-1.37E-10"},{"v":0.301,"d":"3.01E-01"},1,2,1,1,2,1,{"$nulls":4},560,623,491,534,1.02,null,78,93,69,71,73,74,75,76,77,77,78,79,80,80,81,82,83,83,84,88,89,90,92,null,70,null,532,103,71.1,28.1,0.266,79,2.51,2.85,"330/290","313/281",{"v":-29,"d":"-29.0"},0.917,0.937,0.974,0.987,0.999,0.999,0.999,0.999,0.999,0.999,0.999,0.999,0.999,0.999,0.999,0.999,0.999,0.999,0.999,0.999,0.999,0.999,0.999,0.999,0.999,0.998,0.998,0.997,0.994,0.988,0.973,{"v":0.94,"d":"0.940"},0.863,0.707,0.478,{"v":0.26,"d":"0.260"},0.842,{"v":0.88,"d":"0.880"},0.947,0.976,0.998,0.998,0.998,0.998,0.998,0.998,0.998,0.998,0.998,0.998,0.998,0.998,0.998,0.998,0.998,0.998,0.998,0.998,0.998,0.998,0.998,0.997,0.996,0.993,0.988,0.976,0.947,0.885,0.745,{"v":0.5,"d":"0.500"},0.228,0.068," PG   RP",25,"B","H-BaK2","540597","S-BAL12","540595","H-BaK2","540597",{"$nulls":4},"N-BAK2","540597"]
["★★",19,"H-BaK7B",569560,56.04,55.78,{"v":0.01015,"d":"0.010150"},0.010242,1.54079,1.54574,1.55115,1.55598,1.55686,1.55758,1.56036,1.56227,1.56401,1.56575,1.56624,{"v":1.5667,"d":"1.56670"},1.56874,1.56883,1.57125,{"v":1.5759,"d":"1.57590"},1.57648,1.58147,1.58611,1.59408,{"v":2.42201339,"d":"2.42201339E+00"},{"v":-0.00934171338,"d":"-9.34171338E-03"},{"v":0.0136739157,"d":"1.36739157E-02"},{"v":0.000376328562,"d":"3.76328562E-04"},{"v":-1.74732935e-5,"d":"-1.74732935E-05"},{"v":1.2200127e-6,"d":"1.22001270E-06"},0.3034,0.2384,0.5488,0.2529,0.2363,0.4872,-0.0011,-0.0017,-0.0067,-0.0039,{"v":3,"d":"3.0"},3.1,3.1,{"v":3,"d":"3.0"},{"v":3,"d":"3.0"},{"v":3,"d":"3.0"},3.1,3.2,3.2,3.2,3.2,3.2,3.3,3.3,3.4,3.3,3.3,3.4,3.3,3.4,3.4,3.5,3.3,3.4,3.4,3.4,3.4,3.5,3.5,3.6,3.6,3.6,3.6,3.4,3.4,3.5,3.5,3.5,3.6,3.6,3.6,3.7,3.7,3.7,3.4,3.5,3.5,3.5,3.6,3.6,3.7,3.7,3.7,3.7,3.7,3.5,3.7,3.6,3.6,3.6,3.6,3.7,3.9,3.8,3.8,3.9,3.8,3.9,3.8,3.8,3.8,3.8,3.9,4.1,{"v":4,"d":"4.0"},{"v":4,"d":"4.0"},4.1,4.2,4.2,4.2,4.2,4.2,4.3,4.4,4.5,4.4,4.4,4.4,4.2,4.3,4.2,4.3,4.2,4.3,4.4,4.5,4.5,4.5,4.6,4.4,4.5,4.5,4.5,4.6,4.7,4.9,{"v":5,"d":"5.0"},5.1,{"v":5,"d":"5.0"},5.2,0.9,1.4,1.7,1.9,2.2,2.4,2.6,2.8,2.8,2.9,{"v":3,"d":"3.0"},{"v":3.18e-6,"d":"3.18E-06"},{"v":1.21e-8,"d":"1.21E-08"},{"v":-2.72e-11,"d":"-2.72E-11"},{"v":4.09e-7,"d":"4.09E-07"},{"v":3.53e-10,"d":"3.53E-10"},{"v":0.269,"d":"2.69E-01"},1,1,1,1,1,1,{"$nulls":4},587,646,530,565,1.08,null,68,88,62,62,63,63,65,66,67,67,68,74,74,76,76,78,79,79,80,82,83,84,85,null,87,null,553,123,80.1,33.1,{"v":0.21,"d":"0.210"},78,2.52,2.85,"355/320","347/321",-0.5,0.934,0.953,0.979,0.988,0.997,0.999,0.999,0.999,0.999,0.999,0.999,0.999,0.999,0.999,0.999,0.999,0.999,0.999,0.999,0.999,0.998,0.997,0.996,0.994,0.992,0.988,0.982,0.961,0.917,0.808,{"v":0.56,"d":"0.560"},0.192,{"$nulls":4},0.872,0.908,0.958,0.976,0.994,0.998,0.998,0.998,0.998,0.998,0.998,0.998,0.998,0.998,0.998,0.998,0.998,0.998,0.998,0.998,0.996,0.994,0.992,{"v":0.99,"d":"0.990"},0.986,{"v":0.98,"d":"0.980"},0.965,0.928,0.845,0.654,0.315,0.039,{"$nulls":4}," PG   RP",10,"A","H-BaK7B","569560","S-BAL14","569563","H-BaK7","569560","BAC4",569560,null,null,"N-BAK4","569560"]
["",20,"H-BaK8",573575,57.49,{"v":57.2,"d":"57.20"},0.009959,0.010051,1.54549,1.55016,1.55531,1.55993,1.56078,1.56148,1.56419,1.56606,1.56777,1.56948,1.56996,1.57041,1.57241,{"v":1.5725,"d":"1.57250"},1.57487,1.57944,1.58001,{"v":1.5849,"d":"1.58490"},1.58941,1.59715,{"v":2.43375651,"d":"2.43375651E+00"},{"v":-0.00882982376,"d":"-8.82982376E-03"},{"v":0.0135916939,"d":"1.35916939E-02"},{"v":0.000360922117,"d":"3.60922117E-04"},{"v":-1.79584197e-5,"d":"-1.79584197E-05"},{"v":1.11930116e-6,"d":"1.11930116E-06"},0.3032,{"v":0.238,"d":"0.2380"},0.5482,0.2527,0.2358,0.4865,0.0004,0.0001,-0.0154,-0.0072,{"v":2,"d":"2.0"},2.1,{"v":2,"d":"2.0"},{"v":2,"d":"2.0"},2.1,2.2,2.4,2.5,2.6,2.8,2.9,2.2,2.2,2.2,2.1,2.3,2.5,2.6,2.7,2.8,{"v":3,"d":"3.0"},3.1,2.4,2.5,2.5,2.5,2.6,2.7,2.8,2.9,3.1,3.2,3.3,2.4,2.5,2.5,2.5,2.6,2.8,2.9,{"v":3,"d":"3.0"},3.2,3.3,3.3,2.4,2.5,2.5,2.5,2.7,2.8,2.9,{"v":3,"d":"3.0"},3.2,3.4,3.4,2.5,2.5,2.6,2.6,2.8,2.9,{"v":3,"d":"3.0"},3.2,3.3,3.5,3.5,2.8,2.8,2.8,2.8,2.9,3.1,3.3,3.3,3.5,3.6,3.6,3.1,3.1,3.1,3.1,3.3,3.4,3.5,3.6,3.7,3.7,3.7,3.1,3.1,3.1,3.1,3.3,3.4,3.6,3.7,3.8,3.8,3.8,3.3,3.4,3.5,3.6,3.6,3.8,3.9,{"v":4,"d":"4.0"},4.1,4.2,4.2,-0.1,0.4,0.7,0.9,1.3,1.6,1.8,2.1,2.3,2.6,2.7,{"v":9.63e-7,"d":"9.63E-07"},{"v":1.65e-8,"d":"1.65E-08"},{"v":-1.99e-11,"d":"-1.99E-11"},{"v":5.81e-7,"d":"5.81E-07"},{"v":-1.28e-10,"d":"-1.28E-10"},{"v":0.129,"d":"1.29E-01"},1,3,1,2,1,1,{"$nulls":4},614,664,549,592,0.94,null,73,86,66,68,69,70,71,72,72,73,74,74,74,75,75,76,77,77,78,79,80,82,83,null,85,null,527,127,72.3,29.1,0.243,78,2.56,3.17,"335/285","324/284",-13.3,0.931,0.952,0.984,0.992,0.999,0.999,0.999,0.999,0.999,0.999,0.999,0.999,0.999,0.999,0.999,0.999,0.999,0.999,0.999,0.999,0.999,0.999,0.999,0.999,0.999,0.997,0.995,0.991,0.983,0.964,{"v":0.93,"d":"0.930"},0.863,0.751,0.576,0.344,null,0.866,{"v":0.91,"d":"0.910"},0.966,0.985,0.998,0.998,0.998,0.998,0.998,0.998,0.998,0.998,0.998,0.998,0.998,0.998,0.998,0.998,0.998,0.998,0.998,0.998,0.998,0.998,0.998,0.995,{"v":0.99,"d":"0.990"},0.983,0.967,{"v":0.93,"d":"0.930"},0.866,0.744,0.558,0.329,{"v":0.12,"d":"0.120"},null," PG   RP",25,"B","H-BaK8","573575",null,null,"H-BaK8","573575",{"$nulls":4},"N-BAK1","573576"]
["★★★",21,"H-ZK3A",589613,61.25,61.01,0.009618,0.009694,1.55975,1.56532,1.57133,{"v":1.5765,"d":"1.57650"},1.57741,1.57815,1.58095,1.58282,1.58451,1.58619,1.58666,1.58709,1.58903,1.58913,1.59142,1.59581,1.59635,1.60102,1.60533,1.61266,{"v":2.48859886,"d":"2.48859886E+00"},{"v":-0.0107631038,"d":"-1.07631038E-02"},{"v":0.0130844889,"d":"1.30844889E-02"},{"v":0.000333048453,"d":"3.33048453E-04"},{"v":-1.29820178e-5,"d":"-1.29820178E-05"},{"v":6.37252025e-7,"d":"6.37252025E-07"},0.3057,0.2381,0.5417,0.2548,0.2362,0.4817,{"v":0,"d":"0.0000"},-0.0002,{"v":-0.001,"d":"-0.0010"},-0.0026,{"v":3,"d":"3.0"},{"v":3,"d":"3.0"},3.1,3.1,3.1,3.2,3.3,3.4,3.5,3.6,3.7,3.1,3.2,3.3,3.3,3.3,3.3,3.5,3.6,3.6,3.8,3.9,3.3,3.3,3.4,3.4,3.4,3.5,3.6,3.7,3.8,{"v":4,"d":"4.0"},4.1,3.3,3.3,3.4,3.4,3.4,3.5,3.7,3.8,3.9,4.1,4.2,3.4,3.3,3.4,3.5,3.5,3.6,3.8,3.9,{"v":4,"d":"4.0"},4.2,4.3,3.5,3.5,3.5,3.5,3.6,3.7,3.9,4.1,4.3,4.4,4.6,3.5,3.7,3.7,3.6,3.7,3.8,{"v":4,"d":"4.0"},4.2,4.5,4.6,4.9,3.8,3.8,3.9,3.9,{"v":4,"d":"4.0"},4.1,4.3,4.4,4.6,4.8,5.1,3.9,3.9,3.9,3.9,{"v":4,"d":"4.0"},4.2,4.4,4.5,4.7,4.9,5.2,4.2,4.2,4.2,4.3,4.4,4.5,4.7,4.9,5.2,5.4,5.7,0.8,1.2,1.6,1.9,2.1,2.4,2.7,2.9,3.1,3.4,3.6,{"v":3e-6,"d":"3.00E-06"},{"v":1.29e-8,"d":"1.29E-08"},{"v":-9.66e-12,"d":"-9.66E-12"},{"v":3.8e-7,"d":"3.80E-07"},{"v":7.2e-10,"d":"7.20E-10"},{"v":0.231,"d":"2.31E-01"},1,3,2,3,2,1,"4a",{"$nulls":3},678,733,609,650,1.05,null,55,67,48,50,53,54,56,56,56,57,57,58,58,59,59,60,61,62,62,63,63,65,66,null,118,null,550,119,81.3,32.7,0.244,72,2.06,3.31,"345/290","338/290",-5.9,0.917,0.973,0.991,0.999,0.999,0.999,0.999,0.999,0.999,0.999,0.999,0.999,0.999,0.999,0.999,0.999,0.999,0.999,0.999,0.999,0.999,0.998,0.998,0.997,0.992,{"v":0.99,"d":"0.990"},0.989,0.972,0.949,0.906,0.833,{"v":0.72,"d":"0.720"},0.564,0.387,{"v":0.21,"d":"0.210"},0.114,0.842,0.947,0.982,0.998,0.998,0.998,0.998,0.998,0.998,0.998,0.998,0.998,0.998,0.998,0.998,0.998,0.998,0.998,0.998,0.998,0.998,0.996,0.996,0.994,0.985,{"v":0.98,"d":"0.980"},0.978,0.945,{"v":0.9,"d":"0.900"},0.821,0.694,0.518,0.318,{"v":0.15,"d":"0.150"},0.044,0.013," PG   RP",10,"MA","H-ZK3A","589613","S-BAL35","589612","H-ZK3A","589613","BACD5",589613,"K-SK5","589612","N-SK5","589613"]
["",22,"H-ZK6",613586,58.58,{"v":58.3,"d":"58.30"},{"v":0.01046,"d":"0.010460"},0.010552,{"v":1.5837,"d":"1.58370"},1.58884,1.59446,1.59947,1.60038,1.60112,1.60399,1.60595,1.60774,1.60954,1.61005,1.61052,1.61263,1.61272,1.61521,{"v":1.62,"d":"1.62000"},{"v":1.6206,"d":"1.62060"},1.62571,1.63044,1.63849,{"v":2.5595514,"d":"2.55955140E+00"},{"v":-0.0100093149,"d":"-1.00093149E-02"},{"v":0.0142930361,"d":"1.42930361E-02"},{"v":0.000466646324,"d":"4.66646324E-04"},{"v":-2.70113303e-5,"d":"-2.70113303E-05"},{"v":1.35057919e-6,"d":"1.35057919E-06"},{"v":0.304,"d":"0.3040"},{"v":0.238,"d":"0.2380"},0.5459,{"v":0.253,"d":"0.2530"},{"v":0.236,"d":"0.2360"},0.4843,0.0001,-0.0004,{"v":-0.019,"d":"-0.0190"},-0.0104,1.6,1.6,1.9,1.9,{"v":2,"d":"2.0"},1.9,2.1,2.3,2.4,2.5,2.6,1.6,1.7,1.8,1.9,{"v":2,"d":"2.0"},{"v":2,"d":"2.0"},2.3,2.5,2.7,2.8,2.9,1.7,1.8,1.9,1.9,2.1,2.2,2.5,2.7,2.9,3.1,3.3,1.7,1.8,1.9,1.9,2.1,2.2,2.5,2.7,{"v":3,"d":"3.0"},3.2,3.4,1.8,1.9,{"v":2,"d":"2.0"},{"v":2,"d":"2.0"},2.2,2.3,2.6,2.8,3.1,3.3,3.4,1.9,2.1,2.1,2.2,2.4,2.5,2.8,3.1,3.4,3.6,3.8,2.3,2.4,2.5,2.6,2.7,2.8,3.1,3.4,3.7,3.9,{"v":4,"d":"4.0"},2.5,2.7,2.8,2.9,{"v":3,"d":"3.0"},3.3,3.5,3.9,4.2,4.4,4.5,2.6,2.8,2.9,2.9,3.1,3.4,3.6,{"v":4,"d":"4.0"},4.3,4.5,4.6,{"v":3,"d":"3.0"},3.1,3.2,3.3,3.6,3.9,4.2,4.6,4.9,5.1,5.3,-0.8,-0.3,0.1,0.4,0.8,1.1,1.5,1.8,2.2,2.5,2.7,{"v":-6.1e-8,"d":"-6.10E-08"},{"v":1.58e-8,"d":"1.58E-08"},{"v":-1.22e-11,"d":"-1.22E-11"},{"v":4.83e-7,"d":"4.83E-07"},{"v":8.41e-10,"d":"8.41E-10"},{"v":0.269,"d":"2.69E-01"},1,3,1,3,2,2,2,{"$nulls":3},672,713,597,644,0.94,null,63,81,58,60,61,62,63,63,64,64,65,65,65,66,66,67,67,67,68,69,70,71,71,null,115,null,520,140,81.9,31.6,0.296,65,1.73,3.59,"360/300","345/299",-7.7,0.922,0.967,0.993,0.999,0.999,0.999,0.999,0.999,0.999,0.999,0.999,0.999,0.999,0.999,0.999,0.999,0.999,0.999,0.999,0.999,0.999,0.999,0.999,0.997,0.995,0.989,{"v":0.98,"d":"0.980"},0.958,0.911,0.842,{"v":0.73,"d":"0.730"},{"v":0.57,"d":"0.570"},0.377,0.197,null,null,0.844,0.927,0.986,0.998,0.998,0.998,0.998,0.998,0.998,0.998,0.998,0.998,0.998,0.998,0.998,0.998,0.998,0.998,0.998,0.998,0.998,0.998,0.995,{"v":0.99,"d":"0.990"},0.982,0.971,0.952,0.908,{"v":0.83,"d":"0.830"},0.709,0.536,0.326,0.145,0.041,null,null," PG   RP",22,"A","H-ZK6","613586",null,null,"H-ZK6","613586","BACD4",613586,"K-SK4","613586","N-SK4","613586"]
["",23,"H-ZK7",613606,60.58,60.34,{"v":0.01012,"d":"0.010120"},0.010201,1.58169,1.58773,1.59423,1.59978,1.60074,1.60153,1.60449,1.60646,1.60824,1.61001,{"v":1.6105,"d":"1.61050"},1.61096,{"v":1.613,"d":"1.61300"},1.61309,1.61551,1.62013,{"v":1.6207,"d":"1.62070"},{"v":1.6256,"d":"1.62560"},1.63013,1.63783,{"v":2.56343719,"d":"2.56343719E+00"},{"v":-0.0118778982,"d":"-1.18778982E-02"},{"v":0.0136592937,"d":"1.36592937E-02"},{"v":0.000436395177,"d":"4.36395177E-04"},{"v":-2.37642691e-5,"d":"-2.37642691E-05"},{"v":1.12532867e-6,"d":"1.12532867E-06"},0.3043,0.2391,0.5405,0.2539,0.2372,0.4803,-0.0002,-0.0025,0.0043,-0.0003,{"v":1,"d":"1.0"},{"v":1,"d":"1.0"},1.1,1.2,1.3,1.3,1.5,1.6,1.6,1.6,1.6,1.1,1.1,1.1,1.3,1.4,1.4,1.5,1.6,1.7,1.8,1.8,1.1,1.1,1.2,1.3,1.4,1.5,1.6,1.7,1.8,1.9,1.9,1.1,1.1,1.3,1.4,1.5,1.6,1.7,1.7,1.8,1.9,1.9,1.2,1.2,1.4,1.5,1.6,1.7,1.8,1.8,1.9,1.9,{"v":2,"d":"2.0"},1.3,1.3,1.6,1.6,1.7,1.9,{"v":2,"d":"2.0"},{"v":2,"d":"2.0"},2.1,2.1,2.2,1.4,1.5,1.8,1.9,1.9,{"v":2,"d":"2.0"},2.1,2.2,2.4,2.6,2.7,1.6,1.8,1.9,{"v":2,"d":"2.0"},2.1,2.3,2.4,2.5,2.7,2.8,{"v":3,"d":"3.0"},1.7,1.9,{"v":2,"d":"2.0"},2.1,2.2,2.4,2.5,2.6,2.8,2.9,3.1,{"v":2,"d":"2.0"},2.3,2.4,2.6,2.8,2.9,3.1,3.3,3.5,3.6,3.7,-1.4,{"v":-1,"d":"-1.0"},-0.5,-0.1,0.2,0.5,0.7,0.8,{"v":1,"d":"1.0"},1.1,1.3,{"v":-9.28e-7,"d":"-9.28E-07"},{"v":1.47e-8,"d":"1.47E-08"},{"v":-3.06e-11,"d":"-3.06E-11"},{"v":2.76e-7,"d":"2.76E-07"},{"v":5.01e-10,"d":"5.01E-10"},{"v":0.319,"d":"3.19E-01"},1,3,2,4,2,2,3,{"$nulls":3},651,685,582,623,1.03,null,59,73,52,54,56,57,57,58,59,60,61,61,62,63,63,64,64,65,65,66,68,69,71,null,120,null,539,149,86.2,33.8,0.275,74,{"v":2,"d":"2.00"},{"v":3.5,"d":"3.50"},"350/290","341/292",-2.1,0.841,0.925,0.981,0.992,0.999,0.999,0.999,0.999,0.999,0.999,0.999,0.999,0.999,0.999,0.999,0.999,0.999,0.999,0.999,0.999,0.998,0.998,0.997,0.997,0.994,0.989,0.983,0.967,0.936,0.885,0.806,0.687,0.529,0.348,0.181,null,0.707,0.857,0.963,0.986,0.998,0.998,0.998,0.998,0.998,0.998,0.998,0.998,0.998,0.998,0.998,0.998,0.998,0.998,0.998,0.998,0.996,0.996,0.995,0.994,0.989,0.979,0.966,0.935,0.877,0.784,{"v":0.65,"d":"0.650"},0.472,{"v":0.28,"d":"0.280"},0.123,0.037,null," PG   RP",11,"A","H-ZK7","613606",null,null,"H-ZK7A","613604"]
["★★★",24,"H-ZK9A",620603,60.34,{"v":60.1,"d":"60.10"},0.010281,0.010363,1.58878,1.59483,1.60134,1.60692,1.60789,1.60868,1.61168,1.61367,1.61548,1.61727,1.61777,1.61824,1.62032,1.62041,1.62286,1.62755,1.62813,{"v":1.6331,"d":"1.63310"},1.63768,1.64549,{"v":2.58626893,"d":"2.58626893E+00"},{"v":-0.0119483745,"d":"-1.19483745E-02"},{"v":0.0137737392,"d":"1.37737392E-02"},{"v":0.000549112685,"d":"5.49112685E-04"},{"v":-4.52101305e-5,"d":"-4.52101305E-05"},{"v":2.4454279e-6,"d":"2.44542790E-06"},0.3054,0.2383,0.5398,0.2548,0.2364,0.4796,-0.0007,-0.0035,{"v":0.003,"d":"0.0030"},-0.0015,1.8,1.9,1.9,{"v":2,"d":"2.0"},{"v":2,"d":"2.0"},2.1,2.2,2.2,2.4,2.5,2.5,2.1,2.2,2.2,2.3,2.3,2.3,2.3,2.5,2.6,2.6,2.6,2.2,2.2,2.3,2.4,2.4,2.5,2.5,2.5,2.6,2.7,2.7,2.2,2.2,2.3,2.4,2.4,2.5,2.5,2.5,2.6,2.7,2.7,2.2,2.3,2.4,2.4,2.4,2.5,2.6,2.6,2.7,2.7,2.7,2.4,2.4,2.5,2.5,2.6,2.6,2.7,2.8,2.8,2.8,2.9,2.5,2.6,2.7,2.7,2.7,2.8,2.9,{"v":3,"d":"3.0"},{"v":3,"d":"3.0"},3.2,3.3,2.6,2.6,2.7,2.8,2.8,{"v":3,"d":"3.0"},{"v":3,"d":"3.0"},3.2,3.3,3.3,3.5,2.6,2.7,2.8,2.8,2.9,3.1,3.2,3.4,3.5,3.5,3.7,2.7,2.7,2.8,2.9,2.9,3.1,3.3,3.6,3.6,3.7,3.9,-0.4,0.1,0.5,0.8,{"v":1,"d":"1.0"},1.3,1.5,1.6,1.8,1.9,{"v":2,"d":"2.0"},{"v":7.48e-7,"d":"7.48E-07"},{"v":1.25e-8,"d":"1.25E-08"},{"v":-2.5e-11,"d":"-2.50E-11"},{"v":4.11e-7,"d":"4.11E-07"},{"v":7.77e-10,"d":"7.77E-10"},{"v":0.0784,"d":"7.84E-02"},1,2,2,4,3,2,"4a",{"$nulls":3},663,695,600,640,1.02,null,64,75,56,59,61,62,63,64,64,65,65,66,66,67,67,68,68,69,70,71,72,73,74,null,125,null,550,105,89.5,34.5,0.297,87,1.82,3.55,"350/290","345/297",{"v":-2,"d":"-2.0"},0.864,0.944,0.995,0.999,0.999,0.999,0.999,0.999,0.999,0.999,0.999,0.999,0.999,0.999,0.999,0.999,0.999,0.999,0.999,0.998,0.997,0.996,0.996,0.994,0.991,0.986,0.976,0.955,0.917,0.857,0.757,{"v":0.62,"d":"0.620"},0.447,0.272,null,null,0.746,0.891,{"v":0.99,"d":"0.990"},0.998,0.998,0.998,0.998,0.998,0.998,0.998,0.998,0.998,0.998,0.998,0.998,0.998,0.998,0.998,0.998,0.996,0.995,0.993,0.992,0.988,0.982,0.972,0.952,0.912,0.841,0.734,0.573,0.385,{"v":0.2,"d":"0.200"},0.074,null,null," PG   RP",11,"A","H-ZK9A","620603","S-BSM16","620603","H-ZK9A","620603","BACD16",620604,"K-SK16RH","620603","N-SK16","620603"]
["",25,"H-ZK10",622567,56.71,56.38,{"v":0.01097,"d":"0.010970"},{"v":0.01108,"d":"0.011080"},1.59235,1.59753,1.60321,{"v":1.6083,"d":"1.60830"},1.60923,{"v":1.61,"d":"1.61000"},1.61297,1.61501,1.61689,1.61877,1.61929,1.61979,1.62199,{"v":1.6221,"d":"1.62210"},{"v":1.6247,"d":"1.62470"},1.62974,1.63037,1.63575,1.64074,1.64931,{"v":2.58741488,"d":"2.58741488E+00"},{"v":-0.0101011954,"d":"-1.01011954E-02"},{"v":0.0149670832,"d":"1.49670832E-02"},{"v":0.000568916443,"d":"5.68916443E-04"},{"v":-4.40176529e-5,"d":"-4.40176529E-05"},{"v":2.64008379e-6,"d":"2.64008379E-06"},0.3036,{"v":0.237,"d":"0.2370"},0.5479,0.2536,0.2347,0.4856,0.0005,-0.0015,-0.0155,-0.0078,1.3,1.3,1.3,1.3,1.3,1.5,1.6,1.6,1.6,1.7,1.7,1.5,1.5,1.5,1.5,1.6,1.7,1.8,1.9,1.9,1.9,1.9,1.7,1.7,1.7,1.7,1.8,1.8,1.9,{"v":2,"d":"2.0"},{"v":2,"d":"2.0"},{"v":2,"d":"2.0"},2.1,1.8,1.8,1.8,1.8,1.9,1.9,{"v":2,"d":"2.0"},2.1,2.1,2.2,2.2,1.9,1.9,{"v":2,"d":"2.0"},{"v":2,"d":"2.0"},{"v":2,"d":"2.0"},{"v":2,"d":"2.0"},2.1,2.2,2.2,2.3,2.3,{"v":2,"d":"2.0"},2.1,2.1,2.1,2.2,2.2,2.3,2.4,2.4,2.4,2.5,2.1,2.2,2.3,2.3,2.4,2.4,2.6,2.7,2.8,2.8,2.9,2.5,2.6,2.6,2.6,2.7,2.8,2.8,2.9,{"v":3,"d":"3.0"},{"v":3,"d":"3.0"},3.1,2.6,2.7,2.7,2.7,2.8,2.8,2.9,{"v":3,"d":"3.0"},3.1,3.1,3.2,{"v":3,"d":"3.0"},3.2,3.2,3.2,3.3,3.4,3.6,3.7,3.8,3.8,{"v":4,"d":"4.0"},-0.7,-0.3,0.1,0.4,0.6,0.8,{"v":1,"d":"1.0"},1.2,1.3,1.5,1.6,{"v":-7.55e-7,"d":"-7.55E-07"},{"v":1.29e-8,"d":"1.29E-08"},{"v":-2.51e-11,"d":"-2.51E-11"},{"v":5.33e-7,"d":"5.33E-07"},{"v":3.07e-10,"d":"3.07E-10"},{"v":0.248,"d":"2.48E-01"},1,3,1,4,2,1,"4a",{"$nulls":3},664,704,597,635,0.94,null,64,78,55,57,58,59,60,61,62,63,64,65,65,66,67,68,69,69,70,71,72,73,74,null,120,null,528,147,79.5,31.9,0.248,75,{"v":1.8,"d":"1.80"},3.63,"360/320","353/322",{"v":-1,"d":"-1.0"},0.912,0.962,0.995,0.999,0.999,0.999,0.999,0.999,0.999,0.999,0.999,0.999,0.999,0.999,0.999,0.999,0.999,0.999,0.999,0.999,0.999,0.999,0.997,0.995,{"v":0.99,"d":"0.990"},0.983,0.969,0.933,0.867,{"v":0.73,"d":"0.730"},0.473,0.154,{"$nulls":4},0.832,0.925,{"v":0.99,"d":"0.990"},0.998,0.998,0.998,0.998,0.998,0.998,0.998,0.998,0.998,0.998,0.998,0.998,0.998,0.998,0.998,0.998,0.998,0.998,0.998,0.995,0.992,0.984,0.968,0.941,0.876,0.757,0.537,0.228,0.027,{"$nulls":4}," PG   RP",18,"A","H-ZK10","622567","(S-BSM10)","623570","H-ZK10","622567","(E-BACD10)",623569,null,null,"(N-SK10)","623570"]
["★★★",26,"H-ZK10N",623570,56.98,56.74,0.010931,0.011023,1.59301,1.59824,1.60395,1.60905,1.60998,1.61074,1.61371,1.61574,1.61761,1.61948,1.62002,1.62051,{"v":1.6227,"d":"1.62270"},{"v":1.6228,"d":"1.62280"},1.62541,1.63042,1.63104,1.63639,1.64136,1.64991,{"v":2.59016969,"d":"2.59016969E+00"},{"v":-0.010210368,"d":"-1.02103680E-02"},{"v":0.0146213934,"d":"1.46213934E-02"},{"v":0.000692375177,"d":"6.92375177E-04"},{"v":-6.66173315e-5,"d":"-6.66173315E-05"},{"v":4.03789352e-6,"d":"4.03789352E-06"},0.3037,0.2388,0.5462,0.2522,0.2368,0.4853,-0.0004,-0.0028,-0.0167,-0.0093,{"v":2,"d":"2.0"},2.1,2.1,2.1,2.1,2.1,2.2,2.3,2.4,2.4,2.5,2.2,2.2,2.3,2.3,2.3,2.4,2.5,2.6,2.7,2.7,2.8,2.3,2.3,2.3,2.4,2.5,2.6,2.6,2.7,2.8,2.9,2.9,2.3,2.3,2.3,2.4,2.5,2.6,2.7,2.8,2.9,2.9,{"v":3,"d":"3.0"},2.4,2.4,2.4,2.5,2.6,2.7,2.8,2.9,{"v":3,"d":"3.0"},{"v":3,"d":"3.0"},3.1,2.5,2.5,2.5,2.6,2.7,2.8,{"v":3,"d":"3.0"},{"v":3,"d":"3.0"},3.1,3.1,3.3,2.7,2.7,2.7,2.8,2.9,2.9,{"v":3,"d":"3.0"},3.1,3.2,3.2,3.4,{"v":3,"d":"3.0"},{"v":3,"d":"3.0"},3.1,3.2,3.2,3.4,3.4,3.5,3.6,3.6,3.7,3.1,3.1,3.1,3.2,3.3,3.4,3.4,3.5,3.6,3.6,3.7,3.2,3.3,3.4,3.5,3.6,3.7,3.7,3.8,3.8,3.8,{"v":4,"d":"4.0"},-0.2,0.2,0.5,0.9,1.2,1.5,1.7,1.9,2.1,2.2,2.4,{"v":6.89e-7,"d":"6.89E-07"},{"v":1.42e-8,"d":"1.42E-08"},{"v":-2.56e-11,"d":"-2.56E-11"},{"v":3.07e-10,"d":"3.07E-10"},{"v":1.53e-10,"d":"1.53E-10"},{"v":0.141,"d":"1.41E-01"},1,3,1,4,2,2,2,{"$nulls":3},661,708,595,638,{"v":0.8,"d":"0.80"},null,66,80,57,59,61,62,62,63,64,64,65,66,67,67,68,69,70,71,72,73,74,76,77,null,120,null,521,153,81.9,32.4,0.265,62,1.88,3.64,"360/320","353/320",-0.7,0.914,0.963,0.996,0.999,0.999,0.999,0.999,0.999,0.999,0.999,0.999,0.999,0.999,0.999,0.999,0.999,0.999,0.999,0.999,0.999,0.997,0.997,0.996,0.994,0.991,0.986,0.971,0.942,{"v":0.86,"d":"0.860"},{"v":0.74,"d":"0.740"},0.515,0.221,{"$nulls":4},0.825,0.923,0.984,0.998,0.998,0.998,0.998,0.998,0.998,0.998,0.998,0.998,0.998,0.998,0.998,0.998,0.998,0.998,0.998,0.998,0.995,0.995,0.993,0.992,0.981,0.972,0.943,0.888,{"v":0.74,"d":"0.740"},0.547,0.265,0.049,{"$nulls":4}," PG   RP",16,"A","H-ZK10N","623570","S-BSM10","623570","H-ZK10L","623569","E-BACD10",623569,null,null,"N-SK10","623570"]
["★★★",27,"H-ZK11",639555,55.45,55.18,0.011516,0.011621,1.60803,1.61325,{"v":1.619,"d":"1.61900"},1.62419,1.62514,1.62593,{"v":1.629,"d":"1.62900"},1.63114,{"v":1.6331,"d":"1.63310"},1.63505,1.63561,1.63613,1.63844,1.63854,1.64129,1.64657,1.64723,1.65291,1.65819,1.66725,{"v":2.63821944,"d":"2.63821944E+00"},{"v":-0.010247331,"d":"-1.02473310E-02"},{"v":0.0158983043,"d":"1.58983043E-02"},{"v":0.000577973503,"d":"5.77973503E-04"},{"v":-3.90220391e-5,"d":"-3.90220391E-05"},{"v":2.35832993e-6,"d":"2.35832993E-06"},0.3031,0.2388,0.5505,0.2521,0.2366,0.4888,-0.0011,{"v":-0.001,"d":"-0.0010"},-0.0169,-0.0081,1.3,1.3,1.3,1.3,1.3,1.5,1.5,1.5,1.6,1.8,1.8,1.5,1.5,1.5,1.5,1.5,1.7,1.8,1.9,1.9,1.9,1.9,1.7,1.7,1.7,1.7,1.8,1.7,1.8,1.9,1.9,1.9,{"v":2,"d":"2.0"},1.8,1.8,1.8,1.8,1.9,1.9,1.9,1.9,1.9,{"v":2,"d":"2.0"},{"v":2,"d":"2.0"},1.9,1.9,{"v":2,"d":"2.0"},{"v":2,"d":"2.0"},{"v":2,"d":"2.0"},{"v":2,"d":"2.0"},{"v":2,"d":"2.0"},{"v":2,"d":"2.0"},{"v":2,"d":"2.0"},2.1,2.1,1.9,{"v":2,"d":"2.0"},{"v":2,"d":"2.0"},{"v":2,"d":"2.0"},{"v":2,"d":"2.0"},2.1,2.2,2.2,2.2,2.3,2.3,2.1,2.2,2.3,2.4,2.4,2.4,2.4,2.5,2.7,2.7,2.7,2.3,2.5,2.6,2.7,2.7,2.7,2.7,2.8,2.9,2.9,{"v":3,"d":"3.0"},2.5,2.7,2.7,2.8,2.8,2.8,2.8,2.9,{"v":3,"d":"3.0"},{"v":3,"d":"3.0"},3.1,2.9,2.9,2.9,{"v":3,"d":"3.0"},3.1,3.1,3.1,3.3,3.4,3.4,3.4,-0.7,-0.3,0.1,0.4,0.6,0.7,0.9,{"v":1,"d":"1.0"},1.1,1.3,1.4,{"v":-8.12e-7,"d":"-8.12E-07"},{"v":1.25e-8,"d":"1.25E-08"},{"v":-2.55e-11,"d":"-2.55E-11"},{"v":5.57e-7,"d":"5.57E-07"},{"v":2.06e-10,"d":"2.06E-10"},{"v":0.196,"d":"1.96E-01"},1,2,1,3,2,2,"4a",{"$nulls":3},649,685,591,624,1.03,null,71,85,63,67,68,70,72,73,73,73,74,74,75,75,76,77,78,78,79,80,81,82,83,null,112,null,510,160,86.2,{"v":33,"d":"33.0"},0.307,53,1.69,3.67,"365/325","358/326",-0.4,0.902,0.964,0.994,0.999,0.999,0.999,0.999,0.999,0.999,0.999,0.999,0.999,0.999,0.999,0.999,0.999,0.999,0.999,0.999,0.998,0.995,0.995,0.993,0.988,0.981,0.968,0.945,0.898,0.801,0.616,0.326,0.067,{"$nulls":4},0.815,{"v":0.93,"d":"0.930"},0.989,0.998,0.998,0.998,0.998,0.998,0.998,0.998,0.998,0.998,0.998,0.998,0.998,0.998,0.998,0.998,0.998,0.996,0.993,{"v":0.99,"d":"0.990"},0.986,0.976,0.962,0.937,0.893,0.806,0.642,0.379,0.106,0.004,{"$nulls":4}," PG   RP",10,"MA","H-ZK11","639555","S-BSM18","639554","H-ZK11","639555","BACD18",639555,"K-SK18RH","639555"]
["★★",28,"H-ZK14",603606,{"v":60.6,"d":"60.60"},60.35,0.009952,0.010033,1.57307,1.57874,1.58486,1.59014,1.59106,1.59182,1.59469,1.59661,1.59835,1.60007,1.60056,1.60101,1.60302,1.60311,1.60548,1.61003,1.61059,1.61541,1.61987,1.62743,{"v":2.53182995,"d":"2.53182995E+00"},{"v":-0.0110534989,"d":"-1.10534989E-02"},{"v":0.0134222293,"d":"1.34222293E-02"},{"v":0.000421021754,"d":"4.21021754E-04"},{"v":-2.24912138e-5,"d":"-2.24912138E-05"},{"v":1.01669782e-6,"d":"1.01669782E-06"},0.3055,0.2381,0.5406,0.2542,0.2362,0.4804,0.0004,-0.0023,-0.0048,-0.0052,2.6,2.7,2.7,2.8,2.8,{"v":3,"d":"3.0"},3.1,3.2,3.3,3.5,3.5,2.7,2.7,2.8,2.9,2.9,{"v":3,"d":"3.0"},3.2,3.3,3.4,3.5,3.6,2.9,2.9,2.9,3.1,3.1,3.2,3.2,3.3,3.4,3.5,3.7,2.9,2.9,{"v":3,"d":"3.0"},3.1,3.2,3.2,3.3,3.4,3.5,3.6,3.7,2.9,{"v":3,"d":"3.0"},{"v":3,"d":"3.0"},3.2,3.2,3.2,3.4,3.5,3.5,3.6,3.8,{"v":3,"d":"3.0"},3.1,3.1,3.3,3.3,3.4,3.6,3.7,3.7,3.9,4.1,3.3,3.4,3.4,3.5,3.5,3.7,3.8,4.1,4.4,4.5,4.5,3.3,3.5,3.7,3.7,3.7,3.8,3.9,4.1,4.3,4.4,4.6,3.3,3.5,3.7,3.7,3.7,3.9,{"v":4,"d":"4.0"},4.2,4.4,4.5,4.7,3.8,3.8,3.8,3.9,{"v":4,"d":"4.0"},4.3,4.4,4.6,4.9,{"v":5,"d":"5.0"},5.2,0.3,0.8,1.2,1.6,1.8,{"v":2,"d":"2.0"},2.3,2.5,2.6,2.8,3.1,{"v":2.35e-6,"d":"2.35E-06"},{"v":1.42e-8,"d":"1.42E-08"},{"v":-1.91e-11,"d":"-1.91E-11"},{"v":3.4e-7,"d":"3.40E-07"},{"v":4.95e-10,"d":"4.95E-10"},{"v":0.258,"d":"2.58E-01"},3,3,2,4,2,2,{"$nulls":4},666,704,583,625,0.93,null,57,73,50,52,54,55,56,57,58,59,59,60,61,61,62,62,63,63,64,65,66,67,68,null,125,null,567,131,85.1,33.3,0.278,85,1.84,3.42,"345/290","334/290",{"v":-5,"d":"-5.0"},0.879,0.939,0.983,0.993,0.999,0.999,0.999,0.999,0.999,0.999,0.999,0.999,0.999,0.999,0.999,0.999,0.999,0.999,0.999,0.999,0.997,0.997,0.997,0.996,0.994,0.992,0.985,0.976,0.954,0.919,0.862,0.762,0.615,0.419,{"v":0.21,"d":"0.210"},null,0.774,{"v":0.88,"d":"0.880"},0.967,0.984,0.996,0.997,0.998,0.998,0.998,0.998,0.998,0.998,0.998,0.998,0.998,0.998,0.998,0.998,0.998,0.998,0.995,0.995,0.995,0.995,{"v":0.99,"d":"0.990"},0.985,0.976,0.957,0.916,0.852,0.747,0.588,0.385,{"v":0.18,"d":"0.180"},{"v":0.05,"d":"0.050"},null," PG   RP",18,"A","H-ZK14","603606","S-BSM14","603607","H-ZK14","603606","BACD14",603607,"K-SK14","603607","N-SK14","603606"]
["",29,"H-ZK20",617539,53.91,53.62,0.011448,0.011561,1.58879,1.59335,1.59844,{"v":1.6032,"d":"1.60320"},{"v":1.6041,"d":"1.60410"},1.60485,1.60781,1.60989,1.61181,1.61375,{"v":1.6143,"d":"1.61430"},1.61481,{"v":1.6171,"d":"1.61710"},{"v":1.6172,"d":"1.61720"},1.61993,{"v":1.6252,"d":"1.62520"},1.62586,{"v":1.6315,"d":"1.63150"},1.63676,1.64578,{"v":2.56855897,"d":"2.56855897E+00"},{"v":-0.0087429585,"d":"-8.74295850E-03"},{"v":0.0159604033,"d":"1.59604033E-02"},{"v":0.000491034285,"d":"4.91034285E-04"},{"v":-2.7733196e-5,"d":"-2.77331960E-05"},{"v":1.72056496e-6,"d":"1.72056496E-06"},0.3014,0.2385,0.5503,0.2508,0.2361,0.4878,-0.0001,-0.0037,-0.0239,-0.0109,1.9,2.1,2.1,2.3,2.4,2.5,2.6,2.7,2.9,{"v":3,"d":"3.0"},{"v":3,"d":"3.0"},2.2,2.3,2.3,2.4,2.6,2.7,2.9,3.1,3.2,3.3,3.4,2.4,2.4,2.5,2.5,2.7,2.9,3.1,3.3,3.4,3.5,3.6,2.5,2.5,2.6,2.6,2.8,2.9,3.1,3.3,3.5,3.6,3.6,2.6,2.6,2.7,2.7,2.8,{"v":3,"d":"3.0"},3.2,3.4,3.5,3.6,3.7,2.9,{"v":3,"d":"3.0"},{"v":3,"d":"3.0"},3.1,3.2,3.4,3.7,{"v":4,"d":"4.0"},4.2,4.3,4.4,3.3,3.5,3.6,3.6,3.8,{"v":4,"d":"4.0"},4.2,4.5,4.7,4.8,{"v":5,"d":"5.0"},3.7,3.8,3.9,{"v":4,"d":"4.0"},4.2,4.5,4.6,4.8,{"v":5,"d":"5.0"},5.1,5.3,3.8,3.9,{"v":4,"d":"4.0"},4.1,4.3,4.6,4.8,4.9,5.1,5.2,5.3,4.5,4.6,4.7,4.9,4.9,5.1,5.3,5.5,5.6,5.7,5.8,{"v":0,"d":"0.0"},0.4,0.8,1.1,1.4,1.8,2.1,2.4,2.6,2.8,{"v":3,"d":"3.0"},{"v":4.73e-7,"d":"4.73E-07"},{"v":1.71e-8,"d":"1.71E-08"},{"v":-2.2e-11,"d":"-2.20E-11"},{"v":8.83e-7,"d":"8.83E-07"},{"v":2.84e-10,"d":"2.84E-10"},{"v":0.217,"d":"2.17E-01"},1,3,1,3,2,2,3,{"$nulls":3},555,592,501,535,0.85,null,87,99,77,79,81,82,82,83,84,85,85,86,86,87,88,89,91,92,93,93,95,97,98,null,90,null,525,158,76.6,30.9,0.241,57,2.06,{"v":3.6,"d":"3.60"},"350/295","337/290",-11.8,0.911,0.957,0.987,0.995,0.999,0.999,0.999,0.999,0.999,0.999,0.999,0.999,0.999,0.999,0.999,0.999,0.999,0.999,0.999,0.999,0.999,0.999,0.998,0.997,0.996,0.994,0.988,0.977,0.954,0.907,{"v":0.83,"d":"0.830"},0.711,0.551,0.371,0.209,0.093,{"v":0.83,"d":"0.830"},0.916,0.974,{"v":0.99,"d":"0.990"},0.998,0.998,0.998,0.998,0.998,0.998,0.998,0.998,0.998,0.998,0.998,0.998,0.998,0.998,0.998,0.998,0.998,0.998,0.996,0.994,0.992,0.989,0.976,0.952,0.905,0.821,0.689,0.508,0.307,0.141,0.046,0.011," PG   RP",16,"B","H-ZK20","617539",null,null,"H-ZK20",617539,null,null,"K-SSK1","617540"]
["★★",30,"H-ZK21",623581,58.12,57.87,0.010719,0.010809,1.59235,1.59795,1.60402,1.60931,1.61026,1.61103,1.61401,1.61603,1.61787,1.61973,1.62025,1.62074,{"v":1.6229,"d":"1.62290"},1.62299,1.62555,1.63045,1.63106,1.63629,1.64113,1.64946,{"v":2.59254654,"d":"2.59254654E+00"},{"v":-0.0110129354,"d":"-1.10129354E-02"},{"v":0.0138896553,"d":"1.38896553E-02"},{"v":0.000821371542,"d":"8.21371542E-04"},{"v":-8.84083953e-5,"d":"-8.84083953E-05"},{"v":5.19951049e-6,"d":"5.19951049E-06"},0.3041,0.2388,0.5448,0.2535,0.2368,0.4839,{"v":-0.001,"d":"-0.0010"},-0.0022,-0.0101,-0.0063,1.9,1.9,1.9,1.9,{"v":2,"d":"2.0"},2.1,2.1,2.3,2.4,2.4,2.5,2.1,2.1,2.1,2.1,2.2,2.3,2.3,2.5,2.6,2.7,2.8,2.2,2.2,2.2,2.3,2.3,2.4,2.5,2.7,2.8,2.9,{"v":3,"d":"3.0"},2.2,2.2,2.2,2.3,2.3,2.4,2.5,2.7,2.8,2.9,3.1,2.3,2.3,2.3,2.4,2.4,2.5,2.6,2.7,2.8,2.9,3.1,2.4,2.4,2.4,2.4,2.5,2.6,2.7,2.9,3.1,3.2,3.4,2.5,2.5,2.5,2.6,2.7,2.7,2.9,3.1,3.3,3.5,3.6,2.8,2.8,2.8,2.9,{"v":3,"d":"3.0"},3.1,3.2,3.4,3.5,3.6,3.7,2.8,2.8,2.8,2.9,{"v":3,"d":"3.0"},3.1,3.2,3.4,3.5,3.7,3.8,3.1,3.2,3.1,3.2,3.3,3.5,3.7,3.9,{"v":4,"d":"4.0"},4.2,4.3,-0.3,0.1,0.4,0.8,{"v":1,"d":"1.0"},1.3,1.5,1.7,1.9,2.1,2.4,{"v":5.19e-7,"d":"5.19E-07"},{"v":1.33e-8,"d":"1.33E-08"},{"v":-1.46e-11,"d":"-1.46E-11"},{"v":4.16e-7,"d":"4.16E-07"},{"v":4.9e-10,"d":"4.90E-10"},{"v":0.214,"d":"2.14E-01"},3,3,2,4,2,2,2,{"$nulls":3},664,706,605,651,0.76,null,67,79,61,63,65,66,66,67,67,68,68,69,69,70,70,70,71,71,72,73,74,75,76,null,130,null,551,138,85.3,33.3,0.279,87,1.81,3.61,"360/320","355/323",-0.8,0.882,0.948,{"v":0.98,"d":"0.980"},0.988,0.999,0.999,0.999,0.999,0.999,0.999,0.999,0.999,0.999,0.999,0.999,0.999,0.999,0.999,0.999,0.997,0.996,0.996,0.996,0.992,0.988,0.982,0.962,0.924,{"v":0.85,"d":"0.850"},0.698,0.421,0.071,{"$nulls":4},0.778,0.899,{"v":0.96,"d":"0.960"},0.976,0.998,0.998,0.998,0.998,0.998,0.998,0.998,0.998,0.998,0.998,0.998,0.998,0.998,0.998,0.998,0.995,0.994,0.992,0.992,0.985,0.976,0.965,0.926,0.854,0.723,0.487,0.177,0.005,{"$nulls":4}," PG   RP",20,"A","H-ZK21","623581","S-BSM15","623582","H-ZK21","623581","BACD15",623581,"K-SK15","623581","N-SK15","623580"]
["",31,"H-ZK50",607567,56.65,56.38,0.010721,0.010819,1.57933,1.58405,1.58926,1.59403,1.59491,1.59564,{"v":1.5985,"d":"1.59850"},1.60048,{"v":1.6023,"d":"1.60230"},1.60414,1.60465,1.60513,1.60729,1.60738,1.60994,1.61486,1.61547,1.62073,1.62562,1.63393,{"v":2.54047355,"d":"2.54047355E+00"},{"v":-0.00905535161,"d":"-9.05535161E-03"},{"v":0.0149621725,"d":"1.49621725E-02"},{"v":0.000392388778,"d":"3.92388778E-04"},{"v":-1.515438e-5,"d":"-1.51543800E-05"},{"v":7.76341926e-7,"d":"7.76341926E-07"},0.3022,0.2388,0.5475,0.2523,0.2366,0.4862,{"v":0,"d":"0.0000"},{"v":-0.002,"d":"-0.0020"},-0.0218,-0.0103,0.9,0.9,0.9,0.8,0.8,0.9,0.9,{"v":1,"d":"1.0"},1.1,1.3,1.3,1.1,1.1,{"v":1,"d":"1.0"},{"v":1,"d":"1.0"},1.1,1.1,1.2,1.3,1.4,1.4,1.5,1.2,1.2,1.2,1.1,1.2,1.3,1.4,1.5,1.6,1.7,1.8,1.2,1.2,1.2,1.2,1.3,1.3,1.4,1.5,1.6,1.7,1.8,1.3,1.3,1.2,1.2,1.3,1.3,1.5,1.5,1.6,1.7,1.9,1.3,1.3,1.3,1.2,1.3,1.3,1.5,1.5,1.6,1.8,1.9,1.5,1.6,1.6,1.6,1.7,1.7,1.9,{"v":2,"d":"2.0"},2.1,2.3,2.3,1.8,1.8,1.8,1.8,1.9,1.9,{"v":2,"d":"2.0"},2.1,2.3,2.4,2.6,1.8,1.9,1.9,1.9,1.9,1.9,2.1,2.1,2.4,2.5,2.7,2.2,2.3,2.3,2.3,2.3,2.4,2.5,2.7,2.8,{"v":3,"d":"3.0"},3.1,-1.3,-0.9,-0.7,-0.4,-0.1,0.1,0.4,0.5,0.7,0.9,1.2,{"v":-1.74e-6,"d":"-1.74E-06"},{"v":1.22e-8,"d":"1.22E-08"},{"v":-1.24e-11,"d":"-1.24E-11"},{"v":4.12e-7,"d":"4.12E-07"},{"v":3.48e-10,"d":"3.48E-10"},{"v":0.252,"d":"2.52E-01"},1,3,1,3,2,2,"4c",{"$nulls":3},594,637,532,570,0.87,null,80,95,72,75,77,78,79,80,80,81,82,82,83,84,85,86,89,90,91,92,94,96,97,null,100,null,489,210,83.7,31.5,0.328,84,1.77,3.47,"345/290","339/292",{"v":-10,"d":"-10.0"},0.917,0.952,0.983,0.993,0.999,0.999,0.999,0.999,0.999,0.999,0.999,0.999,0.999,0.999,0.999,0.999,0.999,0.999,0.999,0.999,0.999,0.999,0.997,0.995,0.992,{"v":0.99,"d":"0.990"},0.983,0.971,0.948,0.903,0.824,0.698,0.515,0.312,0.145,null,0.841,0.904,0.966,0.986,0.998,0.998,0.998,0.998,0.998,0.998,0.998,0.998,0.998,0.998,0.998,0.998,0.998,0.998,0.998,0.998,0.998,0.998,0.995,0.991,0.986,0.981,0.968,0.944,0.898,0.813,0.673,0.482,0.262,0.095,0.021,null," PG   RP",25,"A","H-ZK50","607567","S-BSM2","607568","H-ZK50","607567","BACD2",607567,null,null,"N-SK2","607567"]
["",32,"H-LaK1",660574,57.35,57.13,{"v":0.0115,"d":"0.011500"},0.011592,1.62649,1.63247,1.63901,1.64475,1.64577,{"v":1.6466,"d":"1.64660"},1.64983,1.65202,1.65403,{"v":1.656,"d":"1.65600"},1.65655,1.65707,1.65939,{"v":1.6595,"d":"1.65950"},1.66224,{"v":1.6675,"d":"1.66750"},1.66814,1.67376,1.67897,1.68783,{"v":2.7073327,"d":"2.70733270E+00"},{"v":-0.0120058561,"d":"-1.20058561E-02"},{"v":0.0164047722,"d":"1.64047722E-02"},{"v":0.000417032662,"d":"4.17032662E-04"},{"v":-1.43172608e-5,"d":"-1.43172608E-05"},{"v":7.78703513e-7,"d":"7.78703513E-07"},0.3043,0.2383,0.5443,0.2545,0.2364,0.4848,-0.0012,{"v":-0.004,"d":"-0.0040"},-0.0006,-0.0015,1.6,1.7,1.6,1.6,1.6,1.6,1.8,1.9,1.9,{"v":2,"d":"2.0"},2.1,1.9,1.9,1.9,1.9,1.9,{"v":2,"d":"2.0"},2.1,2.1,2.2,2.3,2.4,2.1,{"v":2,"d":"2.0"},2.1,2.1,2.1,2.2,2.2,2.2,2.3,2.4,2.5,2.1,{"v":2,"d":"2.0"},2.1,2.2,2.1,2.2,2.2,2.2,2.3,2.4,2.5,2.1,{"v":2,"d":"2.0"},2.1,2.2,2.1,2.2,2.2,2.2,2.3,2.4,2.5,2.2,2.1,2.2,2.2,2.1,2.3,2.4,2.4,2.5,2.6,2.7,2.3,2.3,2.3,2.3,2.4,2.4,2.5,2.5,2.6,2.7,2.8,2.5,2.6,2.6,2.6,2.7,2.7,2.7,2.8,2.9,{"v":3,"d":"3.0"},3.1,2.6,2.7,2.7,2.7,2.8,2.8,2.9,2.9,{"v":3,"d":"3.0"},3.1,3.2,{"v":3,"d":"3.0"},{"v":3,"d":"3.0"},{"v":3,"d":"3.0"},3.1,3.1,3.2,3.3,3.4,3.5,3.6,3.7,-0.6,-0.2,0.2,0.5,0.7,0.9,1.1,1.2,1.4,1.6,1.8,{"v":1.09e-7,"d":"1.09E-07"},{"v":1.22e-8,"d":"1.22E-08"},{"v":-1.85e-11,"d":"-1.85E-11"},{"v":2.95e-7,"d":"2.95E-07"},{"v":1.37e-10,"d":"1.37E-10"},{"v":0.281,"d":"2.81E-01"},1,1,3,4,1,3,3,{"$nulls":3},651,685,588,617,0.82,null,65,81,59,61,63,64,64,65,65,66,67,67,67,68,68,69,70,71,72,73,74,75,76,null,135,null,581,112,90.9,35.7,0.273,85,{"v":1.5,"d":"1.50"},3.64,"350/270","334/272",-2.8,0.873,0.954,0.993,0.999,0.999,0.999,0.999,0.999,0.999,0.999,0.999,0.999,0.999,0.999,0.999,0.999,0.999,0.999,0.999,0.999,0.999,0.999,0.997,0.995,0.993,{"v":0.99,"d":"0.990"},0.981,0.968,{"v":0.95,"d":"0.950"},0.918,0.868,0.796,0.697,0.581,{"v":0.46,"d":"0.460"},0.343,0.762,{"v":0.91,"d":"0.910"},0.986,0.998,0.998,0.998,0.998,0.998,0.998,0.998,0.998,0.998,0.998,0.998,0.998,0.998,0.998,0.998,0.998,0.998,0.998,0.998,0.995,0.992,0.987,0.981,{"v":0.97,"d":"0.970"},0.947,{"v":0.91,"d":"0.910"},0.852,0.762,0.641,0.495,0.346,0.217,0.122," PG   RP",43,"B","H-LaK1","660574",null,null,"H-LaK1","660574",null,null,"(K-LaK11)","658573"]
["",33,"H-LaK2",691547,{"v":54.7,"d":"54.70"},54.48,0.012633,0.012739,{"v":1.6533,"d":"1.65330"},1.66043,1.66812,1.67471,1.67587,1.67681,1.68039,{"v":1.6828,"d":"1.68280"},1.68499,1.68715,1.68776,1.68833,1.69088,{"v":1.691,"d":"1.69100"},1.69401,1.69978,{"v":1.7005,"d":"1.70050"},1.70665,1.71235,1.72209,{"v":2.80955685,"d":"2.80955685E+00"},{"v":-0.014667358,"d":"-1.46673580E-02"},{"v":0.0168842607,"d":"1.68842607E-02"},{"v":0.000916821494,"d":"9.16821494E-04"},{"v":-7.97191507e-5,"d":"-7.97191507E-05"},{"v":4.19772399e-6,"d":"4.19772399E-06"},0.3048,0.2383,0.5438,0.2543,0.2363,0.4828,-0.0033,-0.0089,0.0133,0.0034,{"v":3,"d":"3.0"},3.1,3.2,3.2,3.2,3.5,3.5,3.7,3.8,3.9,{"v":4,"d":"4.0"},3.1,3.4,3.5,3.6,3.8,3.9,3.9,3.8,{"v":4,"d":"4.0"},4.2,4.2,3.3,3.5,3.5,3.7,3.8,3.9,3.9,3.9,4.1,4.3,4.3,3.4,3.6,3.6,3.7,3.8,3.9,3.9,3.9,4.1,4.3,4.4,3.5,3.6,3.7,3.9,3.9,{"v":4,"d":"4.0"},4.1,4.1,4.4,4.4,4.6,3.6,3.8,3.8,{"v":4,"d":"4.0"},4.1,4.1,4.2,4.4,4.4,4.4,4.6,3.7,3.9,3.9,4.1,4.1,4.3,4.4,4.5,4.5,4.6,4.7,3.9,4.1,4.2,4.3,4.6,4.6,4.6,4.8,4.8,4.8,4.9,{"v":4,"d":"4.0"},4.1,4.2,4.3,4.6,4.6,4.6,4.8,4.8,4.8,{"v":5,"d":"5.0"},4.2,4.4,4.6,4.8,4.9,4.9,5.1,5.2,5.2,5.3,5.3,0.8,1.3,1.7,2.2,2.4,2.7,{"v":3,"d":"3.0"},3.1,3.5,3.6,3.8,{"v":2.98e-6,"d":"2.98E-06"},{"v":1.59e-8,"d":"1.59E-08"},{"v":-3.12e-11,"d":"-3.12E-11"},{"v":4.05e-7,"d":"4.05E-07"},{"v":-4.14e-11,"d":"-4.14E-11"},{"v":0.183,"d":"1.83E-01"},1,3,1,3,1,3,1,{"$nulls":3},630,661,585,602,0.94,null,57,73,52,54,56,57,57,58,58,59,59,59,60,60,61,61,62,62,63,64,64,65,66,null,150,null,528,94,107.4,41.7,0.287,92,1.96,3.63,"360/290","335/287",-0.8,0.766,0.919,0.973,0.989,0.999,0.999,0.999,0.999,0.999,0.999,0.999,0.999,0.999,0.999,0.999,0.999,0.999,0.999,0.999,0.999,0.999,0.999,0.999,0.994,0.987,{"v":0.98,"d":"0.980"},0.969,0.948,0.916,0.867,0.801,0.712,0.599,0.449,0.245,null,0.579,0.846,0.955,0.986,0.998,0.998,0.998,0.998,0.998,0.998,0.998,0.998,0.998,0.998,0.998,0.998,0.998,0.998,0.998,0.998,0.998,0.995,0.991,0.985,0.979,0.965,0.943,0.906,0.838,0.757,0.645,0.509,{"v":0.36,"d":"0.360"},0.202,0.063,null," PG   RP",42,"B","H-LaK2","691547","S-LAL9","691548","H-LaK59A","691548","LAC9",691547,"K-LaK9","691548","N-LAK9","691547"]
["★★★",34,"H-LaK2H",692545,54.54,54.29,{"v":0.01269,"d":"0.012690"},0.012804,1.65358,1.66092,1.66884,1.67561,1.67679,1.67775,{"v":1.6814,"d":"1.68140"},1.68384,1.68606,1.68827,1.68888,1.68945,1.69201,1.69211,1.69514,1.70096,1.70168,1.70783,1.71355,1.72334,{"v":2.81281207,"d":"2.81281207E+00"},{"v":-0.0151090486,"d":"-1.51090486E-02"},{"v":0.0173324917,"d":"1.73324917E-02"},{"v":0.000829325128,"d":"8.29325128E-04"},{"v":-7.29570094e-5,"d":"-7.29570094E-05"},{"v":4.13913961e-6,"d":"4.13913961E-06"},0.3026,0.2388,0.5414,0.2523,0.2366,0.4803,-0.0015,-0.0116,0.0246,0.0101,3.9,3.9,3.9,{"v":4,"d":"4.0"},3.9,4.1,4.2,4.3,4.4,4.4,4.5,4.1,4.1,4.1,4.2,4.2,4.3,4.4,4.5,4.6,4.6,4.7,4.2,4.2,4.2,4.4,4.4,4.5,4.6,4.7,4.8,4.8,{"v":5,"d":"5.0"},4.2,4.3,4.3,4.4,4.5,4.6,4.7,4.8,4.9,{"v":5,"d":"5.0"},5.1,4.3,4.4,4.4,4.4,4.5,4.6,4.7,4.8,4.9,{"v":5,"d":"5.0"},5.2,4.4,4.5,4.5,4.5,4.5,4.7,4.9,5.2,5.3,5.4,5.5,4.7,4.7,4.8,4.8,4.9,4.9,{"v":5,"d":"5.0"},5.3,5.4,5.5,5.7,5.1,5.1,5.1,5.1,5.2,5.3,5.5,5.6,5.7,5.8,{"v":6,"d":"6.0"},5.1,5.1,5.1,5.2,5.2,5.3,5.5,5.7,5.8,5.9,6.1,5.5,5.6,5.6,5.6,5.7,5.8,6.1,6.4,6.6,6.7,6.9,1.6,2.1,2.4,2.7,{"v":3,"d":"3.0"},3.3,3.6,3.8,{"v":4,"d":"4.0"},4.2,4.4,{"v":4.09e-6,"d":"4.09E-06"},{"v":1.29e-8,"d":"1.29E-08"},{"v":-1.66e-11,"d":"-1.66E-11"},{"v":3.7e-7,"d":"3.70E-07"},{"v":3.58e-10,"d":"3.58E-10"},{"v":0.277,"d":"2.77E-01"},1,3,1,3,1,3,1,{"$nulls":3},636,662,599,635,0.92,null,59,74,52,54,55,56,56,57,58,60,61,61,62,62,63,63,64,64,64,65,66,67,68,null,140,null,665,77,111.3,{"v":42,"d":"42.0"},0.325,67,{"v":2,"d":"2.00"},3.53,"360/270","333/265",-3.1,0.754,0.915,{"v":0.98,"d":"0.980"},{"v":0.99,"d":"0.990"},0.999,0.999,0.999,0.999,0.999,0.999,0.999,0.999,0.999,0.999,0.999,0.999,0.999,0.999,0.999,0.999,0.999,0.997,0.995,0.993,0.991,0.987,{"v":0.98,"d":"0.980"},0.964,0.943,{"v":0.91,"d":"0.910"},0.862,{"v":0.8,"d":"0.800"},0.724,0.638,0.542,0.433,0.568,0.837,{"v":0.96,"d":"0.960"},{"v":0.98,"d":"0.980"},0.998,0.998,0.998,0.998,0.998,0.998,0.998,0.998,0.998,0.998,0.998,0.998,0.998,0.998,0.998,0.998,0.998,0.995,0.991,0.986,0.981,0.973,0.959,0.928,0.889,0.828,0.744,0.639,0.523,0.406,0.295,0.189," PG   RP",32,"MA","H-LaK2H","692545","(S-LAL9)","691548","H-LaK2A","692545","(LAC9)",691547,null,null,"(N-LAK9)","691547"]
["★★",35,"H-LaK3",747510,50.95,50.72,{"v":0.01466,"d":"0.014660"},0.014794,{"v":1.706,"d":"1.70600"},1.71332,1.72133,1.72838,1.72965,1.73069,1.73471,1.73747,1.73998,{"v":1.7425,"d":"1.74250"},{"v":1.7432,"d":"1.74320"},1.74386,{"v":1.7468,"d":"1.74680"},1.74693,1.75042,1.75716,1.75799,1.76523,1.77195,{"v":1.7835,"d":"1.78350"},{"v":2.9896441,"d":"2.98964410E+00"},{"v":-0.015385395,"d":"-1.53853950E-02"},{"v":0.0214098946,"d":"2.14098946E-02"},{"v":0.000735181833,"d":"7.35181833E-04"},{"v":-3.80789614e-5,"d":"-3.80789614E-05"},{"v":2.29046629e-6,"d":"2.29046629E-06"},0.3022,0.2381,0.5505,0.2521,0.2359,0.4894,-0.0023,-0.0085,0.0186,0.0087,1.8,2.2,2.9,3.1,3.7,{"v":4,"d":"4.0"},4.5,4.7,{"v":5,"d":"5.0"},5.1,5.3,2.1,2.4,3.1,3.5,{"v":4,"d":"4.0"},4.2,4.7,4.8,5.1,5.3,5.5,2.3,2.7,3.2,3.7,4.3,4.5,4.8,5.1,5.2,5.5,5.6,2.3,2.7,3.2,3.7,4.3,4.5,4.8,5.2,5.3,5.6,5.8,2.4,2.8,3.3,3.8,4.4,4.6,4.9,5.3,5.4,5.7,{"v":6,"d":"6.0"},2.6,{"v":3,"d":"3.0"},3.4,{"v":4,"d":"4.0"},4.5,4.8,5.1,5.5,5.6,5.9,6.3,3.1,3.4,{"v":4,"d":"4.0"},4.7,4.7,5.3,5.3,5.8,{"v":6,"d":"6.0"},6.3,6.6,3.4,3.8,4.4,4.9,5.1,5.5,5.8,6.3,6.5,6.7,6.8,3.4,3.9,4.5,{"v":5,"d":"5.0"},5.1,5.5,5.9,6.4,6.5,6.7,6.9,3.8,4.3,4.7,5.4,5.8,6.1,6.4,6.7,{"v":7,"d":"7.0"},7.2,7.5,-0.4,0.4,1.3,2.1,2.9,3.3,3.7,4.2,4.5,4.8,5.2,{"v":2.62e-6,"d":"2.62E-06"},{"v":2.82e-8,"d":"2.82E-08"},{"v":-5.41e-11,"d":"-5.41E-11"},{"v":5.36e-7,"d":"5.36E-07"},{"v":-4.51e-11,"d":"-4.51E-11"},{"v":0.224,"d":"2.24E-01"},1,1,1,3,1,2,1,{"$nulls":3},674,695,603,641,{"v":0.8,"d":"0.80"},null,53,66,49,51,53,54,54,54,55,56,56,56,57,57,57,58,58,59,59,60,61,62,63,null,165,null,769,50,120.3,45.3,0.328,96,1.56,{"v":4.1,"d":"4.10"},"370/300","332/264",-0.4,0.779,0.931,0.986,0.997,0.999,0.999,0.999,0.999,0.999,0.999,0.999,0.999,0.999,0.999,0.999,0.999,0.999,0.999,0.999,0.999,0.999,0.997,0.994,{"v":0.99,"d":"0.990"},0.987,{"v":0.98,"d":"0.980"},0.968,0.946,0.907,{"v":0.85,"d":"0.850"},0.767,{"v":0.64,"d":"0.640"},{"v":0.42,"d":"0.420"},0.155,null,null,0.612,0.868,0.963,0.994,0.998,0.998,0.998,0.998,0.998,0.998,0.998,0.998,0.998,0.998,0.998,0.998,0.998,0.998,0.998,0.998,0.997,0.994,{"v":0.99,"d":"0.990"},0.981,0.974,0.959,0.935,0.891,0.817,0.724,0.589,{"v":0.41,"d":"0.410"},{"v":0.18,"d":"0.180"},0.034,null,null," PG   RP",75,"B","H-LaK3","747510","(S-LAM60)","743493","H-LaK3","747510",{"$nulls":4},"(N-LAK28)","744508"]
["★★★",36,"H-LaK4L",640602,{"v":60.2,"d":"60.20"},{"v":60,"d":"60.00"},0.010631,0.010709,1.60415,1.61142,1.61918,1.62562,{"v":1.6267,"d":"1.62670"},1.62759,1.63083,1.63296,1.63486,1.63674,1.63726,1.63775,{"v":1.6399,"d":"1.63990"},{"v":1.64,"d":"1.64000"},1.64254,1.64737,1.64797,1.65305,1.65776,1.66574,{"v":2.65004076,"d":"2.65004076E+00"},{"v":-0.0146730544,"d":"-1.46730544E-02"},{"v":0.0138448882,"d":"1.38448882E-02"},{"v":0.000700625352,"d":"7.00625352E-04"},{"v":-6.6225e-5,"d":"-6.62250000E-05"},{"v":3.53607313e-6,"d":"3.53607313E-06"},0.3067,0.2389,0.5343,0.2559,0.2372,0.4744,-0.0026,-0.0093,0.0289,{"v":0.011,"d":"0.0110"},2.7,2.8,2.9,2.9,2.9,2.9,2.9,2.9,2.9,2.9,{"v":3,"d":"3.0"},2.9,2.9,2.9,2.9,2.9,2.9,{"v":3,"d":"3.0"},{"v":3,"d":"3.0"},3.1,3.1,3.1,2.9,2.9,2.9,{"v":3,"d":"3.0"},{"v":3,"d":"3.0"},3.1,3.1,3.2,3.3,3.4,3.4,2.9,2.9,{"v":3,"d":"3.0"},{"v":3,"d":"3.0"},3.1,3.2,3.2,3.2,3.3,3.4,3.4,2.9,{"v":3,"d":"3.0"},3.1,3.2,3.2,3.2,3.2,3.2,3.3,3.4,3.4,3.1,3.1,3.2,3.2,3.2,3.3,3.3,3.4,3.5,3.5,3.5,3.2,3.2,3.4,3.4,3.5,3.5,3.5,3.6,3.7,3.8,3.8,3.3,3.3,3.5,3.6,3.7,3.7,3.8,3.9,{"v":4,"d":"4.0"},4.1,4.1,3.4,3.4,3.5,3.6,3.7,3.8,3.8,3.9,{"v":4,"d":"4.0"},4.1,4.1,3.7,3.9,3.9,3.9,3.9,{"v":4,"d":"4.0"},4.1,4.2,4.3,4.3,4.3,0.3,0.8,1.2,1.6,1.8,1.9,2.1,2.2,2.4,2.6,2.7,{"v":2.19e-6,"d":"2.19E-06"},{"v":1.2e-8,"d":"1.20E-08"},{"v":-2.68e-11,"d":"-2.68E-11"},{"v":3.21e-7,"d":"3.21E-07"},{"v":4.86e-10,"d":"4.86E-10"},{"v":0.22,"d":"2.20E-01"},3,2,4,4,5,4,3,{"$nulls":3},667,700,603,637,1.03,null,62,80,57,59,60,60,61,62,62,63,63,65,65,66,66,67,67,68,69,70,71,72,73,null,115,null,640,78,113.3,{"v":44,"d":"44.0"},0.289,86,1.84,2.98,"355/270","334/266",-3.3,0.777,0.926,0.985,0.999,0.999,0.999,0.999,0.999,0.999,0.999,0.999,0.999,0.999,0.999,0.999,0.999,0.999,0.999,0.999,0.998,0.997,0.995,0.993,0.991,0.989,0.986,0.979,0.965,0.941,0.906,0.858,0.791,0.706,0.612,0.514,0.419,0.604,0.857,{"v":0.97,"d":"0.970"},0.998,0.998,0.998,0.998,0.998,0.998,0.998,0.998,0.998,0.998,0.998,0.998,0.998,0.998,0.998,0.998,0.996,0.993,{"v":0.99,"d":"0.990"},0.987,0.984,0.977,0.971,0.956,0.931,0.883,0.823,0.736,0.628,0.505,{"v":0.38,"d":"0.380"},0.271,0.183," PG   RP",41,"MA","H-LaK4L","640602","S-BSM81","640601","H-LaK4L","640602","LACL60",640602,"(K-LaKn2)","641601","N-LAK21","640601"]
["★★",37,"H-LaK5A",678555,55.52,55.26,0.012211,0.012319,1.64174,1.64851,1.65581,1.66213,1.66325,1.66416,1.66763,1.66996,1.67209,{"v":1.6742,"d":"1.67420"},1.67479,1.67533,1.67779,{"v":1.6779,"d":"1.67790"},1.68081,1.68641,{"v":1.6871,"d":"1.68710"},1.69304,1.69854,1.70795,{"v":2.76662,"d":"2.76662000E+00"},{"v":-0.013765997,"d":"-1.37659970E-02"},{"v":0.0168042016,"d":"1.68042016E-02"},{"v":0.000709094213,"d":"7.09094213E-04"},{"v":-5.52664143e-5,"d":"-5.52664143E-05"},{"v":3.02453719e-6,"d":"3.02453719E-06"},{"v":0.303,"d":"0.3030"},0.2383,{"v":0.543,"d":"0.5430"},0.2525,0.2362,0.4822,{"v":-0.001,"d":"-0.0010"},-0.0084,0.0131,0.0044,1.9,1.8,1.8,1.8,1.8,1.8,{"v":2,"d":"2.0"},{"v":2,"d":"2.0"},2.2,2.3,2.4,2.1,{"v":2,"d":"2.0"},{"v":2,"d":"2.0"},2.1,{"v":2,"d":"2.0"},2.1,2.1,2.2,2.3,2.4,2.5,2.2,2.2,2.2,2.2,2.2,2.3,2.3,2.4,2.5,2.6,2.7,2.2,2.2,2.2,2.2,2.2,2.3,2.4,2.5,2.7,2.7,2.7,2.2,2.2,2.2,2.2,2.3,2.4,2.4,2.5,2.7,2.7,2.8,2.3,2.4,2.4,2.4,2.4,2.5,2.5,2.5,2.7,2.8,2.9,2.5,2.5,2.6,2.6,2.6,2.6,2.9,{"v":3,"d":"3.0"},3.2,3.3,3.5,2.7,2.7,2.8,2.8,2.9,{"v":3,"d":"3.0"},3.2,3.3,3.4,3.5,3.7,2.7,2.8,2.8,2.9,2.9,{"v":3,"d":"3.0"},3.2,3.4,3.5,3.7,3.8,3.1,3.2,3.2,3.2,3.4,3.4,3.6,3.6,3.8,3.9,{"v":4,"d":"4.0"},-0.5,-0.1,0.3,0.5,0.8,1.1,1.3,1.5,1.8,1.9,2.1,{"v":1.13e-7,"d":"1.13E-07"},{"v":1.17e-8,"d":"1.17E-08"},{"v":-1.44e-11,"d":"-1.44E-11"},{"v":4.21e-7,"d":"4.21E-07"},{"v":4.77e-10,"d":"4.77E-10"},{"v":0.211,"d":"2.11E-01"},3,3,3,3,2,3,1,{"$nulls":3},658,684,595,630,0.76,null,70,81,62,65,67,68,69,70,71,71,72,73,73,74,75,75,76,78,79,80,81,82,83,null,120,null,595,117,94.6,37.3,{"v":0.27,"d":"0.270"},90,1.74,3.53,"360/275","339/274",-1.3,0.791,0.925,0.976,{"v":0.99,"d":"0.990"},0.996,0.996,0.999,0.999,0.999,0.999,0.999,0.999,0.999,0.999,0.999,0.998,0.998,0.998,0.998,0.998,0.996,0.996,0.995,0.993,0.991,0.987,{"v":0.98,"d":"0.980"},0.966,0.943,0.909,0.853,0.777,0.686,{"v":0.58,"d":"0.580"},0.467,0.355,0.625,0.855,0.953,0.979,0.991,0.991,0.998,0.998,0.998,0.998,0.998,0.998,0.998,0.998,0.998,0.997,0.997,0.997,0.997,0.996,0.993,0.992,{"v":0.99,"d":"0.990"},0.987,0.983,0.974,{"v":0.96,"d":"0.960"},0.933,0.889,0.826,0.727,0.603,0.471,0.336,0.218,0.126," PG   RP",45,"A","H-LaK5A","678555","S-LAL12Q","678553","H-LaK5A","678555","LAC12",678555,"K-LaK12","678555","N-LAK12","678552"]
["",38,"H-LaK6",694533,53.31,53.11,0.013008,0.013115,1.65451,1.66191,1.66989,1.67672,1.67791,1.67889,1.68258,1.68506,1.68731,1.68955,1.69018,1.69076,1.69337,{"v":1.6935,"d":"1.69350"},{"v":1.6966,"d":"1.69660"},1.70256,{"v":1.7033,"d":"1.70330"},1.70965,1.71556,1.72565,{"v":2.81648072,"d":"2.81648072E+00"},{"v":-0.0152313167,"d":"-1.52313167E-02"},{"v":0.0176168363,"d":"1.76168363E-02"},{"v":0.000807769313,"d":"8.07769313E-04"},{"v":-5.32742539e-5,"d":"-5.32742539E-05"},{"v":2.58509025e-6,"d":"2.58509025E-06"},0.3037,0.2383,{"v":0.545,"d":"0.5450"},0.2531,0.2364,0.4842,-0.0026,{"v":-0.01,"d":"-0.0100"},0.0211,0.0075,{"v":5,"d":"5.0"},4.8,4.7,4.7,4.6,4.9,{"v":5,"d":"5.0"},{"v":5,"d":"5.0"},5.1,5.1,{"v":5,"d":"5.0"},5.1,5.1,{"v":5,"d":"5.0"},{"v":5,"d":"5.0"},{"v":5,"d":"5.0"},5.1,5.2,5.3,5.4,5.5,5.4,5.2,5.3,5.3,5.2,5.2,5.3,5.4,5.6,5.8,5.9,{"v":6,"d":"6.0"},5.3,5.3,5.3,5.2,5.2,5.3,5.5,5.7,5.9,{"v":6,"d":"6.0"},{"v":6,"d":"6.0"},5.3,5.4,5.3,5.3,5.3,5.4,5.6,5.8,{"v":6,"d":"6.0"},6.1,6.1,5.4,5.5,5.4,5.3,5.4,5.6,5.8,{"v":6,"d":"6.0"},6.1,6.3,6.3,5.8,5.7,5.6,5.6,5.7,5.8,{"v":6,"d":"6.0"},6.1,6.4,6.6,6.7,6.1,5.9,5.9,5.9,{"v":6,"d":"6.0"},6.2,6.4,6.5,6.8,{"v":7,"d":"7.0"},7.2,6.1,{"v":6,"d":"6.0"},{"v":6,"d":"6.0"},{"v":6,"d":"6.0"},6.1,6.3,6.5,6.6,6.9,7.1,7.3,6.5,6.4,6.4,6.4,6.5,6.7,6.9,{"v":7,"d":"7.0"},7.3,7.5,7.6,2.6,3.1,3.3,3.6,3.8,4.1,4.5,4.8,5.1,5.3,5.3,{"v":5.25e-6,"d":"5.25E-06"},{"v":1.04e-8,"d":"1.04E-08"},{"v":-7.12e-12,"d":"-7.12E-12"},{"v":6.31e-7,"d":"6.31E-07"},{"v":9.91e-10,"d":"9.91E-10"},{"v":0.0671,"d":"6.71E-02"},2,3,1,3,1,2,1,{"$nulls":3},646,674,580,625,0.94,null,51,67,46,47,49,50,51,52,52,53,54,54,55,55,56,56,57,58,58,59,60,61,62,null,145,null,665,84,109.8,{"v":42,"d":"42.0"},0.309,87,1.96,3.57,"360/300","338/297",-1.8,0.752,0.915,0.983,0.998,0.999,0.999,0.999,0.999,0.999,0.999,0.999,0.999,0.999,0.999,0.999,0.999,0.999,0.999,0.999,0.999,0.999,0.999,0.994,{"v":0.99,"d":"0.990"},0.987,0.981,0.971,0.955,0.924,0.879,{"v":0.81,"d":"0.810"},0.707,0.551,0.301,null,null,0.566,0.837,0.966,0.996,0.998,0.998,0.998,0.998,0.998,0.998,0.998,0.998,0.998,0.998,0.998,0.998,0.998,0.998,0.998,0.998,0.998,0.998,0.989,0.985,0.977,0.966,0.946,{"v":0.91,"d":"0.910"},0.856,0.771,0.654,0.499,{"v":0.3,"d":"0.300"},0.089,null,null," PG   RP",60,"B","H-LaK6","694533","L-LAL13","694532","H-LaK6A","694534","LAC13",694533]
["★★★",39,"H-LaK7",713539,53.94,53.72,0.013219,0.013332,{"v":1.6745,"d":"1.67450"},{"v":1.6816,"d":"1.68160"},{"v":1.6893,"d":"1.68930"},1.69601,{"v":1.6972,"d":"1.69720"},1.69818,{"v":1.7019,"d":"1.70190"},1.70441,{"v":1.7067,"d":"1.70670"},1.70898,1.70962,1.71021,1.71287,{"v":1.713,"d":"1.71300"},1.71615,{"v":1.7222,"d":"1.72220"},1.72295,1.72943,1.73545,1.74574,{"v":2.87989018,"d":"2.87989018E+00"},{"v":-0.0146958687,"d":"-1.46958687E-02"},{"v":0.0189956868,"d":"1.89956868E-02"},{"v":0.000606495285,"d":"6.06495285E-04"},{"v":-2.91346717e-5,"d":"-2.91346717E-05"},{"v":1.65584289e-6,"d":"1.65584289E-06"},0.3041,0.2383,0.5469,0.2535,0.2363,{"v":0.486,"d":"0.4860"},-0.0028,-0.0071,0.0155,0.0057,3.6,3.6,3.7,3.7,3.7,3.7,3.8,3.9,4.1,4.2,4.3,3.8,3.8,3.9,3.9,3.9,3.9,{"v":4,"d":"4.0"},4.1,4.3,4.4,4.5,{"v":4,"d":"4.0"},{"v":4,"d":"4.0"},4.1,4.1,4.1,4.2,4.3,4.5,4.7,4.8,{"v":5,"d":"5.0"},4.1,{"v":4,"d":"4.0"},4.1,4.1,4.1,4.2,4.3,4.5,4.7,4.8,{"v":5,"d":"5.0"},4.1,4.1,4.1,4.1,4.2,4.2,4.4,4.5,4.8,4.9,5.1,4.2,4.3,4.3,4.4,4.4,4.5,4.7,4.8,5.1,5.3,5.4,4.3,4.3,4.5,4.5,4.6,4.7,4.9,{"v":5,"d":"5.0"},5.3,5.4,5.6,4.7,4.8,4.8,{"v":5,"d":"5.0"},{"v":5,"d":"5.0"},5.1,5.3,5.4,5.4,5.6,5.7,4.7,4.9,4.9,5.1,5.1,5.2,5.3,5.4,5.4,5.6,5.7,5.1,5.2,5.3,5.4,5.5,5.6,5.7,5.8,{"v":6,"d":"6.0"},6.2,6.5,1.3,1.8,2.1,2.4,2.7,2.9,3.2,3.5,3.9,4.1,4.3,{"v":3.18e-6,"d":"3.18E-06"},{"v":1.31e-8,"d":"1.31E-08"},{"v":-1.47e-11,"d":"-1.47E-11"},{"v":5.57e-7,"d":"5.57E-07"},{"v":3.42e-10,"d":"3.42E-10"},{"v":0.146,"d":"1.46E-01"},1,2,1,3,1,2,1,{"$nulls":3},640,665,573,619,0.77,null,61,77,53,54,56,57,57,58,61,62,62,63,64,64,65,65,66,67,67,68,69,70,71,null,142,null,626,76,111.1,43.2,0.285,64,1.67,3.78,"360/270","337/268",-1.7,0.774,0.924,0.986,0.999,0.999,0.999,0.999,0.999,0.999,0.999,0.999,0.999,0.999,0.999,0.999,0.999,0.999,0.999,0.999,0.999,0.998,0.997,0.995,0.993,{"v":0.99,"d":"0.990"},0.987,0.975,{"v":0.95,"d":"0.950"},0.914,{"v":0.86,"d":"0.860"},0.785,0.687,0.577,0.464,0.355,0.248,{"v":0.6,"d":"0.600"},0.854,0.972,0.998,0.998,0.998,0.998,0.998,0.998,0.998,0.998,0.998,0.998,0.998,0.998,0.998,0.998,0.998,0.998,0.998,0.996,0.993,{"v":0.99,"d":"0.990"},0.984,0.977,0.964,0.939,0.899,0.833,0.738,0.614,0.473,0.334,0.217,0.128,0.063," PG   RP",32,"MA","H-LaK7","713539","S-LAL8","713539","H-LaK7A","713538","LAC8",713539,"K-LaK8","713539","N-LAK8","713538"]
["",40,"H-LaK8A",720503,50.34,{"v":50.1,"d":"50.10"},0.014302,0.014439,1.68225,1.68879,1.69593,1.70232,1.70349,1.70446,1.70823,1.71084,1.71325,1.71568,1.71636,{"v":1.717,"d":"1.71700"},1.71987,{"v":1.72,"d":"1.72000"},1.72341,1.72998,{"v":1.7308,"d":"1.73080"},1.73785,1.74443,1.75588,{"v":2.8993347,"d":"2.89933470E+00"},{"v":-0.0134878716,"d":"-1.34878716E-02"},{"v":0.0190766692,"d":"1.90766692E-02"},{"v":0.00136400166,"d":"1.36400166E-03"},{"v":-0.000150217455,"d":"-1.50217455E-04"},{"v":9.1604847e-6,"d":"9.16048470E-06"},0.3021,0.2384,0.5503,0.2521,0.2362,0.4883,{"v":-0.003,"d":"-0.0030"},-0.0097,0.0005,-0.0003,{"v":2,"d":"2.0"},1.9,1.9,{"v":2,"d":"2.0"},{"v":2,"d":"2.0"},2.1,2.2,2.2,2.3,2.5,2.6,2.2,2.2,2.2,2.2,2.3,2.4,2.5,2.5,2.7,2.8,2.9,2.4,2.4,2.4,2.5,2.5,2.5,2.6,2.7,2.9,{"v":3,"d":"3.0"},3.2,2.5,2.4,2.4,2.5,2.5,2.5,2.7,2.7,2.9,3.1,3.3,2.5,2.5,2.5,2.6,2.6,2.6,2.7,2.8,{"v":3,"d":"3.0"},3.1,3.3,2.6,2.6,2.6,2.7,2.7,2.8,2.9,{"v":3,"d":"3.0"},3.2,3.4,3.6,2.9,2.9,{"v":3,"d":"3.0"},{"v":3,"d":"3.0"},{"v":3,"d":"3.0"},3.1,3.3,3.4,3.6,3.8,{"v":4,"d":"4.0"},3.3,3.3,3.3,3.3,3.4,3.5,3.7,3.8,3.9,{"v":4,"d":"4.0"},4.2,3.3,3.4,3.4,3.4,3.4,3.5,3.7,3.8,{"v":4,"d":"4.0"},4.1,4.3,3.6,3.7,3.8,3.8,3.9,{"v":4,"d":"4.0"},4.2,4.3,4.6,4.7,{"v":5,"d":"5.0"},-0.3,0.2,0.5,0.9,1.1,1.3,1.5,1.8,2.1,2.3,2.5,{"v":1.67e-7,"d":"1.67E-07"},{"v":1.21e-8,"d":"1.21E-08"},{"v":-1.18e-11,"d":"-1.18E-11"},{"v":5.4e-7,"d":"5.40E-07"},{"v":3.41e-10,"d":"3.41E-10"},{"v":0.206,"d":"2.06E-01"},1,3,1,3,1,2,1,{"$nulls":3},650,679,588,616,0.96,null,71,88,63,66,68,68,69,70,71,71,72,72,73,73,74,74,75,75,76,77,79,80,81,null,125,null,606,108,107.5,40.9,0.313,76,1.73,3.87,"370/305","345/305",-0.5,0.828,0.946,0.991,0.999,0.999,0.999,0.999,0.999,0.999,0.999,0.999,0.999,0.999,0.999,0.999,0.999,0.999,0.999,0.999,0.999,0.998,0.997,0.995,0.992,0.987,0.979,0.965,0.945,{"v":0.9,"d":"0.900"},0.812,0.717,0.581,0.326,0.088,null,null,0.686,0.895,0.982,0.998,0.998,0.998,0.998,0.998,0.998,0.998,0.998,0.998,0.998,0.998,0.998,0.998,0.998,0.998,0.998,0.998,0.996,0.994,{"v":0.99,"d":"0.990"},0.983,0.974,0.959,0.931,{"v":0.88,"d":"0.880"},0.804,0.689,{"v":0.53,"d":"0.530"},{"v":0.33,"d":"0.330"},{"v":0.11,"d":"0.110"},0.008,null,null," PG   RP",52,"A","H-LaK8A","720503","S-LAL10","720502","H-LaK8A","720503","LAC10",720504,"K-LaK10","720503","N-LAK10","720506"]
["★★",41,"H-LaK8B",720503,50.34,{"v":50.1,"d":"50.10"},0.014302,0.014439,{"$nulls":3},1.70247,{"v":1.7036,"d":"1.70360"},1.70455,1.70826,1.71086,1.71327,1.71569,1.71638,1.71701,1.71987,{"v":1.72,"d":"1.72000"},1.72341,{"v":1.73,"d":"1.73000"},1.73082,1.73789,{"v":1.7445,"d":"1.74450"},1.75588,{"v":2.89634931,"d":"2.89634931E+00"},{"v":-0.0117449806,"d":"-1.17449806E-02"},{"v":0.021215699,"d":"2.12156990E-02"},{"v":0.000632018297,"d":"6.32018297E-04"},{"v":-3.39053843e-5,"d":"-3.39053843E-05"},{"v":2.46626102e-6,"d":"2.46626102E-06"},0.3014,0.2384,0.5517,0.2507,0.2362,0.4896,-0.0016,-0.0083,-0.0051,-0.0017,{"v":1,"d":"1.0"},1.1,1.2,1.2,1.2,1.3,1.4,1.5,1.6,1.7,1.7,1.2,1.3,1.3,1.4,1.4,1.4,1.5,1.7,1.7,1.9,{"v":2,"d":"2.0"},1.5,1.6,1.6,1.6,1.6,1.7,1.7,1.9,{"v":2,"d":"2.0"},2.2,2.3,1.7,1.8,1.8,1.8,1.8,{"v":2,"d":"2.0"},{"v":2,"d":"2.0"},2.1,2.2,2.4,2.5,1.8,{"v":2,"d":"2.0"},{"v":2,"d":"2.0"},{"v":2,"d":"2.0"},{"v":2,"d":"2.0"},2.2,2.2,2.3,2.4,2.6,2.7,{"v":2,"d":"2.0"},2.2,2.3,2.3,2.3,2.4,2.5,2.7,2.8,2.9,{"v":3,"d":"3.0"},2.4,2.4,2.5,2.6,2.7,2.7,2.8,2.9,3.1,3.3,3.3,2.7,2.8,2.8,2.8,2.9,2.9,{"v":3,"d":"3.0"},3.2,3.3,3.5,3.5,2.7,2.9,2.9,2.9,{"v":3,"d":"3.0"},{"v":3,"d":"3.0"},3.1,3.3,3.4,3.6,3.7,3.1,3.3,3.3,3.4,3.4,3.4,3.5,3.7,3.8,3.9,{"v":4,"d":"4.0"},{"v":-1,"d":"-1.0"},-0.3,{"v":0,"d":"0.0"},0.3,0.5,0.9,{"v":1,"d":"1.0"},1.3,1.5,1.8,1.9,{"v":-1.62e-6,"d":"-1.62E-06"},{"v":1.34e-8,"d":"1.34E-08"},{"v":-1.84e-11,"d":"-1.84E-11"},{"v":8.88e-7,"d":"8.88E-07"},{"v":4.63e-11,"d":"4.63E-11"},{"v":6.23e-9,"d":"6.23E-09"},1,3,1,3,1,2,1,{"$nulls":3},651,680,589,617,0.83,null,74,88,66,68,69,70,71,72,73,74,75,75,76,77,78,79,79,80,81,83,84,85,87,null,113,null,606,156,103.9,39.9,0.301,90,1.67,3.91,"365/300","341/295",-1.3,0.876,0.965,0.986,0.995,0.998,0.999,0.999,0.999,0.999,0.999,0.999,0.999,0.999,0.999,0.999,0.999,0.999,0.999,0.999,0.998,0.997,0.996,0.994,0.992,0.989,0.984,0.975,0.958,0.931,{"v":0.89,"d":"0.890"},0.821,0.724,{"v":0.57,"d":"0.570"},0.336,null,null,0.768,0.932,0.973,{"v":0.99,"d":"0.990"},0.997,0.998,0.998,0.998,0.998,0.998,0.998,0.998,0.998,0.998,0.998,0.998,0.998,0.998,0.997,0.996,0.994,0.992,0.989,0.984,0.978,0.968,{"v":0.95,"d":"0.950"},0.919,0.868,0.792,0.674,0.524,0.325,0.113,null,null," PG   RP",52,"MA","H-LaK8B","720503","S-LAL10","720502","H-LaK8B","720503","LAC10",720504,"K-LaK10","720503","N-LAK10","720506"]
["★★",42,"H-LaK9",699511,51.11,50.82,0.013682,0.013825,1.66716,1.67189,{"v":1.6773,"d":"1.67730"},1.68265,{"v":1.6837,"d":"1.68370"},1.68458,{"v":1.6881,"d":"1.68810"},1.69058,1.69288,{"v":1.6952,"d":"1.69520"},1.69585,1.69646,1.69918,{"v":1.6993,"d":"1.69930"},1.70256,1.70888,1.70967,{"v":1.7165,"d":"1.71650"},1.72288,1.73368,{"v":2.82518848,"d":"2.82518848E+00"},{"v":-0.00925237822,"d":"-9.25237822E-03"},{"v":0.0231572298,"d":"2.31572298E-02"},{"v":-0.000565059188,"d":"-5.65059188E-04"},{"v":0.000162553405,"d":"1.62553405E-04"},{"v":-9.14469356e-6,"d":"-9.14469356E-06"},0.2997,0.2383,0.5569,0.2495,0.2358,{"v":0.494,"d":"0.4940"},-0.0001,-0.0018,-0.0116,-0.0041,-2.7,-2.7,-2.6,-2.5,-2.5,-2.5,-2.4,-2.3,-2.3,-2.1,-2.1,-2.5,-2.5,-2.4,-2.3,-2.2,-2.2,-2.1,-1.8,-1.8,-1.7,-1.6,-2.3,-2.2,{"v":-2,"d":"-2.0"},-1.8,-1.7,-1.7,-1.5,-1.4,-1.2,-1.2,-1.1,-2.3,-2.1,{"v":-2,"d":"-2.0"},-1.8,-1.7,-1.6,-1.5,-1.4,-1.2,-1.2,-1.1,-2.2,{"v":-2,"d":"-2.0"},-1.9,-1.8,-1.6,-1.6,-1.4,-1.4,-1.2,-1.2,{"v":-1,"d":"-1.0"},{"v":-2,"d":"-2.0"},-1.8,-1.7,-1.5,-1.5,-1.4,-1.2,{"v":-1,"d":"-1.0"},{"v":-1,"d":"-1.0"},-0.8,-0.7,-1.7,-1.7,-1.5,-1.4,-1.4,-1.3,-1.1,{"v":-1,"d":"-1.0"},-0.9,-0.8,-0.5,-1.6,-1.5,-1.4,-1.3,-1.3,-1.1,-0.9,-0.8,-0.6,-0.7,-0.3,-1.6,-1.5,-1.3,-1.2,-1.1,{"v":-1,"d":"-1.0"},-0.8,-0.7,-0.6,-0.5,-0.2,-1.4,-1.4,-1.2,{"v":-1,"d":"-1.0"},-0.9,-0.8,-0.6,-0.4,-0.4,-0.1,0.1,-4.9,-4.3,-3.9,-3.5,-3.1,-2.9,-2.6,-2.4,-2.1,{"v":-2,"d":"-2.0"},-1.8,{"v":-7.86e-6,"d":"-7.86E-06"},{"v":1.43e-8,"d":"1.43E-08"},{"v":-2.55e-11,"d":"-2.55E-11"},{"v":6.68e-7,"d":"6.68E-07"},{"v":5.75e-10,"d":"5.75E-10"},{"v":2.86e-16,"d":"2.86E-16"},1,3,2,3,1,3,1,{"$nulls":3},654,695,618,645,0.66,null,85,95,79,80,81,82,83,85,85,87,88,88,90,91,91,91,93,94,94,96,96,96,98,null,96,null,511,253,84.5,32.3,0.309,81,1.37,4.26,"370/310","355/304",-0.4,0.916,0.969,0.987,0.994,0.998,0.999,0.999,0.999,0.999,0.999,0.999,0.999,0.999,0.999,0.999,0.999,0.999,0.999,0.996,0.994,0.991,0.989,0.987,0.982,0.976,0.966,0.948,0.918,0.868,0.792,0.685,{"v":0.54,"d":"0.540"},0.366,{"v":0.2,"d":"0.200"},null,null,0.838,0.939,0.974,0.988,0.995,0.998,0.998,0.998,0.998,0.998,0.998,0.998,0.998,0.998,0.998,0.998,0.998,0.998,0.992,0.988,0.983,0.978,0.974,0.964,0.953,0.934,0.899,0.842,0.754,0.627,0.469,0.292,0.134,{"v":0.04,"d":"0.040"},null,null," PG   RP",65,"B","H-LaK9","699511","S-LAL20","699511"]
["",43,"H-LaK10",651559,55.89,55.62,{"v":0.01165,"d":"0.011650"},0.011757,1.61921,1.62487,1.63105,{"v":1.6365,"d":"1.63650"},1.63749,{"v":1.6383,"d":"1.63830"},1.64144,1.64361,{"v":1.6456,"d":"1.64560"},{"v":1.6476,"d":"1.64760"},1.64816,1.64869,1.65103,1.65113,1.65391,1.65925,1.65992,1.66558,1.67083,1.67985,{"v":2.68014719,"d":"2.68014719E+00"},{"v":-0.0113022222,"d":"-1.13022222E-02"},{"v":0.0149971961,"d":"1.49971961E-02"},{"v":0.00108435,"d":"1.08435000E-03"},{"v":-0.000125822106,"d":"-1.25822106E-04"},{"v":7.18648482e-6,"d":"7.18648482E-06"},{"v":0.303,"d":"0.3030"},0.2386,0.5433,0.2526,0.2365,0.4814,{"v":-0.001,"d":"-0.0010"},-0.0074,-0.0127,-0.0058,2.5,2.5,2.5,2.5,2.5,2.6,2.6,2.7,2.8,2.9,{"v":3,"d":"3.0"},2.8,2.7,2.8,2.8,2.8,2.8,2.9,{"v":3,"d":"3.0"},3.1,3.2,3.3,2.9,2.8,2.9,{"v":3,"d":"3.0"},{"v":3,"d":"3.0"},{"v":3,"d":"3.0"},3.1,3.2,3.2,3.3,3.4,{"v":3,"d":"3.0"},2.9,2.9,{"v":3,"d":"3.0"},{"v":3,"d":"3.0"},{"v":3,"d":"3.0"},3.1,3.2,3.2,3.3,3.4,{"v":3,"d":"3.0"},2.9,2.9,{"v":3,"d":"3.0"},{"v":3,"d":"3.0"},{"v":3,"d":"3.0"},3.1,3.3,3.3,3.4,3.5,3.1,3.1,3.1,3.1,3.1,3.1,3.2,3.4,3.5,3.6,3.7,3.3,3.3,3.3,3.3,3.3,3.4,3.6,3.7,3.8,3.9,{"v":4,"d":"4.0"},3.5,3.5,3.5,3.5,3.5,3.6,3.8,3.9,4.1,4.2,4.3,3.6,3.6,3.6,3.6,3.6,3.7,3.9,{"v":4,"d":"4.0"},4.2,4.3,4.4,{"v":4,"d":"4.0"},{"v":4,"d":"4.0"},{"v":4,"d":"4.0"},4.1,4.1,4.2,4.4,4.6,4.8,4.9,{"v":5,"d":"5.0"},0.3,0.7,{"v":1,"d":"1.0"},1.4,1.6,1.7,{"v":2,"d":"2.0"},2.3,2.4,2.6,2.8,{"v":1.69e-6,"d":"1.69E-06"},{"v":1.16e-8,"d":"1.16E-08"},{"v":-1.39e-11,"d":"-1.39E-11"},{"v":3.41e-7,"d":"3.41E-07"},{"v":4.23e-10,"d":"4.23E-10"},{"v":0.278,"d":"2.78E-01"},1,2,1,4,1,2,2,{"$nulls":3},656,687,589,629,{"v":0.8,"d":"0.80"},null,67,82,59,61,62,63,63,64,65,65,66,67,68,68,69,69,70,71,72,73,74,75,76,null,127,null,552,170,90.3,34.4,0.311,54,{"v":1.9,"d":"1.90"},3.72,"350/275","329/275",{"v":-4,"d":"-4.0"},0.891,0.966,{"v":0.99,"d":"0.990"},0.995,0.999,0.999,0.999,0.999,0.999,0.999,0.999,0.999,0.999,0.999,0.999,0.999,0.999,0.999,0.999,0.999,0.999,0.998,0.996,0.994,0.991,0.988,0.982,0.971,0.952,{"v":0.92,"d":"0.920"},0.867,{"v":0.79,"d":"0.790"},0.684,0.551,0.401,0.249,0.794,0.933,{"v":0.98,"d":"0.980"},{"v":0.99,"d":"0.990"},0.998,0.998,0.998,0.998,0.998,0.998,0.998,0.998,0.998,0.998,0.998,0.998,0.998,0.998,0.998,0.998,0.998,0.995,0.992,0.989,0.985,0.979,0.968,0.945,{"v":0.91,"d":"0.910"},0.849,0.756,0.628,0.469,0.305,0.163,0.064," PG   RP",45,"A","H-LaK10","651559","S-LAL54Q","651562","H-LaK10","651559",{"$nulls":4},"N-LAK22","651559"]
["★★",44,"H-LaK11",651562,56.24,56.02,0.011576,{"v":0.01167,"d":"0.011670"},{"$nulls":4},1.63688,1.63776,1.64113,{"v":1.6434,"d":"1.64340"},1.64543,1.64747,1.64803,1.64856,1.65089,{"v":1.651,"d":"1.65100"},1.65376,1.65905,{"v":1.6597,"d":"1.65970"},1.66534,1.67056,1.67944,{"v":2.67752226,"d":"2.67752226E+00"},{"v":-0.0124341775,"d":"-1.24341775E-02"},{"v":0.0181020008,"d":"1.81020008E-02"},{"v":-0.000138622158,"d":"-1.38622158E-04"},{"v":6.22866969e-5,"d":"6.22866969E-05"},{"v":-3.07013984e-6,"d":"-3.07013984E-06"},0.3049,0.2384,0.5434,0.2545,0.2365,0.4833,-0.0022,-0.0068,0.0262,0.0123,4.3,4.3,4.3,4.3,4.4,4.4,4.5,4.5,4.5,4.6,4.6,4.5,4.5,4.5,4.6,4.6,4.8,4.9,5,5,5.1,5.2,4.6,4.7,4.7,4.8,4.9,4.9,5.1,5.1,5.2,5.3,5.4,4.7,4.8,4.9,4.9,5,5,5.2,5.3,5.4,5.5,5.5,4.9,4.9,4.9,5.1,5.2,5.2,5.3,5.5,5.6,5.7,5.7,5.1,5.3,5.4,5.5,5.5,5.6,5.8,5.9,6,6.1,6.1,5.5,5.5,5.6,5.6,5.6,5.8,5.9,5.9,6.1,6.2,6.2,5.7,5.7,5.8,5.9,6,6,6.1,6.2,6.3,6.4,6.5,5.8,5.8,5.8,5.9,6,6.2,6.2,6.3,6.4,6.4,6.6,6.2,6.2,6.3,6.4,6.5,6.7,6.9,7,7.2,7.3,7.4,2.2,2.7,{"v":3,"d":"3.0"},3.5,3.8,3.9,4.2,4.5,4.7,4.9,{"v":5,"d":"5.0"},{"v":4.7e-6,"d":"4.70E-06"},{"v":1.3e-8,"d":"1.30E-08"},{"v":-2.38e-11,"d":"-2.38E-11"},{"v":8.51e-7,"d":"8.51E-07"},{"v":6.66e-10,"d":"6.66E-10"},{"v":4.15e-14,"d":"4.15E-14"},1,1,1,3,1,2,{"$nulls":4},689,723,646,679,{"v":0.998,"d":"1.00"},null,40,56,32,34,36,36,36,37,39,40,41,41,42,42,42,43,45,46,48,49,51,52,54,null,153,null,680,75,104.6,40.4,0.296,121,2.27,3.34,"360/280","342/277",-1.3,0.789,0.933,{"v":0.98,"d":"0.980"},0.993,0.997,0.995,0.999,0.999,0.999,0.999,0.999,0.999,0.999,0.999,0.999,0.999,0.999,0.999,0.999,0.999,0.998,0.998,0.997,0.993,0.989,0.983,0.973,0.956,0.926,0.883,0.817,0.732,0.627,0.508,0.383,0.265,0.623,0.871,0.961,0.985,0.994,0.991,0.998,0.998,0.998,0.998,0.998,0.998,0.998,0.998,0.998,0.998,0.998,0.998,0.998,0.998,0.997,0.996,0.993,0.987,0.978,0.967,0.947,0.913,0.858,0.781,0.667,0.536,0.393,0.258,0.146,{"v":0.07,"d":"0.070"}," PG   RP",50,"C","H-LaK11","651562","S-LAL54Q","651562","H-LaK10","651559",{"$nulls":4},"N-LAK22","651559"]
["",45,"H-LaK12",697562,56.19,55.98,{"v":0.0124,"d":"0.012400"},{"v":0.0125,"d":"0.012500"},1.65825,1.66578,1.67381,1.68059,1.68176,1.68271,1.68629,1.68869,1.69087,1.69301,1.69361,1.69418,1.69668,{"v":1.6968,"d":"1.69680"},1.69975,1.70541,1.70611,{"v":1.7121,"d":"1.71210"},1.71764,1.72713,{"v":2.83112539,"d":"2.83112539E+00"},{"v":-0.0155847682,"d":"-1.55847682E-02"},{"v":0.0158070931,"d":"1.58070931E-02"},{"v":0.00124470183,"d":"1.24470183E-03"},{"v":-0.000141192909,"d":"-1.41192909E-04"},{"v":7.83660883e-6,"d":"7.83660883E-06"},0.3056,0.2379,0.5395,0.2552,{"v":0.236,"d":"0.2360"},0.4792,-0.0027,-0.0108,0.0182,0.0067,1.5,1.6,1.7,1.8,{"v":2,"d":"2.0"},2.1,2.1,2.1,2.1,2.2,2.4,1.5,1.6,1.8,{"v":2,"d":"2.0"},2.2,2.3,2.3,2.4,2.6,2.7,2.8,1.6,1.7,{"v":2,"d":"2.0"},2.2,2.4,2.5,2.5,2.6,2.8,2.8,{"v":3,"d":"3.0"},1.6,1.7,{"v":2,"d":"2.0"},2.2,2.4,2.5,2.4,2.6,2.8,2.8,{"v":3,"d":"3.0"},1.7,1.8,2.1,2.3,2.5,2.6,2.5,2.7,2.9,2.9,3.1,1.8,1.9,2.2,2.4,2.6,2.8,2.8,2.9,3.1,3.1,3.2,{"v":2,"d":"2.0"},2.1,2.3,2.6,2.8,2.9,{"v":3,"d":"3.0"},3.1,3.3,3.3,3.5,2.2,2.4,2.6,2.7,{"v":3,"d":"3.0"},3.1,3.2,3.4,3.5,3.5,3.7,2.2,2.4,2.7,2.8,3.1,3.2,3.3,3.5,3.6,3.6,3.8,2.3,2.6,3.3,3.4,3.5,3.6,3.8,3.9,{"v":4,"d":"4.0"},4.3,4.4,{"v":-1,"d":"-1.0"},-0.5,0.1,0.6,{"v":1,"d":"1.0"},1.3,1.4,1.7,{"v":2,"d":"2.0"},2.1,2.3,{"v":1.91e-7,"d":"1.91E-07"},{"v":1.65e-8,"d":"1.65E-08"},{"v":-3.83e-11,"d":"-3.83E-11"},{"v":3.84e-7,"d":"3.84E-07"},{"v":4.87e-10,"d":"4.87E-10"},{"v":0.227,"d":"2.27E-01"},1,2,1,4,1,2,1,{"$nulls":3},673,696,611,638,1.07,null,56,72,53,55,57,58,58,59,59,60,60,60,61,61,61,62,62,63,64,65,66,67,67,null,140,null,616,79,112.9,43.2,0.307,73,1.59,3.71,"360/270","334/268",{"v":-2,"d":"-2.0"},0.795,0.953,0.988,0.999,0.999,0.999,0.999,0.999,0.999,0.999,0.999,0.999,0.999,0.999,0.999,0.999,0.999,0.999,0.999,0.999,0.999,0.999,0.999,0.999,0.997,0.992,0.983,0.968,0.942,0.907,0.856,0.785,0.688,0.564,0.401,null,0.614,0.898,0.969,0.998,0.998,0.998,0.998,0.998,0.998,0.998,0.998,0.998,0.998,0.998,0.998,0.998,0.998,0.998,0.998,0.998,0.998,0.994,0.989,0.984,0.978,0.967,0.948,0.918,0.858,0.792,0.699,0.581,0.442,0.289,0.144,null," PG   RP",40,"A","H-LaK12","697562","(S-LAL14)","697555","H-LaK12","697562",null,null,"(K-LaK14)","697556","(N-LAK14)","697554"]
["★★★",46,"H-LaK50A",652584,{"v":58.4,"d":"58.40"},58.15,0.011157,0.011251,1.61677,1.62349,1.63071,1.63688,1.63795,1.63882,{"v":1.6421,"d":"1.64210"},1.64428,1.64625,{"v":1.6482,"d":"1.64820"},1.64874,1.64924,{"v":1.6515,"d":"1.65150"},{"v":1.6516,"d":"1.65160"},1.65426,1.65935,1.65999,1.66541,1.67043,1.67894,{"v":2.68404972,"d":"2.68404972E+00"},{"v":-0.0134999767,"d":"-1.34999767E-02"},{"v":0.015636422,"d":"1.56364220E-02"},{"v":0.000391605064,"d":"3.91605064E-04"},{"v":-8.87810681e-6,"d":"-8.87810681E-06"},{"v":2.90663584e-7,"d":"2.90663584E-07"},0.3047,0.2384,0.5432,0.2542,0.2364,0.4817,-0.0017,-0.0034,0.0176,0.0062,2.7,2.7,2.8,2.8,2.9,{"v":3,"d":"3.0"},{"v":3,"d":"3.0"},{"v":3,"d":"3.0"},3.2,3.2,3.2,2.9,2.9,{"v":3,"d":"3.0"},{"v":3,"d":"3.0"},3.1,3.2,3.3,3.3,3.4,3.4,3.5,3.1,3.2,3.3,3.3,3.3,3.3,3.4,3.5,3.6,3.6,3.7,3.2,3.3,3.3,3.3,3.3,3.4,3.5,3.6,3.6,3.7,3.7,3.2,3.3,3.3,3.3,3.3,3.4,3.5,3.6,3.6,3.7,3.8,3.3,3.3,3.3,3.3,3.4,3.5,3.7,3.8,3.9,{"v":4,"d":"4.0"},4.1,3.4,3.5,3.6,3.6,3.6,3.8,3.8,3.9,{"v":4,"d":"4.0"},4.1,4.2,3.6,3.7,3.7,3.8,3.9,{"v":4,"d":"4.0"},4.1,4.2,4.3,4.4,4.5,3.6,3.7,3.8,3.9,{"v":4,"d":"4.0"},4.1,4.2,4.3,4.4,4.5,4.6,{"v":4,"d":"4.0"},4.1,4.2,4.2,4.3,4.4,4.5,4.6,4.8,{"v":5,"d":"5.0"},5.2,0.5,1.1,1.4,1.7,1.9,2.1,2.4,2.6,2.7,2.9,3.1,{"v":2.25e-6,"d":"2.25E-06"},{"v":1.25e-8,"d":"1.25E-08"},{"v":-2.25e-11,"d":"-2.25E-11"},{"v":4.23e-7,"d":"4.23E-07"},{"v":5.63e-10,"d":"5.63E-10"},{"v":0.191,"d":"1.91E-01"},1,3,3,4,1,3,2,{"$nulls":3},622,659,570,615,0.95,null,60,77,57,59,60,61,62,63,64,64,65,65,66,66,67,68,68,69,70,71,73,74,75,null,137,null,594,105,102.9,39.5,0.302,76,1.85,3.48,"350/270","332/270",-2.6,{"v":0.84,"d":"0.840"},0.954,0.991,0.999,0.999,0.999,0.999,0.999,0.999,0.999,0.999,0.999,0.999,0.999,0.999,0.999,0.999,0.999,0.999,0.997,0.995,0.993,0.991,0.989,0.986,0.982,0.974,0.969,0.948,{"v":0.92,"d":"0.920"},0.881,0.816,0.725,0.607,0.482,0.357,0.706,{"v":0.91,"d":"0.910"},0.982,0.998,0.998,0.998,0.998,0.998,0.998,0.998,0.998,0.998,0.998,0.998,0.998,0.998,0.998,0.998,0.998,0.996,0.994,0.992,{"v":0.99,"d":"0.990"},0.988,0.985,0.979,0.968,0.949,0.916,0.863,0.783,0.672,0.531,0.377,0.241,0.136," PG   RP",40,"MA","H-LaK50A","652584","S-LAL7Q","652585","H-LaK50A","652584","LAC7",652584,"K-LaK7","652583","N-LAK7","652585"]
["",47,"H-LaK51",697555,55.46,55.25,0.012564,0.012667,{"v":1.6584,"d":"1.65840"},1.66575,1.67368,1.68042,1.68159,1.68254,1.68616,1.68859,1.69079,1.69297,1.69358,1.69415,1.69669,{"v":1.6968,"d":"1.69680"},{"v":1.6998,"d":"1.69980"},1.70553,1.70625,1.71234,{"v":1.718,"d":"1.71800"},1.72765,{"v":2.82930828,"d":"2.82930828E+00"},{"v":-0.0151991877,"d":"-1.51991877E-02"},{"v":0.0169710302,"d":"1.69710302E-02"},{"v":0.000914047795,"d":"9.14047795E-04"},{"v":-8.69746514e-5,"d":"-8.69746514E-05"},{"v":4.85293775e-6,"d":"4.85293775E-06"},0.3048,0.2388,{"v":0.542,"d":"0.5420"},0.2542,0.2368,0.4808,-0.0035,-0.0095,0.0213,0.0085,3.9,3.9,3.9,3.9,3.9,4.1,4.1,4.2,4.2,4.2,4.3,4.1,4.2,4.2,4.2,4.2,4.4,4.4,4.4,4.5,4.5,4.4,4.2,4.3,4.3,4.3,4.4,4.5,4.6,4.7,4.7,4.8,4.8,4.3,4.3,4.3,4.3,4.4,4.6,4.7,4.8,4.8,4.8,4.9,4.4,4.4,4.4,4.4,4.5,4.7,4.6,4.8,4.8,4.8,4.9,4.5,4.5,4.5,4.5,4.5,4.7,4.9,{"v":5,"d":"5.0"},{"v":5,"d":"5.0"},5.1,5.1,4.7,4.7,4.7,4.7,4.7,4.9,{"v":5,"d":"5.0"},{"v":5,"d":"5.0"},5.1,5.1,5.1,{"v":5,"d":"5.0"},5.1,5.1,5.1,5.2,5.4,5.5,5.5,5.5,5.5,5.6,{"v":5,"d":"5.0"},5.1,5.2,5.2,5.3,5.4,5.5,5.5,5.6,5.6,5.6,5.4,5.4,5.4,5.4,5.5,5.8,5.9,{"v":6,"d":"6.0"},{"v":6,"d":"6.0"},6.1,6.1,1.7,2.1,2.4,2.7,{"v":3,"d":"3.0"},3.4,3.5,3.8,3.9,{"v":4,"d":"4.0"},4.1,{"v":4.02e-6,"d":"4.02E-06"},{"v":1.29e-8,"d":"1.29E-08"},{"v":-2.62e-11,"d":"-2.62E-11"},{"v":4.49e-7,"d":"4.49E-07"},{"v":2.06e-10,"d":"2.06E-10"},{"v":0.205,"d":"2.05E-01"},1,3,1,3,1,2,1,{"$nulls":3},650,676,591,625,0.62,null,55,71,52,53,54,55,56,56,57,57,58,58,58,59,59,59,60,61,61,62,63,64,65,null,145,null,680,85,110.2,43.9,0.255,64,{"v":1.7,"d":"1.70"},3.69,"360/280","342/277",-3.7,0.757,0.923,0.986,0.999,0.999,0.999,0.999,0.999,0.999,0.999,0.999,0.999,0.999,0.999,0.999,0.999,0.999,0.999,0.999,0.999,0.999,0.999,0.997,0.992,{"v":0.99,"d":"0.990"},0.985,0.975,0.957,0.928,0.885,0.827,0.748,0.643,0.553,0.451,0.328,0.575,0.846,{"v":0.96,"d":"0.960"},0.993,0.998,0.998,0.998,0.998,0.998,0.998,0.998,0.998,0.998,0.998,0.998,0.998,0.998,0.998,0.998,0.998,0.998,0.998,0.993,0.987,{"v":0.98,"d":"0.980"},0.971,0.951,0.918,0.862,0.787,0.683,0.561,0.417,0.308,0.206,{"v":0.11,"d":"0.110"}," PG   RP",35,"A","H-LaK51","697555","S-LAL14","697555","H-LaK51A","697555","LAC14",697555,"K-LaK14","697556","N-LAK14","697554"]
["★★★",48,"H-LaK51A",697555,55.46,55.25,0.012564,0.012667,{"$nulls":4},1.68155,1.68252,1.68615,{"v":1.6886,"d":"1.68860"},{"v":1.6908,"d":"1.69080"},1.69297,1.69358,1.69417,{"v":1.6967,"d":"1.69670"},{"v":1.6968,"d":"1.69680"},{"v":1.6998,"d":"1.69980"},1.70553,1.70625,1.71234,1.71799,1.72764,{"v":2.82835724,"d":"2.82835724E+00"},{"v":-0.0149967196,"d":"-1.49967196E-02"},{"v":0.0178960905,"d":"1.78960905E-02"},{"v":0.000580447845,"d":"5.80447845E-04"},{"v":-3.68202672e-5,"d":"-3.68202672E-05"},{"v":2.18285424e-6,"d":"2.18285424E-06"},0.3048,0.2388,{"v":0.542,"d":"0.5420"},0.2542,0.2368,0.4808,-0.0035,-0.0095,0.0229,0.0093,1.6,1.6,1.6,1.7,1.7,1.8,1.8,{"v":2,"d":"2.0"},2.1,2.1,2.2,{"v":2,"d":"2.0"},{"v":2,"d":"2.0"},2.2,2.3,2.3,2.4,2.4,2.6,2.7,2.8,2.9,2.1,2.2,2.3,2.4,2.5,2.7,2.8,{"v":3,"d":"3.0"},3.2,3.2,3.3,2.2,2.3,2.3,2.5,2.6,2.7,2.8,3.1,3.2,3.2,3.4,2.4,2.4,2.4,2.5,2.7,2.8,2.9,3.2,3.2,3.2,3.4,2.6,2.7,2.8,2.9,3.1,3.1,3.3,3.4,3.4,3.5,3.6,{"v":3,"d":"3.0"},{"v":3,"d":"3.0"},3.2,3.2,3.3,3.4,3.6,3.8,{"v":4,"d":"4.0"},{"v":4,"d":"4.0"},4.2,3.1,3.1,3.3,3.3,3.4,3.5,3.7,3.9,4.1,4.2,4.4,3.2,3.2,3.3,3.3,3.4,3.5,3.8,3.9,4.1,4.3,4.4,3.5,3.6,3.8,{"v":4,"d":"4.0"},4.2,4.3,4.6,4.8,4.9,5.1,5.2,-0.3,0.1,0.4,0.8,1.2,1.5,1.8,2.2,2.3,2.4,2.6,{"v":-2.78e-7,"d":"-2.78E-07"},{"v":1.33e-8,"d":"1.33E-08"},{"v":-2.35e-11,"d":"-2.35E-11"},{"v":8.64e-7,"d":"8.64E-07"},{"v":8.98e-10,"d":"8.98E-10"},{"v":4.82e-15,"d":"4.82E-15"},1,3,1,3,1,2,1,{"$nulls":3},648,675,589,624,0.92,null,55,72,48,50,50,52,53,55,56,56,56,59,59,60,60,63,64,64,65,65,67,69,71,null,138,null,608,119,111.4,43.3,0.288,107,1.75,3.65,"360/270","335/273",-3.5,0.742,0.904,{"v":0.98,"d":"0.980"},0.997,0.999,0.999,0.999,0.999,0.999,0.999,0.999,0.999,0.999,0.999,0.999,0.999,0.999,0.999,0.999,0.998,0.997,0.996,0.995,0.993,{"v":0.99,"d":"0.990"},0.986,0.979,0.966,0.946,0.915,0.872,0.812,0.735,0.643,0.537,0.405,{"v":0.55,"d":"0.550"},0.817,{"v":0.96,"d":"0.960"},0.994,0.998,0.998,0.998,0.998,0.998,0.998,0.998,0.998,0.998,0.998,0.998,0.998,0.998,0.998,0.998,0.997,0.995,0.993,{"v":0.99,"d":"0.990"},0.986,0.981,0.973,0.959,0.933,0.895,0.838,{"v":0.76,"d":"0.760"},0.659,{"v":0.54,"d":"0.540"},0.413,0.288,0.164," PG   RP",27,"MA","H-LaK51A","697555","S-LAL14","697555","H-LaK51A","697555","LAC14",697555,"K-LaK14","697556","N-LAK14","697554"]
["★★★",49,"H-LaK52",729547,54.67,54.44,0.013337,0.013451,1.68934,1.69681,{"v":1.7049,"d":"1.70490"},1.71188,{"v":1.7131,"d":"1.71310"},1.71409,{"v":1.7179,"d":"1.71790"},1.72047,1.72279,{"v":1.7251,"d":"1.72510"},1.72575,1.72635,1.72904,1.72916,1.73234,1.73844,{"v":1.7392,"d":"1.73920"},1.74571,1.75176,1.76205,{"v":2.93497096,"d":"2.93497096E+00"},{"v":-0.0156596537,"d":"-1.56596537E-02"},{"v":0.0192100308,"d":"1.92100308E-02"},{"v":0.000655992008,"d":"6.55992008E-04"},{"v":-3.57893356e-5,"d":"-3.57893356E-05"},{"v":1.86989357e-6,"d":"1.86989357E-06"},0.3044,0.2384,0.5451,0.2535,0.2364,{"v":0.484,"d":"0.4840"},-0.0026,-0.0077,0.0205,0.0082,2.6,2.7,2.7,2.8,2.8,2.8,2.9,2.9,2.9,2.9,{"v":3,"d":"3.0"},3.1,3.1,3.1,3.2,3.2,3.2,3.2,3.3,3.3,3.4,3.5,3.2,3.2,3.2,3.2,3.3,3.3,3.4,3.6,3.7,3.7,3.8,3.2,3.2,3.2,3.2,3.3,3.3,3.4,3.6,3.7,3.7,3.8,3.2,3.2,3.2,3.3,3.3,3.4,3.5,3.7,3.8,3.8,3.9,3.3,3.2,3.3,3.5,3.5,3.5,3.6,3.7,3.8,{"v":4,"d":"4.0"},4.2,3.5,3.5,3.6,3.5,3.6,3.6,3.8,3.9,{"v":4,"d":"4.0"},4.2,4.3,3.7,3.7,3.8,{"v":4,"d":"4.0"},{"v":4,"d":"4.0"},4.1,4.2,4.3,4.4,4.5,4.7,3.7,3.8,3.9,{"v":4,"d":"4.0"},4.1,4.1,4.2,4.3,4.4,4.6,4.8,4.2,4.3,4.3,4.4,4.5,4.5,4.7,4.9,5.2,5.4,5.5,0.4,0.9,1.2,1.6,1.8,2.1,2.3,2.7,2.9,{"v":3,"d":"3.0"},3.1,{"v":1.8e-6,"d":"1.80E-06"},{"v":1.11e-8,"d":"1.11E-08"},{"v":-1.88e-11,"d":"-1.88E-11"},{"v":4.02e-7,"d":"4.02E-07"},{"v":6.22e-10,"d":"6.22E-10"},{"v":0.223,"d":"2.23E-01"},1,3,1,3,1,2,1,{"$nulls":3},688,705,620,645,1.01,null,61,74,54,56,57,58,58,59,59,59,60,61,61,62,62,63,64,65,66,67,68,69,70,null,125,null,720,63,117.8,45.3,0.301,91,1.35,3.98,"360/280","335/275",-2.6,0.769,0.926,0.978,0.994,0.999,0.999,0.999,0.999,0.999,0.999,0.999,0.999,0.999,0.999,0.999,0.999,0.999,0.999,0.999,0.999,0.999,0.997,0.996,0.994,0.991,0.986,0.978,0.969,0.948,0.918,0.873,0.818,0.732,{"v":0.67,"d":"0.670"},0.583,0.428,0.591,0.857,0.956,0.988,0.998,0.998,0.998,0.998,0.998,0.998,0.998,0.998,0.998,0.998,0.998,0.998,0.998,0.998,0.998,0.998,0.998,0.995,0.992,0.988,0.982,0.973,0.957,0.938,0.898,0.842,0.763,0.669,0.536,0.449,{"v":0.34,"d":"0.340"},0.183," PG   RP",41,"MA","H-LaK52","729547","S-LAL18","729547","H-LaK52","729547","TAC8",729547,"K-LaK18","729547","N-LAK34","729545"]
["",50,"H-LaK53A",755523,52.32,52.09,{"v":0.01443,"d":"0.014430"},0.014561,1.71389,1.72137,{"v":1.7295,"d":"1.72950"},1.73661,1.73789,1.73893,1.74293,1.74566,1.74815,1.75063,1.75132,1.75197,1.75487,{"v":1.755,"d":"1.75500"},1.75844,1.76506,1.76588,1.77295,1.77953,1.79081,{"v":3.01906956,"d":"3.01906956E+00"},{"v":-0.015818462,"d":"-1.58184620E-02"},{"v":0.0209047144,"d":"2.09047144E-02"},{"v":0.000846561491,"d":"8.46561491E-04"},{"v":-6.18209745e-5,"d":"-6.18209745E-05"},{"v":3.65072914e-6,"d":"3.65072914E-06"},0.3028,0.2384,0.5468,0.2527,0.2362,0.4855,-0.0026,-0.0099,0.0172,0.0076,3.3,3.4,3.4,3.4,3.5,3.5,3.5,3.6,3.7,3.7,3.9,3.5,3.5,3.6,3.6,3.7,3.8,3.9,3.9,4.1,4.2,4.3,3.7,3.7,3.8,3.9,3.9,{"v":4,"d":"4.0"},4.1,4.2,4.3,4.3,4.3,3.7,3.7,3.8,3.9,3.9,{"v":4,"d":"4.0"},4.1,4.2,4.3,4.3,4.4,3.7,3.8,3.8,3.9,3.9,{"v":4,"d":"4.0"},4.1,4.2,4.3,4.4,4.6,{"v":4,"d":"4.0"},{"v":4,"d":"4.0"},4.1,4.2,4.2,4.2,4.3,4.4,4.5,4.6,4.6,4.2,4.2,4.3,4.3,4.4,4.5,4.5,4.5,4.6,4.7,4.9,4.6,4.6,4.7,4.7,4.8,{"v":5,"d":"5.0"},{"v":5,"d":"5.0"},5.1,5.2,5.4,5.5,4.7,4.7,4.8,4.8,4.9,{"v":5,"d":"5.0"},{"v":5,"d":"5.0"},5.1,5.2,5.4,5.5,4.9,{"v":5,"d":"5.0"},{"v":5,"d":"5.0"},5.1,5.1,5.3,5.5,5.6,5.7,5.8,5.9,0.9,1.4,1.8,2.2,2.4,2.7,2.9,3.1,3.3,3.5,3.8,{"v":2.7e-6,"d":"2.70E-06"},{"v":1.23e-8,"d":"1.23E-08"},{"v":-2.14e-11,"d":"-2.14E-11"},{"v":4.31e-7,"d":"4.31E-07"},{"v":2.47e-10,"d":"2.47E-10"},{"v":0.229,"d":"2.29E-01"},1,2,1,3,1,1,{"$nulls":4},695,712,631,652,1.06,null,57,72,53,54,55,56,57,58,59,59,59,60,60,60,61,61,62,63,63,64,65,66,67,null,130,null,718,58,121.8,46.4,0.313,102,1.36,4.24,"370/280","340/276",-3.2,0.778,0.934,{"v":0.99,"d":"0.990"},0.999,0.999,0.999,0.999,0.999,0.999,0.999,0.999,0.999,0.999,0.999,0.999,0.999,0.999,0.999,0.999,0.999,0.999,0.997,0.995,0.992,0.989,0.984,0.975,0.957,0.934,0.897,0.846,0.779,0.672,0.606,0.515,0.354,0.605,0.872,{"v":0.98,"d":"0.980"},0.998,0.998,0.998,0.998,0.998,0.998,0.998,0.998,0.998,0.998,0.998,0.998,0.998,0.998,0.998,0.998,0.998,0.998,0.994,0.989,0.984,0.978,0.968,{"v":0.95,"d":"0.950"},0.918,0.873,0.805,0.715,0.607,{"v":0.45,"d":"0.450"},0.367,0.266,0.129," PG   RP",63,"B","H-LaK53A","755523","S-LAH97","755523","H-LaK53A","755523","TAC6",755523,"K-LaSKn1","755524","N-LAK33B","755523"]
["★★★",51,"H-LaK53B",755523,52.32,52.09,{"v":0.01443,"d":"0.014430"},0.014561,{"$nulls":3},1.73669,1.73793,1.73896,1.74293,1.74567,1.74815,1.75063,1.75132,1.75199,1.75487,{"v":1.755,"d":"1.75500"},1.75844,1.76506,1.76588,1.77296,1.77955,1.79083,{"v":3.01608135,"d":"3.01608135E+00"},{"v":-0.0142847622,"d":"-1.42847622E-02"},{"v":0.0230284242,"d":"2.30284242E-02"},{"v":0.000169148291,"d":"1.69148291E-04"},{"v":3.56310545e-5,"d":"3.56310545E-05"},{"v":-1.43259924e-6,"d":"-1.43259924E-06"},0.3028,0.2384,0.5475,0.2527,0.2362,0.4862,-0.0026,-0.0092,0.0151,0.0076,2.1,2.1,2.2,2.2,2.2,2.3,2.5,2.6,2.7,2.8,2.8,2.4,2.5,2.7,2.9,{"v":3,"d":"3.0"},3.2,3.2,3.3,3.5,3.7,3.7,2.7,2.8,2.9,{"v":3,"d":"3.0"},3.1,3.3,3.4,3.6,3.7,3.8,3.8,2.8,2.9,{"v":3,"d":"3.0"},{"v":3,"d":"3.0"},3.2,3.4,3.5,3.6,3.8,3.9,3.9,{"v":3,"d":"3.0"},{"v":3,"d":"3.0"},3.1,3.2,3.3,3.5,3.7,3.7,{"v":4,"d":"4.0"},{"v":4,"d":"4.0"},4.1,3.1,3.1,3.2,3.4,3.5,3.6,3.9,4.1,4.3,4.3,4.4,3.2,3.3,3.5,3.6,3.8,3.8,{"v":4,"d":"4.0"},4.2,4.3,4.5,4.6,3.4,3.6,3.7,3.8,{"v":4,"d":"4.0"},4.1,4.2,4.3,4.4,4.7,4.8,3.6,3.7,3.7,3.9,4.1,4.3,4.4,4.6,4.7,4.8,4.9,3.9,{"v":4,"d":"4.0"},4.2,4.3,4.4,4.5,4.6,4.7,4.9,5.1,5.3,0.2,0.6,1.1,1.5,1.8,2.2,2.5,2.6,{"v":3,"d":"3.0"},3.1,3.3,{"v":9.52e-7,"d":"9.52E-07"},{"v":1.46e-8,"d":"1.46E-08"},{"v":-2.48e-11,"d":"-2.48E-11"},{"v":6.68e-7,"d":"6.68E-07"},{"v":3.49e-10,"d":"3.49E-10"},{"v":2.49e-9,"d":"2.49E-09"},1,1,1,3,1,2,1,{"$nulls":3},683,712,622,643,{"v":0.9,"d":"0.90"},null,57,73,51,53,54,55,55,57,57,58,59,59,60,60,60,60,60,62,62,64,65,65,67,null,141,null,635,65,122.2,46.9,0.303,91,{"v":1.3,"d":"1.30"},4.18,"360/270","333/272",{"v":-3,"d":"-3.0"},0.799,0.928,0.975,{"v":0.99,"d":"0.990"},0.996,0.996,0.999,0.999,0.999,0.999,0.999,0.999,0.999,0.999,0.999,0.999,0.999,0.999,0.998,0.997,0.996,0.994,0.993,0.991,0.988,0.985,0.977,0.967,0.949,{"v":0.92,"d":"0.920"},0.882,0.831,0.764,{"v":0.69,"d":"0.690"},0.594,0.447,0.638,0.862,{"v":0.95,"d":"0.950"},0.981,0.993,0.992,0.998,0.998,0.998,0.998,0.998,0.998,0.998,0.998,0.998,0.998,0.998,0.998,0.996,0.994,0.992,0.989,0.986,0.982,0.977,{"v":0.97,"d":"0.970"},0.955,0.935,0.901,0.847,0.778,{"v":0.69,"d":"0.690"},0.584,0.476,0.353,{"v":0.2,"d":"0.200"}," PG   RP",45,"MA","H-LaK53B","755523","S-LAH97","755523","H-LaK53B","755523","TAC6L",755523,"K-LaSKn1","755524","N-LAK33B","755523"]
["",52,"H-LaK54",734511,51.05,50.82,0.014377,0.014511,1.69388,1.70113,1.70899,1.71588,1.71711,1.71813,1.72204,1.72471,1.72718,1.72965,1.73034,1.73099,1.73387,{"v":1.734,"d":"1.73400"},1.73742,1.74403,1.74485,1.75189,1.75842,1.76975,{"v":2.94765208,"d":"2.94765208E+00"},{"v":-0.0151684002,"d":"-1.51684002E-02"},{"v":0.0192673146,"d":"1.92673146E-02"},{"v":0.00138888212,"d":"1.38888212E-03"},{"v":-0.000155407755,"d":"-1.55407755E-04"},{"v":9.21281201e-6,"d":"9.21281201E-06"},0.3026,0.2379,0.5467,0.2522,0.2357,0.4851,-0.0023,-0.0121,0.0138,0.0064,{"v":6,"d":"6.0"},6.1,6.1,6.1,6.2,6.2,6.5,6.5,6.7,6.9,{"v":7,"d":"7.0"},6.4,6.4,6.5,6.5,6.6,6.7,6.9,{"v":7,"d":"7.0"},7.2,7.3,7.4,6.6,6.6,6.7,6.7,6.8,6.9,{"v":7,"d":"7.0"},7.2,7.4,7.5,7.7,6.6,6.6,6.7,6.7,6.8,{"v":7,"d":"7.0"},7.1,7.3,7.5,7.6,7.7,6.7,6.7,6.8,6.8,6.9,{"v":7,"d":"7.0"},7.1,7.3,7.5,7.6,7.8,6.9,6.9,{"v":7,"d":"7.0"},{"v":7,"d":"7.0"},7.2,7.2,7.4,7.6,7.6,8.1,8.1,{"v":7,"d":"7.0"},{"v":7,"d":"7.0"},7.1,7.2,7.2,7.5,7.5,7.6,7.6,8.1,8.1,7.5,7.5,7.6,7.7,7.8,{"v":8,"d":"8.0"},8.1,8.3,8.5,8.6,8.8,7.6,7.6,7.7,7.7,7.8,{"v":8,"d":"8.0"},8.1,8.4,8.6,8.7,8.9,7.8,{"v":8,"d":"8.0"},8.2,8.2,8.2,8.6,8.6,8.9,9.2,9.4,9.7,3.9,4.4,4.8,5.1,5.4,5.7,5.9,6.3,6.6,6.8,{"v":7,"d":"7.0"},{"v":7.73e-6,"d":"7.73E-06"},{"v":1.34e-8,"d":"1.34E-08"},{"v":-1.4e-11,"d":"-1.40E-11"},{"v":4.76e-7,"d":"4.76E-07"},{"v":3.95e-10,"d":"3.95E-10"},{"v":0.232,"d":"2.32E-01"},1,2,1,3,1,2,1,{"$nulls":3},636,665,575,618,0.96,null,51,67,44,47,48,49,50,51,51,52,52,53,53,54,54,55,55,56,57,58,59,60,61,null,155,null,698,80,112.3,43.5,0.291,85,1.81,4.07,"360/290","343/291",-0.7,0.786,0.922,0.987,0.999,0.999,0.999,0.999,0.999,0.999,0.999,0.999,0.999,0.999,0.999,0.999,0.999,0.999,0.999,0.999,0.999,0.998,0.997,0.995,0.992,0.989,0.983,0.973,0.954,0.926,0.885,0.823,0.735,0.595,0.385,null,null,0.618,{"v":0.85,"d":"0.850"},0.974,0.998,0.998,0.998,0.998,0.998,0.998,0.998,0.998,0.998,0.998,0.998,0.998,0.998,0.998,0.998,0.998,0.998,0.996,0.994,0.989,0.984,0.977,0.966,0.947,0.912,0.859,0.782,0.677,{"v":0.54,"d":"0.540"},0.352,0.148,null,null," PG   RP",60,"B","H-LaK54","734511","S-LAL59","734515","H-LaK54","734515","TAC4",734511]
["",53,"H-LaK61",741527,{"v":52.7,"d":"52.70"},52.41,{"v":0.01406,"d":"0.014060"},0.014203,1.70124,1.70844,1.71627,1.72315,1.72438,{"v":1.7254,"d":"1.72540"},1.72928,1.73191,1.73432,1.73673,1.73741,1.73805,1.74087,{"v":1.741,"d":"1.74100"},1.74435,1.75079,1.75161,{"v":1.7585,"d":"1.75850"},1.76491,1.77586,{"v":2.97212067,"d":"2.97212067E+00"},{"v":-0.0151048406,"d":"-1.51048406E-02"},{"v":0.020288556,"d":"2.02885560E-02"},{"v":0.000734194347,"d":"7.34194347E-04"},{"v":-3.75051084e-5,"d":"-3.75051084E-05"},{"v":1.82377017e-6,"d":"1.82377017E-06"},0.3037,0.2383,0.5484,0.2528,0.2359,0.4851,-0.0031,-0.0077,0.0103,{"v":0.003,"d":"0.0030"},4.6,4.6,4.4,4.4,4.5,4.5,4.7,4.8,4.8,{"v":5,"d":"5.0"},{"v":5,"d":"5.0"},4.7,4.7,4.7,4.7,4.7,4.8,{"v":5,"d":"5.0"},5.1,5.2,5.3,5.4,4.9,4.8,{"v":5,"d":"5.0"},{"v":5,"d":"5.0"},{"v":5,"d":"5.0"},5.1,5.3,5.5,5.5,5.7,5.8,4.9,4.9,{"v":5,"d":"5.0"},{"v":5,"d":"5.0"},{"v":5,"d":"5.0"},5.1,5.3,5.5,5.6,5.7,5.8,4.9,{"v":5,"d":"5.0"},{"v":5,"d":"5.0"},{"v":5,"d":"5.0"},{"v":5,"d":"5.0"},5.2,5.4,5.5,5.6,5.8,5.9,5.1,5.2,5.2,5.2,5.2,5.3,5.5,5.7,5.7,5.9,{"v":6,"d":"6.0"},5.3,5.2,5.2,5.2,5.2,5.3,5.5,5.9,{"v":6,"d":"6.0"},6.2,6.3,5.6,5.7,5.7,5.8,{"v":6,"d":"6.0"},6.2,6.3,6.4,6.5,6.6,6.7,5.7,5.8,5.7,5.8,{"v":6,"d":"6.0"},6.3,6.3,6.5,6.6,6.7,6.8,6.2,6.2,6.3,6.3,6.4,6.5,6.8,{"v":7,"d":"7.0"},7.1,7.3,7.4,2.1,2.6,{"v":3,"d":"3.0"},3.3,3.5,3.9,4.2,4.4,4.7,4.9,5.1,{"v":4.66e-6,"d":"4.66E-06"},{"v":1.23e-8,"d":"1.23E-08"},{"v":-1.52e-11,"d":"-1.52E-11"},{"v":4.36e-7,"d":"4.36E-07"},{"v":4.14e-10,"d":"4.14E-10"},{"v":0.238,"d":"2.38E-01"},1,2,1,3,1,2,2,{"$nulls":3},668,693,601,635,0.96,null,56,71,49,51,52,53,54,55,56,57,57,58,58,59,59,60,61,61,62,63,64,65,66,null,145,null,706,67,119.9,45.2,0.327,81,1.49,{"v":4.1,"d":"4.10"},"360/275","336/265",-4.1,0.783,{"v":0.93,"d":"0.930"},0.986,0.999,0.999,0.999,0.999,0.999,0.999,0.999,0.999,0.999,0.999,0.999,0.999,0.999,0.999,0.999,0.999,0.999,0.999,0.999,0.999,0.997,0.995,{"v":0.99,"d":"0.990"},0.983,0.969,0.948,0.914,0.866,0.804,0.728,0.644,0.551,0.444,0.613,0.865,0.972,0.998,0.998,0.998,0.998,0.998,0.998,0.998,0.998,0.998,0.998,0.998,0.998,0.998,0.998,0.998,0.998,0.998,0.998,0.998,0.998,0.993,0.988,0.979,0.964,0.935,0.893,0.831,0.746,0.641,0.526,0.411,{"v":0.3,"d":"0.300"},0.193," PG   RP",75,"B","H-LaK61","741527","S-LAL61","741527","H-LaK61","741526","TAC2",741526,"K-LaKn14","741527"]
["",54,"H-LaK68",678507,50.72,50.44,0.013365,0.013502,1.64478,1.65017,1.65615,1.66167,1.66271,1.66357,1.66699,{"v":1.6694,"d":"1.66940"},1.67162,1.67388,1.67452,1.67511,1.67778,{"v":1.6779,"d":"1.67790"},1.68108,1.68724,1.68802,1.69467,{"v":1.7009,"d":"1.70090"},1.71174,{"v":2.75995716,"d":"2.75995716E+00"},{"v":-0.010735382,"d":"-1.07353820E-02"},{"v":0.0182532687,"d":"1.82532687E-02"},{"v":0.000937020441,"d":"9.37020441E-04"},{"v":-8.40203685e-5,"d":"-8.40203685E-05"},{"v":5.44074316e-6,"d":"5.44074316E-06"},0.3008,0.2379,0.5559,0.2503,0.2355,0.4925,-0.0013,-0.0034,-0.0145,-0.0066,1.6,1.5,1.5,1.6,1.6,1.7,1.7,1.8,1.9,{"v":2,"d":"2.0"},{"v":2,"d":"2.0"},1.8,1.8,1.8,1.9,1.8,1.9,{"v":2,"d":"2.0"},2.1,2.2,2.2,2.2,{"v":2,"d":"2.0"},{"v":2,"d":"2.0"},1.9,{"v":2,"d":"2.0"},{"v":2,"d":"2.0"},{"v":2,"d":"2.0"},2.1,2.2,2.3,2.3,2.4,{"v":2,"d":"2.0"},{"v":2,"d":"2.0"},{"v":2,"d":"2.0"},{"v":2,"d":"2.0"},{"v":2,"d":"2.0"},{"v":2,"d":"2.0"},2.1,2.2,2.3,2.4,2.5,2.1,2.1,{"v":2,"d":"2.0"},2.1,2.1,2.2,2.3,2.3,2.4,2.5,2.6,2.2,2.2,2.2,2.2,2.3,2.3,2.5,2.6,2.7,2.8,2.9,2.4,2.4,2.5,2.5,2.6,2.7,2.8,2.9,{"v":3,"d":"3.0"},3.2,3.4,2.7,2.8,2.8,2.8,2.9,{"v":3,"d":"3.0"},3.1,3.2,3.3,3.4,3.6,2.7,2.8,2.9,2.9,2.9,3.1,3.2,3.3,3.4,3.5,3.7,3.4,3.4,3.4,3.5,3.5,3.6,3.8,3.9,{"v":4,"d":"4.0"},4.1,4.2,-0.6,-0.2,0.1,0.4,0.6,0.9,1.2,1.3,1.5,1.7,1.9,{"v":-3.65e-7,"d":"-3.65E-07"},{"v":1.21e-8,"d":"1.21E-08"},{"v":-1.66e-11,"d":"-1.66E-11"},{"v":4.42e-7,"d":"4.42E-07"},{"v":2.98e-10,"d":"2.98E-10"},{"v":0.27,"d":"2.70E-01"},1,3,1,3,2,2,3,{"$nulls":3},657,698,594,628,{"v":0.8,"d":"0.80"},null,74,89,67,69,71,72,72,73,74,74,75,75,75,75,76,77,78,78,79,80,82,82,83,null,130,null,528,175,90.6,35.2,0.287,74,1.67,3.86,"375/335","361/333",-0.8,{"v":0.91,"d":"0.910"},0.968,0.994,0.999,0.999,0.999,0.999,0.999,0.999,0.999,0.999,0.999,0.999,0.999,0.999,0.999,0.998,0.997,0.996,0.995,0.993,0.991,0.989,0.986,0.977,0.967,0.944,0.886,0.756,0.474,0.115,{"$nulls":5},0.828,0.937,0.989,0.998,0.998,0.998,0.998,0.998,0.998,0.998,0.998,0.998,0.998,0.998,0.998,0.998,0.996,0.993,{"v":0.99,"d":"0.990"},0.987,0.984,0.981,0.976,0.966,0.954,0.931,0.884,0.781,0.566,{"v":0.22,"d":"0.220"},0.016,{"$nulls":5}," PG   RP",75,"B","H-LaK68","678507"]
["★★★",55,"H-LaK77",775503,50.32,{"v":50.1,"d":"50.10"},{"v":0.01541,"d":"0.015410"},{"v":0.01555,"d":"0.015550"},null,null,{"v":1.7489,"d":"1.74890"},1.75598,1.75728,1.75836,1.76253,1.76541,1.76805,1.77069,1.77144,1.77213,1.77522,1.77536,1.77902,{"v":1.7861,"d":"1.78610"},1.78699,1.79459,1.80168,1.81387,{"v":3.08315587,"d":"3.08315587E+00"},{"v":-0.0149460142,"d":"-1.49460142E-02"},{"v":0.0243300964,"d":"2.43300964E-02"},{"v":0.000365640749,"d":"3.65640749E-04"},{"v":1.42131183e-5,"d":"1.42131183E-05"},{"v":-8.2316085e-8,"d":"-8.23160850E-08"},{"v":0.303,"d":"0.3030"},0.2375,0.5509,0.2521,0.2354,0.4887,{"v":-0.003,"d":"-0.0030"},-0.0091,0.0162,0.0084,2.9,{"v":3,"d":"3.0"},2.9,2.9,2.9,2.9,3.1,3.1,3.1,3.2,3.2,3.2,3.2,3.2,3.2,3.3,3.4,3.6,3.7,3.7,3.7,3.8,3.2,3.4,3.5,3.6,3.6,3.8,3.8,3.9,3.9,3.9,{"v":4,"d":"4.0"},3.3,3.5,3.6,3.7,3.7,3.8,3.8,3.9,3.9,{"v":4,"d":"4.0"},{"v":4,"d":"4.0"},3.4,3.6,3.7,3.8,3.8,3.9,3.9,{"v":4,"d":"4.0"},{"v":4,"d":"4.0"},{"v":4,"d":"4.0"},4.1,3.6,3.7,3.9,3.9,3.9,{"v":4,"d":"4.0"},{"v":4,"d":"4.0"},4.1,4.1,4.2,4.2,3.8,3.7,3.9,{"v":4,"d":"4.0"},4.2,4.2,4.2,4.3,4.4,4.5,4.7,{"v":4,"d":"4.0"},{"v":4,"d":"4.0"},4.1,4.1,4.2,4.3,4.4,4.5,4.6,4.6,4.8,4.1,4.1,4.2,4.2,4.2,4.3,4.4,4.5,4.6,4.7,4.9,4.4,4.6,4.6,4.8,4.9,{"v":5,"d":"5.0"},5.1,5.3,5.4,5.5,5.6,0.5,1.2,1.7,{"v":2,"d":"2.0"},2.3,2.5,2.7,2.9,{"v":3,"d":"3.0"},3.1,3.3,{"v":1.9e-6,"d":"1.90E-06"},{"v":1.15e-8,"d":"1.15E-08"},{"v":-2.57e-11,"d":"-2.57E-11"},{"v":5.5e-7,"d":"5.50E-07"},{"v":5.84e-10,"d":"5.84E-10"},{"v":0.0674,"d":"6.74E-02"},1,1,1,3,1,2,1,{"$nulls":3},699,714,625,670,1.02,null,62,76,52,54,56,57,58,58,59,59,60,60,61,61,62,63,64,65,66,67,68,69,70,null,135,null,728,115,{"v":108,"d":"108.0"},41.6,0.297,85,{"v":1.2,"d":"1.20"},4.35,"365/280","333/276",-2.9,0.815,0.948,0.984,0.999,0.999,0.999,0.999,0.999,0.999,0.999,0.999,0.999,0.999,0.999,0.999,0.999,0.999,0.999,0.999,0.997,0.996,0.996,0.996,0.991,0.986,0.979,0.971,{"v":0.95,"d":"0.950"},0.913,{"v":0.87,"d":"0.870"},0.813,0.736,0.633,{"v":0.55,"d":"0.550"},{"v":0.45,"d":"0.450"},0.305,0.664,0.899,0.968,0.998,0.998,0.998,0.998,0.998,0.998,0.998,0.998,0.998,0.998,0.998,0.998,0.998,0.998,0.998,0.998,0.994,0.992,0.992,0.992,0.982,0.972,0.958,0.943,0.903,0.834,0.757,0.661,0.542,0.401,0.303,0.203,0.093," PG   RP",77,"MA","H-LaK77","775503","(S-LAH66)","773496",null,null,"(TAF1)",773496,"(K-LaFK50)","772500","(N-LAF34)","773496"]
["",56,"H-KF6",517522,52.15,51.85,0.009922,0.010024,1.49023,1.49507,1.50035,1.50503,1.50588,1.50657,1.50925,1.51108,1.51276,1.51444,1.51491,1.51535,1.51733,1.51742,1.51977,1.52436,1.52493,1.52994,1.53468,1.54305,{"v":2.2663463,"d":"2.26634630E+00"},{"v":-0.00885481035,"d":"-8.85481035E-03"},{"v":0.0125163602,"d":"1.25163602E-02"},{"v":0.000369483817,"d":"3.69483817E-04"},{"v":-8.1996487e-6,"d":"-8.19964870E-06"},{"v":1.43231024e-6,"d":"1.43231024E-06"},0.3003,0.2368,0.5624,0.2504,0.2344,0.4998,0.0012,0.0054,0.0004,-0.0025,-1.2,-1.1,-1.1,{"v":-1,"d":"-1.0"},-0.9,-0.8,-0.6,-0.5,-0.4,-0.2,-0.1,{"v":-1,"d":"-1.0"},{"v":-1,"d":"-1.0"},{"v":-1,"d":"-1.0"},-0.9,-0.8,-0.7,-0.5,-0.4,-0.3,-0.1,{"v":0,"d":"0.0"},-0.9,-0.9,-0.9,-0.8,-0.7,-0.5,-0.4,-0.3,-0.2,-0.1,0.1,-0.8,-0.8,-0.8,-0.7,-0.5,-0.4,-0.2,-0.2,-0.1,{"v":0,"d":"0.0"},0.2,-0.8,-0.7,-0.7,-0.7,-0.5,-0.4,-0.2,-0.2,-0.1,{"v":0,"d":"0.0"},0.2,-0.8,-0.6,-0.6,-0.5,-0.4,-0.2,-0.2,-0.1,-0.1,{"v":0,"d":"0.0"},0.2,-0.6,-0.5,-0.4,-0.2,-0.2,{"v":0,"d":"0.0"},0.1,0.3,0.5,0.5,0.7,-0.3,-0.2,-0.1,{"v":0,"d":"0.0"},0.1,0.2,0.3,0.5,0.7,0.8,0.9,-0.2,-0.1,-0.1,{"v":0,"d":"0.0"},0.1,0.3,0.4,0.6,0.7,0.8,0.9,0.2,0.3,0.3,0.4,0.6,0.7,0.9,1.1,1.2,1.3,1.4,-3.2,-2.8,-2.5,-2.2,-1.8,-1.6,-1.2,-1.1,-0.9,-0.7,-0.5,{"v":-5.94e-6,"d":"-5.94E-06"},{"v":1.78e-8,"d":"1.78E-08"},{"v":-2.5e-11,"d":"-2.50E-11"},{"v":4.2e-7,"d":"4.20E-07"},{"v":1.79e-10,"d":"1.79E-10"},{"v":0.283,"d":"2.83E-01"},1,1,1,2,2,1,1,{"$nulls":3},461,536,407,430,1.04,null,91,102,82,86,88,89,90,91,92,92,93,93,94,94,95,96,96,97,98,99,100,101,102,null,130,null,432,107,56.3,22.8,0.233,48,3.12,2.52,"360/340","356/336",-4.1,0.929,0.956,0.994,0.997,0.999,0.999,0.999,0.999,0.999,0.999,0.999,0.999,0.999,0.999,0.999,0.999,0.999,0.999,0.999,0.999,0.999,0.998,0.997,0.995,0.993,0.987,0.976,0.936,0.783,{"v":0.39,"d":"0.390"},{"$nulls":6},0.861,{"v":0.91,"d":"0.910"},0.987,0.994,0.998,0.998,0.998,0.998,0.998,0.998,0.998,0.998,0.998,0.998,0.998,0.998,0.998,0.998,0.998,0.998,0.998,0.996,0.993,0.991,0.989,0.979,0.957,0.879,0.618,0.154,{"$nulls":6}," PG   RP",36,"B","H-KF6","517522","S-NSL36","517524","H-KF6","517522","E-CF6",517522]
["★★",57,"H-QF14",596392,39.22,38.95,0.015183,0.015383,1.56078,1.56608,1.57206,1.57777,1.57886,1.57979,1.58348,1.58609,1.58854,1.59103,1.59173,1.59239,1.59538,1.59551,1.59911,1.60621,1.60712,1.61509,1.62284,1.63695,{"v":2.48576653,"d":"2.48576653E+00"},{"v":-0.0098903442,"d":"-9.89034420E-03"},{"v":0.0202035248,"d":"2.02035248E-02"},{"v":0.000492709,"d":"4.92709000E-04"},{"v":1.83898751e-5,"d":"1.83898751E-05"},{"v":2.51608701e-6,"d":"2.51608701E-06"},0.2951,0.2371,0.5849,0.2457,{"v":0.234,"d":"0.2340"},0.5181,-0.0009,0.0064,0.0101,0.0027,2.2,2.2,2.3,2.3,2.3,2.3,2.3,2.4,2.4,2.5,2.5,2.5,2.5,2.5,2.6,2.6,2.6,2.7,2.7,2.8,2.8,2.8,2.7,2.8,2.8,2.8,2.8,2.9,2.9,2.9,2.9,2.9,2.9,2.7,2.8,2.8,2.8,2.8,2.9,2.9,{"v":3,"d":"3.0"},{"v":3,"d":"3.0"},{"v":3,"d":"3.0"},{"v":3,"d":"3.0"},2.8,2.8,2.8,2.8,2.9,{"v":3,"d":"3.0"},{"v":3,"d":"3.0"},{"v":3,"d":"3.0"},3.1,3.1,3.1,2.9,{"v":3,"d":"3.0"},{"v":3,"d":"3.0"},3.1,3.1,3.2,3.3,3.3,3.3,3.4,3.5,3.1,3.2,3.2,3.4,3.4,3.5,3.6,3.7,3.8,3.9,4.1,3.7,3.7,3.8,3.9,4.1,4.2,4.3,4.3,4.3,4.4,4.6,3.8,3.8,3.9,{"v":4,"d":"4.0"},4.1,4.2,4.3,4.4,4.4,4.5,4.7,4.4,4.5,4.6,4.8,4.9,5.1,5.2,5.3,5.4,5.5,5.7,0.2,0.6,{"v":1,"d":"1.0"},1.2,1.5,1.8,1.9,{"v":2,"d":"2.0"},2.2,2.3,2.4,{"v":1.19e-6,"d":"1.19E-06"},{"v":1.2e-8,"d":"1.20E-08"},{"v":-2.83e-11,"d":"-2.83E-11"},{"v":5.3e-7,"d":"5.30E-07"},{"v":5.94e-10,"d":"5.94E-10"},{"v":0.305,"d":"3.05E-01"},1,1,1,1,1,1,1,{"$nulls":3},540,594,483,515,1.13,null,80,98,73,75,76,76,77,78,79,79,80,81,81,82,83,84,85,86,87,88,89,90,91,null,195,null,534,168,75.3,30.9,0.221,73,3.08,2.71,"370/350","369/350",-0.5,0.958,0.964,{"v":0.99,"d":"0.990"},0.994,0.999,0.999,0.999,0.999,0.999,0.999,0.999,0.999,0.999,0.999,0.999,0.999,0.999,0.999,0.999,0.999,0.997,0.995,0.993,{"v":0.99,"d":"0.990"},0.981,0.956,0.882,0.641,0.185,{"$nulls":7},0.916,0.927,0.977,0.987,0.998,0.998,0.998,0.998,0.998,0.998,0.998,0.998,0.998,0.998,0.998,0.998,0.998,0.998,0.998,0.998,0.994,{"v":0.99,"d":"0.990"},0.986,{"v":0.98,"d":"0.980"},0.961,0.914,0.776,0.413,0.038,{"$nulls":7}," PG   RP",45,"MA","H-QF14","596392",null,null,"H-QF14","596392","E-F8",596392]
["★★",58,"H-QF50",581409,40.89,40.61,{"v":0.01422,"d":"0.014220"},{"v":0.0144,"d":"0.014400"},1.54848,1.55364,{"v":1.5594,"d":"1.55940"},1.56481,1.56584,1.56671,1.57015,{"v":1.5726,"d":"1.57260"},{"v":1.5749,"d":"1.57490"},1.57723,1.57789,1.57852,1.58131,1.58144,1.58481,1.59145,1.59229,1.59961,1.60669,1.61951,{"v":2.44672171,"d":"2.44672171E+00"},{"v":-0.00964692814,"d":"-9.64692814E-03"},{"v":0.0172763622,"d":"1.72763622E-02"},{"v":0.00109967502,"d":"1.09967502E-03"},{"v":-9.37435013e-5,"d":"-9.37435013E-05"},{"v":8.00160916e-6,"d":"8.00160916E-06"},0.2961,{"v":0.237,"d":"0.2370"},0.5738,0.2465,{"v":0.234,"d":"0.2340"},0.5083,-0.0007,-0.0018,0.0016,-0.0006,1.4,1.6,1.5,1.6,1.9,{"v":2,"d":"2.0"},2.3,2.3,2.3,2.5,2.7,1.8,1.9,{"v":2,"d":"2.0"},2.3,2.6,2.6,2.7,2.8,2.9,3.1,3.2,{"v":2,"d":"2.0"},2.2,2.3,2.5,2.7,2.8,{"v":3,"d":"3.0"},3.1,3.1,3.3,3.5,2.1,2.3,2.4,2.6,2.7,2.8,{"v":3,"d":"3.0"},3.1,3.2,3.3,3.5,2.1,2.3,2.5,2.6,2.7,2.8,{"v":3,"d":"3.0"},3.2,3.3,3.4,3.6,2.5,2.5,2.6,2.8,{"v":3,"d":"3.0"},3.2,3.3,3.5,3.6,3.7,3.9,2.6,2.7,2.8,3.1,3.3,3.5,3.8,3.9,4.1,4.2,4.3,2.9,3.1,3.4,3.5,3.7,3.9,4.2,4.3,4.4,4.5,4.7,{"v":3,"d":"3.0"},3.1,3.5,3.6,3.7,3.9,4.2,4.4,4.5,4.6,4.8,3.6,3.8,4.2,4.4,4.6,4.8,{"v":5,"d":"5.0"},5.3,5.4,5.6,5.8,2.1,2.3,2.5,2.6,2.7,2.8,{"v":3,"d":"3.0"},3.2,3.3,3.4,3.6,{"v":3.81e-7,"d":"3.81E-07"},{"v":1.8e-8,"d":"1.80E-08"},{"v":-3.28e-11,"d":"-3.28E-11"},{"v":7.19e-7,"d":"7.19E-07"},{"v":6.44e-10,"d":"6.44E-10"},{"v":0.245,"d":"2.45E-01"},1,1,1,1,1,1,1,{"$nulls":3},590,649,515,559,0.98,null,82,98,73,76,78,79,80,80,81,82,82,83,84,84,85,85,86,87,88,90,91,92,93,null,200,null,499,128,70.3,27.7,0.269,62,3.07,2.64,"380/350","370/350",-0.6,0.933,0.946,{"v":0.98,"d":"0.980"},{"v":0.99,"d":"0.990"},0.999,0.999,0.999,0.999,0.999,0.999,0.999,0.999,0.999,0.999,0.999,0.999,0.999,0.999,0.999,0.998,0.997,0.996,0.994,0.992,0.986,0.966,0.903,0.701,0.268,{"$nulls":7},{"v":0.81,"d":"0.810"},0.859,{"v":0.96,"d":"0.960"},{"v":0.98,"d":"0.980"},0.998,0.998,0.998,0.998,0.998,0.998,0.998,0.998,0.998,0.998,0.998,0.998,0.998,0.998,0.998,0.996,0.994,0.992,0.989,0.981,0.966,0.926,0.808,0.488,0.075,{"$nulls":7}," PG   RP",39,"A","H-QF50","581409","S-TIL25","581407","H-QF50A","581408","E-FL5",581409,null,null,"LF5","581409"]
["★★",59,"H-F1",603380,38.01,37.74,0.015875,0.016088,{"v":1.5676,"d":"1.56760"},1.57308,1.57923,1.58506,1.58618,1.58713,1.59091,1.59361,1.59615,1.59874,1.59948,1.60017,1.60328,1.60342,1.60718,1.61462,1.61557,1.62386,{"v":1.6319,"d":"1.63190"},1.64667,{"v":2.50960367,"d":"2.50960367E+00"},{"v":-0.0103328069,"d":"-1.03328069E-02"},{"v":0.0194468683,"d":"1.94468683E-02"},{"v":0.00123207636,"d":"1.23207636E-03"},{"v":-9.94382918e-5,"d":"-9.94382918E-05"},{"v":9.44281258e-6,"d":"9.44281258E-06"},0.2948,0.2369,{"v":0.582,"d":"0.5820"},0.2449,0.2337,0.5153,-0.0006,0.0016,{"v":0.007,"d":"0.0070"},0.0016,1.8,1.8,1.7,1.7,1.8,1.8,1.8,1.9,1.9,{"v":2,"d":"2.0"},{"v":2,"d":"2.0"},2.1,2.1,2.2,2.2,2.2,2.2,2.3,2.4,2.4,2.5,2.5,2.3,2.3,2.3,2.4,2.4,2.6,2.6,2.7,2.7,2.8,2.8,2.4,2.4,2.4,2.4,2.4,2.6,2.6,2.7,2.7,2.8,2.9,2.4,2.4,2.4,2.5,2.6,2.7,2.7,2.8,2.8,2.8,2.9,2.6,2.6,2.7,2.7,2.7,2.8,2.8,{"v":3,"d":"3.0"},3.1,3.2,3.4,2.8,2.9,2.9,2.9,2.9,3.1,3.1,3.1,3.3,3.4,3.6,3.4,3.5,3.5,3.6,3.6,3.7,3.8,3.9,4.1,4.2,4.4,3.4,3.5,3.5,3.7,3.7,3.9,3.9,{"v":4,"d":"4.0"},4.2,4.3,4.5,4.3,4.3,4.5,4.5,4.5,4.7,4.9,5.1,5.2,5.3,5.5,-0.2,0.2,0.6,0.9,1.2,1.5,1.6,1.8,1.9,{"v":2,"d":"2.0"},2.2,{"v":1.43e-7,"d":"1.43E-07"},{"v":1.19e-8,"d":"1.19E-08"},{"v":-2.03e-11,"d":"-2.03E-11"},{"v":5.89e-7,"d":"5.89E-07"},{"v":5.54e-10,"d":"5.54E-10"},{"v":0.298,"d":"2.98E-01"},1,1,1,1,1,1,3,{"$nulls":3},591,638,517,565,1.19,null,79,98,73,74,74,74,76,78,78,80,81,82,83,83,86,87,88,89,90,93,93,95,97,null,207,null,491,141,76.6,31.3,0.223,null,2.74,2.63,"380/355","375/354",-0.4,0.938,{"v":0.95,"d":"0.950"},0.987,0.996,0.999,0.999,0.999,0.999,0.999,0.999,0.999,0.999,0.999,0.999,0.999,0.999,0.999,0.999,0.999,0.998,0.997,0.995,0.991,0.985,0.975,{"v":0.94,"d":"0.940"},0.841,{"v":0.54,"d":"0.540"},0.112,{"$nulls":7},0.867,0.892,0.961,0.982,0.998,0.998,0.998,0.998,0.998,0.998,0.998,0.998,0.998,0.998,0.998,0.998,0.998,0.998,0.998,0.996,0.993,{"v":0.99,"d":"0.990"},0.981,0.965,0.944,0.867,0.683,0.279,0.018,{"$nulls":7}," PG   RP",27,"MA","H-F1","603380","S-TIM5","603380","H-F1","603380","E-F5",603380,null,null,"F5","603380"]
["★★★",60,"H-F4",620364,36.35,36.09,{"v":0.01706,"d":"0.017060"},0.017291,1.58141,1.58736,1.59402,1.60033,1.60154,1.60256,1.60664,1.60954,1.61226,1.61504,1.61582,1.61656,{"v":1.6199,"d":"1.61990"},1.62005,1.62408,{"v":1.6321,"d":"1.63210"},1.63312,1.64214,1.65099,{"v":1.6674,"d":"1.66740"},{"v":2.55786478,"d":"2.55786478E+00"},{"v":-0.0112844748,"d":"-1.12844748E-02"},{"v":0.0215761024,"d":"2.15761024E-02"},{"v":0.0010681881,"d":"1.06818810E-03"},{"v":-6.19068712e-5,"d":"-6.19068712E-05"},{"v":8.79794163e-6,"d":"8.79794163E-06"},0.2937,0.2362,0.5885,0.2446,0.2331,0.5217,{"v":0,"d":"0.0000"},0.0053,0.0153,0.0047,2.5,2.5,2.6,2.6,2.6,2.7,2.9,{"v":3,"d":"3.0"},3.1,3.3,3.3,2.9,{"v":3,"d":"3.0"},{"v":3,"d":"3.0"},3.1,3.1,3.2,3.4,3.5,3.7,3.8,3.8,3.1,3.2,3.3,3.4,3.4,3.5,3.7,3.8,{"v":4,"d":"4.0"},4.1,4.2,3.1,3.2,3.3,3.4,3.4,3.5,3.7,3.8,{"v":4,"d":"4.0"},4.1,4.2,3.2,3.2,3.4,3.4,3.4,3.5,3.7,3.8,{"v":4,"d":"4.0"},4.1,4.3,3.4,3.4,3.5,3.6,3.6,3.7,3.9,{"v":4,"d":"4.0"},4.1,4.2,4.4,3.7,3.8,3.8,3.9,{"v":4,"d":"4.0"},{"v":4,"d":"4.0"},4.3,4.4,4.6,4.7,4.8,4.3,4.3,4.5,4.6,4.8,4.9,5.1,5.3,5.4,5.5,5.6,4.4,4.4,4.5,4.6,4.8,4.9,5.1,5.3,5.4,5.6,5.7,4.9,5.1,5.3,5.5,5.6,5.8,{"v":6,"d":"6.0"},6.2,6.3,6.3,6.4,0.6,{"v":1,"d":"1.0"},1.5,1.8,{"v":2,"d":"2.0"},2.3,2.6,2.8,3.1,3.3,3.6,{"v":1.85e-6,"d":"1.85E-06"},{"v":1.51e-8,"d":"1.51E-08"},{"v":-2.19e-11,"d":"-2.19E-11"},{"v":6.75e-7,"d":"6.75E-07"},{"v":4.19e-10,"d":"4.19E-10"},{"v":0.271,"d":"2.71E-01"},1,1,1,1,1,1,{"$nulls":4},590,635,524,563,1.39,null,73,90,71,73,75,76,77,77,78,79,79,79,80,80,81,81,82,83,84,86,86,87,88,null,235,null,603,118,{"v":83,"d":"83.0"},33.3,0.246,72,3.07,2.66,"390/360","377/356",-1.2,0.934,0.945,0.994,0.999,0.999,0.999,0.999,0.999,0.999,0.999,0.999,0.999,0.999,0.999,0.999,0.999,0.999,0.999,0.999,0.999,0.997,0.995,0.992,0.982,0.963,{"v":0.91,"d":"0.910"},0.749,0.363,{"$nulls":8},0.872,0.893,0.989,0.998,0.998,0.998,0.998,0.998,0.998,0.998,0.998,0.998,0.998,0.998,0.998,0.998,0.998,0.998,0.998,0.998,0.994,{"v":0.99,"d":"0.990"},0.981,0.961,0.925,0.828,0.568,{"v":0.14,"d":"0.140"},{"$nulls":8}," PG   RP",12,"MA","H-F4","620364","S-TIM2","620363","H-F4","620364","E-F2",620363,null,null,"N-F2","620364"]
["★★★",61,"H-F13",626357,{"v":35.7,"d":"35.70"},35.43,0.017532,{"v":0.01778,"d":"0.017780"},1.58752,1.59329,1.59977,1.60594,1.60713,1.60814,{"v":1.6122,"d":"1.61220"},1.61513,{"v":1.6179,"d":"1.61790"},1.62074,1.62155,1.62231,1.62573,1.62588,1.63003,1.63828,1.63933,{"v":1.6486,"d":"1.64860"},1.65768,1.67466,{"v":2.57590334,"d":"2.57590334E+00"},{"v":-0.0110109986,"d":"-1.10109986E-02"},{"v":0.0205548046,"d":"2.05548046E-02"},{"v":0.00179594369,"d":"1.79594369E-03"},{"v":-0.000178465029,"d":"-1.78465029E-04"},{"v":1.57736814e-5,"d":"1.57736814E-05"},0.2932,0.2367,0.5886,0.2435,0.2334,0.5214,0.0001,0.0043,0.0056,{"v":0.001,"d":"0.0010"},2.8,2.8,2.8,2.7,2.8,2.8,{"v":3,"d":"3.0"},{"v":3,"d":"3.0"},3.2,3.3,3.4,3.1,3.1,3.2,3.2,3.3,3.3,3.4,3.5,3.7,3.8,3.9,3.4,3.4,3.4,3.4,3.5,3.5,3.6,3.7,3.9,{"v":4,"d":"4.0"},{"v":4,"d":"4.0"},3.4,3.4,3.5,3.5,3.6,3.6,3.7,3.8,{"v":4,"d":"4.0"},4.1,4.1,3.5,3.5,3.5,3.5,3.6,3.6,3.7,3.8,{"v":4,"d":"4.0"},4.2,4.2,3.6,3.7,3.7,3.8,3.8,3.9,4.1,4.3,4.4,4.5,4.7,3.9,{"v":4,"d":"4.0"},4.1,4.1,4.2,4.4,4.5,4.6,4.8,4.8,{"v":5,"d":"5.0"},4.7,4.7,4.8,4.9,{"v":5,"d":"5.0"},5.1,5.3,5.3,5.4,5.5,5.6,4.8,4.8,4.9,4.9,{"v":5,"d":"5.0"},5.2,5.3,5.3,5.4,5.6,5.7,5.4,5.5,5.7,5.9,{"v":6,"d":"6.0"},6.1,6.3,6.5,6.6,6.7,6.9,0.9,1.3,1.6,1.9,2.2,2.4,2.6,2.8,3.1,3.4,3.5,{"v":2.09e-6,"d":"2.09E-06"},{"v":1.35e-8,"d":"1.35E-08"},{"v":-1.84e-11,"d":"-1.84E-11"},{"v":6.5e-7,"d":"6.50E-07"},{"v":3.82e-10,"d":"3.82E-10"},{"v":0.292,"d":"2.92E-01"},1,1,1,1,1,1,1,{"$nulls":3},596,639,522,566,1.19,null,75,93,72,74,75,76,76,77,77,77,78,78,78,78,79,80,81,82,83,85,86,87,88,null,200,null,546,123,80.4,32.4,{"v":0.24,"d":"0.240"},71,3.04,2.72,"390/360","382/358",{"v":0,"d":"0.0"},0.945,0.948,0.982,0.984,0.998,0.998,0.998,0.998,0.998,0.998,0.998,0.998,0.998,0.998,0.998,0.998,0.998,0.998,0.996,0.994,0.992,0.989,0.982,0.967,0.941,0.877,0.699,0.308,{"$nulls":8},0.893,0.899,0.964,0.968,0.996,0.996,0.996,0.996,0.996,0.996,0.996,0.996,0.996,0.996,0.996,0.996,0.996,0.996,0.993,0.989,0.984,0.978,0.967,0.936,{"v":0.89,"d":"0.890"},0.772,{"v":0.49,"d":"0.490"},0.098,{"$nulls":8}," PG   RP",36,"MA","H-F13","626357",null,null,"H-F13","626357","E-F1",626357]
["★★★",62,"H-ZF1B",648338,33.84,33.58,{"v":0.01914,"d":"0.019140"},0.019421,{"$nulls":3},1.62568,1.62715,1.62838,1.63289,1.63608,1.63905,1.64209,1.64298,1.64382,1.64754,1.64769,1.65222,1.66124,{"v":1.6624,"d":"1.66240"},1.67254,1.68252,1.70116,{"v":2.65337691,"d":"2.65337691E+00"},{"v":-0.0190021227,"d":"-1.90021227E-02"},{"v":0.0144298518,"d":"1.44298518E-02"},{"v":0.00425529366,"d":"4.25529366E-03"},{"v":-0.000477918162,"d":"-4.77918162E-04"},{"v":3.06145958e-5,"d":"3.06145958E-05"},0.2926,0.2367,0.5904,0.2425,0.2333,0.5221,-0.0003,{"v":0.003,"d":"0.0030"},0.0122,-0.0009,0.2,0.4,0.5,0.6,0.8,0.9,0.9,0.9,0.9,{"v":1,"d":"1.0"},{"v":1,"d":"1.0"},0.4,0.6,0.7,0.9,1.1,1.2,1.4,1.5,1.6,1.6,1.7,0.8,0.9,1.1,1.3,1.5,1.6,1.7,1.8,1.8,{"v":2,"d":"2.0"},2.1,{"v":1,"d":"1.0"},1.2,1.3,1.4,1.5,1.6,1.8,1.9,1.9,2.1,2.2,1.1,1.3,1.5,1.6,1.7,1.8,{"v":2,"d":"2.0"},2.1,2.2,2.3,2.4,1.5,1.7,1.9,2.1,2.2,2.4,2.5,2.6,2.7,2.8,{"v":3,"d":"3.0"},1.7,1.8,2.1,2.3,2.5,2.7,2.8,{"v":3,"d":"3.0"},{"v":3,"d":"3.0"},3.1,3.2,{"v":2,"d":"2.0"},2.2,2.3,2.5,2.5,2.7,2.9,{"v":3,"d":"3.0"},3.1,3.2,3.3,2.2,2.3,2.4,2.5,2.6,2.9,3.1,3.2,3.3,3.4,3.5,2.8,{"v":3,"d":"3.0"},3.4,3.6,3.9,4.1,4.3,4.5,4.7,5.1,5.3,-1.5,-0.9,-0.4,{"v":0,"d":"0.0"},0.3,0.5,0.9,1.1,1.3,1.5,1.7,{"v":-2.51e-6,"d":"-2.51E-06"},{"v":1.55e-8,"d":"1.55E-08"},{"v":-3.44e-11,"d":"-3.44E-11"},{"v":9.45e-7,"d":"9.45E-07"},{"v":8.73e-10,"d":"8.73E-10"},{"v":0.194,"d":"1.94E-01"},1,1,1,1,1,1,{"$nulls":4},580,621,527,541,1.11,null,85,107,76,78,79,80,81,82,85,87,88,89,91,91,92,94,94,97,98,100,102,102,104,null,200,null,538,132,{"v":82,"d":"82.0"},32.8,0.252,81,2.79,2.77,"390/360","379/356",-0.7,{"v":0.93,"d":"0.930"},0.944,0.976,0.985,0.995,0.996,0.999,0.999,0.999,0.999,0.999,0.999,0.999,0.999,0.999,0.999,0.999,0.998,0.998,0.997,0.996,0.995,0.992,{"v":0.98,"d":"0.980"},0.959,0.898,0.726,0.367,{"$nulls":8},0.865,0.891,0.953,0.971,0.991,0.993,0.998,0.998,0.998,0.998,0.998,0.998,0.998,0.998,0.998,0.998,0.998,0.997,0.996,0.995,0.993,{"v":0.99,"d":"0.990"},0.985,0.961,{"v":0.92,"d":"0.920"},0.807,0.527,0.135,{"$nulls":8}," PG   RP",16,"MA","H-ZF1B","648338",null,null,"H-ZF1A","648339","E-FD2",648338,null,null,"N-SF2","648338"]
["★★★",63,"H-ZF2",673322,32.17,31.92,{"v":0.02091,"d":"0.020910"},0.021227,1.63037,1.63613,1.64275,1.64942,1.65076,{"v":1.6519,"d":"1.65190"},1.65659,1.66001,1.66327,1.66661,1.66756,1.66846,1.67252,{"v":1.6727,"d":"1.67270"},1.67764,1.68752,1.68879,1.70004,1.71115,1.73203,{"v":2.71254884,"d":"2.71254884E+00"},{"v":-0.0109981079,"d":"-1.09981079E-02"},{"v":0.0269930833,"d":"2.69930833E-02"},{"v":0.00144291354,"d":"1.44291354E-03"},{"v":-8.34857219e-5,"d":"-8.34857219E-05"},{"v":1.26851609e-5,"d":"1.26851609E-05"},0.2912,0.2363,0.5988,0.2421,0.2327,{"v":0.53,"d":"0.5300"},0.0001,0.0086,0.0075,0.0016,0.7,0.7,0.7,0.7,0.7,0.7,0.9,0.9,{"v":1,"d":"1.0"},1.2,1.2,{"v":1,"d":"1.0"},{"v":1,"d":"1.0"},1.1,1.1,1.1,1.3,1.4,1.5,1.6,1.8,1.8,1.4,1.4,1.4,1.5,1.5,1.6,1.7,1.8,{"v":2,"d":"2.0"},2.2,2.3,1.4,1.4,1.5,1.5,1.5,1.6,1.8,1.9,2.1,2.3,2.4,1.5,1.4,1.5,1.6,1.6,1.7,1.8,{"v":2,"d":"2.0"},2.1,2.3,2.4,1.7,1.8,1.8,1.8,1.8,2.1,2.3,2.4,2.6,2.8,2.9,{"v":2,"d":"2.0"},{"v":2,"d":"2.0"},2.1,2.2,2.3,2.5,2.5,2.7,2.8,3.1,3.3,2.9,2.9,{"v":3,"d":"3.0"},3.1,3.3,3.5,3.7,{"v":4,"d":"4.0"},4.1,4.2,4.3,{"v":3,"d":"3.0"},{"v":3,"d":"3.0"},3.1,3.2,3.3,3.6,3.8,{"v":4,"d":"4.0"},4.1,4.3,4.4,3.7,3.8,{"v":4,"d":"4.0"},4.2,4.5,4.5,4.8,4.9,5.1,5.2,5.5,-1.2,-0.9,-0.4,-0.1,0.1,0.4,0.7,{"v":1,"d":"1.0"},1.2,1.5,1.7,{"v":-2.44e-6,"d":"-2.44E-06"},{"v":1.28e-8,"d":"1.28E-08"},{"v":-1.52e-11,"d":"-1.52E-11"},{"v":8.6e-7,"d":"8.60E-07"},{"v":6.85e-10,"d":"6.85E-10"},{"v":0.266,"d":"2.66E-01"},1,1,1,1,1,1,{"$nulls":4},592,627,518,560,{"v":1.2,"d":"1.20"},null,85,107,76,79,80,82,84,86,87,88,89,89,90,90,91,92,93,94,95,97,98,99,100,null,245,null,569,140,82.1,33.2,0.237,89,2.53,{"v":2.9,"d":"2.90"},"395/360","382/360",-0.2,{"v":0.93,"d":"0.930"},0.952,0.986,0.996,0.999,0.999,0.999,0.999,0.999,0.999,0.999,0.999,0.999,0.999,0.999,0.999,0.999,0.997,0.995,0.993,0.991,0.989,0.986,0.971,0.943,0.868,0.655,0.225,{"$nulls":8},0.865,0.906,0.972,0.992,0.998,0.998,0.998,0.998,0.998,0.998,0.998,0.998,0.998,0.998,0.998,0.998,0.998,0.993,0.989,0.987,0.984,0.979,{"v":0.97,"d":"0.970"},0.937,0.883,0.747,0.426,0.052,{"$nulls":8}," PG   RP",16,"MA","H-ZF2","673322","S-TIM25","673321","H-ZF2","673322","E-FD5",673322,null,null,"N-SF5","673323"]
["",64,"H-ZF3",717295,{"v":29.5,"d":"29.50"},29.27,0.024318,0.024707,1.67093,1.67676,1.68361,1.69079,1.69228,1.69355,1.69884,1.70274,1.70647,1.71032,1.71142,1.71245,1.71715,1.71736,{"v":1.7231,"d":"1.72310"},1.73464,1.73613,1.74933,1.76249,1.78745,{"v":2.84670798,"d":"2.84670798E+00"},{"v":-0.011235076,"d":"-1.12350760E-02"},{"v":0.032360757,"d":"3.23607570E-02"},{"v":0.00162442342,"d":"1.62442342E-03"},{"v":-8.05719818e-5,"d":"-8.05719818E-05"},{"v":1.55748376e-5,"d":"1.55748376E-05"},0.2895,{"v":0.236,"d":"0.2360"},0.6041,0.2404,0.2323,0.5343,0.0006,0.0095,0.0066,0.0009,0.4,0.5,0.6,0.6,0.6,0.6,0.8,0.9,0.9,1.1,1.2,{"v":1,"d":"1.0"},1.1,1.2,1.2,1.3,1.4,1.4,1.6,1.7,1.8,1.9,1.5,1.4,1.4,1.4,1.5,1.6,1.7,1.8,{"v":2,"d":"2.0"},2.1,2.3,1.5,1.4,1.5,1.5,1.6,1.7,1.7,1.9,2.1,2.2,2.3,1.5,1.5,1.5,1.5,1.6,1.7,1.8,1.9,2.1,2.3,2.4,1.8,1.8,1.9,1.9,1.9,{"v":2,"d":"2.0"},2.3,2.3,2.4,2.7,2.8,2.1,{"v":2,"d":"2.0"},2.2,2.2,2.4,2.6,2.6,2.8,2.9,3.1,3.3,2.9,3.1,3.2,3.3,3.5,3.8,{"v":4,"d":"4.0"},4.1,4.1,4.2,4.3,{"v":3,"d":"3.0"},3.1,3.3,3.4,3.6,3.8,{"v":4,"d":"4.0"},4.1,4.2,4.3,4.4,4.1,4.3,4.5,4.7,{"v":5,"d":"5.0"},5.2,5.5,5.6,5.8,{"v":6,"d":"6.0"},6.1,-1.3,-0.8,-0.5,-0.2,0.1,0.4,0.6,0.9,1.2,1.5,1.6,{"v":-2.26e-6,"d":"-2.26E-06"},{"v":1.29e-8,"d":"1.29E-08"},{"v":-2.1e-11,"d":"-2.10E-11"},{"v":7.27e-7,"d":"7.27E-07"},{"v":5.23e-10,"d":"5.23E-10"},{"v":0.308,"d":"3.08E-01"},1,1,1,1,1,1,{"$nulls":4},601,634,538,572,1.14,null,84,107,75,78,80,82,83,84,84,85,85,86,87,88,89,90,91,92,93,95,96,97,98,null,210,null,578,164,{"v":88,"d":"88.0"},34.5,0.276,74,2.66,3.06,"405/360","387/362",-0.7,0.934,0.963,0.993,0.998,0.998,0.998,0.998,0.998,0.998,0.998,0.998,0.998,0.998,0.998,0.998,0.998,0.998,0.998,0.996,0.994,0.992,{"v":0.99,"d":"0.990"},0.981,0.954,0.911,0.801,0.534,0.161,{"$nulls":8},0.872,0.927,0.986,0.996,0.996,0.996,0.996,0.996,0.996,0.996,0.996,0.996,0.996,0.996,0.996,0.996,0.996,0.996,0.992,0.989,0.985,0.978,0.963,{"v":0.91,"d":"0.910"},0.829,0.641,0.286,0.026,{"$nulls":8}," PG   RP",23,"MA","H-ZF3","717295","S-TIH1","717295","H-ZF3","717295","E-FD1L",717295,"K-SFLD1","717295","N-SF1","717296"]
["",65,"H-ZF4A",728283,28.32,{"v":28.1,"d":"28.10"},0.025716,0.026133,{"$nulls":3},1.70032,1.70187,{"v":1.7032,"d":"1.70320"},1.70873,1.71283,1.71676,1.72082,1.72198,1.72306,1.72802,1.72825,1.73432,1.74654,1.74811,1.76215,1.77622,1.80305,{"v":2.87790099,"d":"2.87790099E+00"},{"v":-0.0114975391,"d":"-1.14975391E-02"},{"v":0.0340752512,"d":"3.40752512E-02"},{"v":0.0018385431,"d":"1.83854310E-03"},{"v":-0.000104547399,"d":"-1.04547399E-04"},{"v":1.87465641e-5,"d":"1.87465641E-05"},0.2889,{"v":0.236,"d":"0.2360"},{"v":0.607,"d":"0.6070"},0.2399,0.2323,0.5373,0.0006,0.0105,0.0078,0.0018,-1.2,-1.2,-1.1,-1.1,{"v":-1,"d":"-1.0"},{"v":-1,"d":"-1.0"},-0.9,-0.9,-0.8,-0.7,-0.7,{"v":-1,"d":"-1.0"},-0.9,-0.7,-0.5,-0.3,-0.3,-0.1,-0.1,0.1,0.3,0.4,-0.7,-0.5,-0.3,-0.2,{"v":0,"d":"0.0"},0.2,0.3,0.5,0.7,0.8,0.9,-0.6,-0.4,-0.2,-0.1,0.1,0.3,0.4,0.5,0.7,0.9,{"v":1,"d":"1.0"},-0.5,-0.4,-0.1,0.1,0.2,0.4,0.5,0.6,0.8,0.9,1.1,-0.3,-0.1,0.3,0.4,0.6,0.8,{"v":1,"d":"1.0"},1.2,1.3,1.7,1.8,0.4,0.6,0.9,1.2,1.4,1.6,1.8,{"v":2,"d":"2.0"},2.1,2.5,2.6,1.3,1.5,1.6,1.7,1.8,1.9,2.3,2.6,2.9,3.2,3.5,1.4,1.7,1.8,1.9,{"v":2,"d":"2.0"},2.2,2.5,2.8,3.1,3.4,3.6,1.9,2.4,2.7,2.9,3.1,3.4,3.5,{"v":4,"d":"4.0"},4.2,4.4,4.6,-3.3,-2.7,-2.1,-1.6,-1.3,-0.9,-0.7,-0.4,-0.1,0.1,0.3,{"v":-6.13e-6,"d":"-6.13E-06"},{"v":1.41e-8,"d":"1.41E-08"},{"v":-2.55e-11,"d":"-2.55E-11"},{"v":1.37e-6,"d":"1.37E-06"},{"v":1.29e-9,"d":"1.29E-09"},{"v":0.157,"d":"1.57E-01"},1,1,1,1,1,1,1,{"$nulls":3},594,621,530,559,1.12,null,86,105,79,82,84,84,85,86,87,90,91,93,94,94,95,95,97,97,99,100,100,101,103,null,232,null,551,210,90.7,{"v":36,"d":"36.0"},0.262,73,2.65,3.05,"410/365","391/364",-0.3,0.922,0.951,0.982,{"v":0.99,"d":"0.990"},0.996,0.997,0.999,0.999,0.999,0.999,0.999,0.999,0.999,0.999,0.998,0.998,0.997,0.996,0.994,0.992,0.989,0.984,0.974,{"v":0.94,"d":"0.940"},0.887,0.762,0.477,0.068,{"$nulls":8},0.851,0.904,0.965,{"v":0.98,"d":"0.980"},0.992,0.994,0.997,0.997,0.997,0.997,0.997,0.997,0.997,0.997,0.997,0.996,0.994,0.992,0.987,0.983,0.979,{"v":0.97,"d":"0.970"},{"v":0.95,"d":"0.950"},0.884,0.788,0.582,0.228,{"v":0.01,"d":"0.010"},{"$nulls":8}," PG   RP",25,"MA","H-ZF4A","728283","S-TIH10","728285","H-ZF4A","728283","E-FD10L",728283,null,null,"N-SF10","728285"]
["★★★",66,"H-ZF4AGT",728283,28.32,{"v":28.1,"d":"28.10"},0.025716,0.026133,{"$nulls":3},1.70032,1.70187,{"v":1.7032,"d":"1.70320"},1.70873,1.71283,1.71676,1.72082,1.72198,1.72306,1.72802,1.72825,1.73432,1.74654,1.74811,1.76215,1.77622,1.80305,{"v":2.87790099,"d":"2.87790099E+00"},{"v":-0.0114975391,"d":"-1.14975391E-02"},{"v":0.0340752512,"d":"3.40752512E-02"},{"v":0.0018385431,"d":"1.83854310E-03"},{"v":-0.000104547399,"d":"-1.04547399E-04"},{"v":1.87465641e-5,"d":"1.87465641E-05"},0.2889,{"v":0.236,"d":"0.2360"},{"v":0.607,"d":"0.6070"},0.2399,0.2323,0.5373,0.0006,0.0105,0.0078,0.0018,-1.2,-1.2,-1.1,-1.1,{"v":-1,"d":"-1.0"},{"v":-1,"d":"-1.0"},-0.9,-0.9,-0.8,-0.7,-0.7,{"v":-1,"d":"-1.0"},-0.9,-0.7,-0.5,-0.3,-0.3,-0.1,-0.1,0.1,0.3,0.4,-0.7,-0.5,-0.3,-0.2,{"v":0,"d":"0.0"},0.2,0.3,0.5,0.7,0.8,0.9,-0.6,-0.4,-0.2,-0.1,0.1,0.3,0.4,0.5,0.7,0.9,{"v":1,"d":"1.0"},-0.5,-0.4,-0.1,0.1,0.2,0.4,0.5,0.6,0.8,0.9,1.1,-0.3,-0.1,0.3,0.4,0.6,0.8,{"v":1,"d":"1.0"},1.2,1.3,1.7,1.8,0.4,0.6,0.9,1.2,1.4,1.6,1.8,{"v":2,"d":"2.0"},2.1,2.5,2.6,1.3,1.5,1.6,1.7,1.8,1.9,2.3,2.6,2.9,3.2,3.5,1.4,1.7,1.8,1.9,{"v":2,"d":"2.0"},2.2,2.5,2.8,3.1,3.4,3.6,1.9,2.4,2.7,2.9,3.1,3.4,3.5,{"v":4,"d":"4.0"},4.2,4.4,4.6,-3.3,-2.7,-2.1,-1.6,-1.3,-0.9,-0.7,-0.4,-0.1,0.1,0.3,{"v":-6.13e-6,"d":"-6.13E-06"},{"v":1.41e-8,"d":"1.41E-08"},{"v":-2.55e-11,"d":"-2.55E-11"},{"v":1.37e-6,"d":"1.37E-06"},{"v":1.29e-9,"d":"1.29E-09"},{"v":0.157,"d":"1.57E-01"},1,1,1,1,1,1,{"$nulls":4},594,621,530,559,1.12,null,86,105,79,82,84,84,85,86,87,90,91,93,94,94,95,95,97,97,99,100,100,101,103,null,232,null,551,210,90.7,{"v":36,"d":"36.0"},0.262,73,2.65,3.05,"410/365","390/364",-0.3,0.902,0.938,{"v":0.97,"d":"0.970"},0.982,0.994,0.996,0.999,0.999,0.999,0.999,0.999,0.999,0.999,0.999,0.998,0.998,0.998,0.997,0.995,0.993,0.991,0.987,0.978,0.949,0.898,0.775,0.493,0.136,{"$nulls":8},0.814,{"v":0.88,"d":"0.880"},{"v":0.94,"d":"0.940"},0.964,0.987,0.992,0.998,0.998,0.998,0.998,0.998,0.998,0.998,0.998,0.997,0.996,0.996,0.994,0.989,0.986,0.981,0.974,0.957,{"v":0.9,"d":"0.900"},0.806,0.601,0.243,0.019,{"$nulls":8}," PG   RP",25,"MA","H-ZF4AGT","728283",null,null,"H-ZF4AGT","728283"]
["",67,"H-ZF5",740283,{"v":28.3,"d":"28.30"},28.07,0.026152,0.026584,1.69091,1.69701,1.70416,1.71169,1.71325,1.71459,{"v":1.7202,"d":"1.72020"},1.72435,1.72833,1.73245,1.73363,1.73474,1.73977,{"v":1.74,"d":"1.74000"},1.74617,1.75861,1.76021,{"v":1.7745,"d":"1.77450"},1.78876,1.81588,{"v":2.91687382,"d":"2.91687382E+00"},{"v":-0.011852779,"d":"-1.18527790E-02"},{"v":0.0342689145,"d":"3.42689145E-02"},{"v":0.00202963652,"d":"2.02963652E-03"},{"v":-0.000114580838,"d":"-1.14580838E-04"},{"v":1.85928308e-5,"d":"1.85928308E-05"},0.2887,0.2359,0.6076,0.2396,0.2321,0.5375,0.0011,{"v":0.011,"d":"0.0110"},0.0057,0.0001,-0.8,-0.6,-0.2,{"v":0,"d":"0.0"},{"v":0,"d":"0.0"},0.2,0.3,0.4,0.5,0.8,{"v":1,"d":"1.0"},-0.5,-0.3,{"v":0,"d":"0.0"},0.2,0.3,0.5,0.8,{"v":1,"d":"1.0"},1.2,1.4,1.5,-0.3,-0.2,0.1,0.3,0.6,0.9,1.3,1.6,1.9,2.2,2.3,-0.3,-0.2,0.1,0.3,0.7,{"v":1,"d":"1.0"},1.4,1.7,2.1,2.4,2.5,-0.2,-0.1,0.1,0.3,0.8,1.1,1.5,1.9,2.2,2.5,2.6,0.1,0.2,0.6,0.8,1.1,1.4,1.8,2.1,2.2,2.6,2.8,{"v":1,"d":"1.0"},1.2,1.4,1.9,1.9,2.1,2.5,2.8,3.1,3.3,3.5,1.7,1.8,2.2,2.5,2.6,2.9,3.3,3.8,4.2,4.4,4.7,1.8,{"v":2,"d":"2.0"},2.3,2.6,2.7,{"v":3,"d":"3.0"},3.4,3.9,4.3,4.5,4.8,3.2,3.4,3.7,3.9,4.4,4.7,5.2,5.7,6.1,6.4,6.7,{"v":-3,"d":"-3.0"},-2.4,-1.9,-1.4,-0.7,-0.2,0.3,0.8,1.3,1.6,1.8,{"v":-4e-6,"d":"-4.00E-06"},{"v":1.95e-8,"d":"1.95E-08"},{"v":-2.24e-11,"d":"-2.24E-11"},{"v":7.71e-7,"d":"7.71E-07"},{"v":5.88e-10,"d":"5.88E-10"},{"v":0.31,"d":"3.10E-01"},1,1,1,1,1,1,{"$nulls":4},604,647,543,574,1.15,null,86,107,76,78,80,82,83,84,84,85,86,86,87,87,88,89,90,91,93,94,95,97,98,null,233,null,580,162,91.2,35.6,0.283,62,2.58,3.09,"415/365","389/362",{"v":0,"d":"0.0"},0.937,0.962,0.991,0.997,0.997,0.997,0.997,0.997,0.997,0.997,0.997,0.997,0.997,0.997,0.997,0.997,0.997,0.995,0.992,{"v":0.99,"d":"0.990"},0.984,{"v":0.98,"d":"0.980"},0.971,0.935,0.892,0.776,0.491,0.109,{"$nulls":8},0.878,0.925,0.982,0.994,0.994,0.994,0.994,0.994,0.994,0.994,0.994,0.994,0.994,0.994,0.994,0.994,0.994,0.992,0.987,0.985,0.973,0.966,0.949,0.875,{"v":0.8,"d":"0.800"},0.603,0.236,0.013,{"$nulls":8}," PG   RP",40,"MA","H-ZF5","740283","S-TIH3","740283","H-ZF5","740283","(E-FD13)",741278]
["★★★",68,"H-ZF5GT",740283,{"v":28.3,"d":"28.30"},28.07,0.026152,0.026584,1.69091,1.69701,1.70416,1.71169,1.71325,1.71459,{"v":1.7202,"d":"1.72020"},1.72435,1.72833,1.73245,1.73363,1.73474,1.73977,{"v":1.74,"d":"1.74000"},1.74617,1.75861,1.76021,{"v":1.7745,"d":"1.77450"},1.78876,1.81588,{"v":2.91687382,"d":"2.91687382E+00"},{"v":-0.011852779,"d":"-1.18527790E-02"},{"v":0.0342689145,"d":"3.42689145E-02"},{"v":0.00202963652,"d":"2.02963652E-03"},{"v":-0.000114580838,"d":"-1.14580838E-04"},{"v":1.85928308e-5,"d":"1.85928308E-05"},0.2887,0.2359,0.6076,0.2396,0.2321,0.5375,0.0011,{"v":0.011,"d":"0.0110"},0.0057,0.0001,-0.8,-0.6,-0.2,{"v":0,"d":"0.0"},{"v":0,"d":"0.0"},0.2,0.3,0.4,0.5,0.8,{"v":1,"d":"1.0"},-0.5,-0.3,{"v":0,"d":"0.0"},0.2,0.3,0.5,0.8,{"v":1,"d":"1.0"},1.2,1.4,1.5,-0.3,-0.2,0.1,0.3,0.6,0.9,1.3,1.6,1.9,2.2,2.3,-0.3,-0.2,0.1,0.3,0.7,{"v":1,"d":"1.0"},1.4,1.7,2.1,2.4,2.5,-0.2,-0.1,0.1,0.3,0.8,1.1,1.5,1.9,2.2,2.5,2.6,0.1,0.2,0.6,0.8,1.1,1.4,1.8,2.1,2.2,2.6,2.8,{"v":1,"d":"1.0"},1.2,1.4,1.9,1.9,2.1,2.5,2.8,3.1,3.3,3.5,1.7,1.8,2.2,2.5,2.6,2.9,3.3,3.8,4.2,4.4,4.7,1.8,{"v":2,"d":"2.0"},2.3,2.6,2.7,{"v":3,"d":"3.0"},3.4,3.9,4.3,4.5,4.8,3.2,3.4,3.7,3.9,4.4,4.7,5.2,5.7,6.1,6.4,6.7,{"v":-3,"d":"-3.0"},-2.4,-1.9,-1.4,-0.7,-0.2,0.3,0.8,1.3,1.6,1.8,{"v":-4e-6,"d":"-4.00E-06"},{"v":1.95e-8,"d":"1.95E-08"},{"v":-2.24e-11,"d":"-2.24E-11"},{"v":7.71e-7,"d":"7.71E-07"},{"v":5.88e-10,"d":"5.88E-10"},{"v":0.31,"d":"3.10E-01"},1,1,1,1,1,1,{"$nulls":4},604,647,543,574,1.15,null,86,107,76,78,80,82,83,84,84,85,86,86,87,87,88,89,90,91,93,94,95,97,98,null,233,null,580,162,91.2,35.6,0.283,62,2.58,3.09,"410/365","388/362",{"v":0,"d":"0.0"},0.937,0.962,0.991,0.997,0.997,0.997,0.997,0.997,0.997,0.997,0.997,0.997,0.997,0.997,0.997,0.997,0.997,0.995,0.992,{"v":0.99,"d":"0.990"},0.988,0.985,0.978,0.952,0.912,0.807,0.535,0.113,{"$nulls":8},0.878,0.925,0.982,0.994,0.994,0.994,0.994,0.994,0.994,0.994,0.994,0.994,0.994,0.994,0.994,0.994,0.994,0.992,0.988,0.985,0.981,0.973,0.957,0.907,0.834,0.657,0.292,0.016,{"$nulls":8}," PG   RP",43,"MA","H-ZF5GT","740283"]
["",69,"H-ZF6",755275,27.53,27.31,0.027432,0.027888,1.70459,1.71072,1.71794,1.72566,1.72728,1.72867,{"v":1.7345,"d":"1.73450"},1.73882,1.74299,1.74729,1.74852,1.74968,1.75496,{"v":1.7552,"d":"1.75520"},1.76167,1.77472,1.77641,1.79141,1.80646,1.83529,{"v":2.96351629,"d":"2.96351629E+00"},{"v":-0.0119513676,"d":"-1.19513676E-02"},{"v":0.0359998931,"d":"3.59998931E-02"},{"v":0.00229903731,"d":"2.29903731E-03"},{"v":-0.000158881885,"d":"-1.58881885E-04"},{"v":2.32603789e-5,"d":"2.32603789E-05"},0.2883,0.2359,0.6084,0.2395,{"v":0.232,"d":"0.2320"},0.5379,0.0007,0.0105,0.0053,-0.0002,0.1,{"v":0,"d":"0.0"},{"v":0,"d":"0.0"},{"v":0,"d":"0.0"},0.2,0.2,0.3,0.3,0.5,0.7,0.9,0.6,0.6,0.7,0.7,0.8,0.9,1.1,1.1,1.3,1.5,1.7,0.9,0.9,{"v":1,"d":"1.0"},1.1,1.2,1.3,1.5,1.6,1.7,{"v":2,"d":"2.0"},2.1,0.9,0.9,{"v":1,"d":"1.0"},1.1,1.2,1.3,1.5,1.7,1.9,2.1,2.2,{"v":1,"d":"1.0"},{"v":1,"d":"1.0"},{"v":1,"d":"1.0"},1.1,1.2,1.4,1.6,1.8,{"v":2,"d":"2.0"},2.1,2.2,1.4,1.4,1.6,1.7,1.8,1.8,{"v":2,"d":"2.0"},2.2,2.4,2.7,2.8,1.9,1.9,{"v":2,"d":"2.0"},2.2,2.2,2.4,2.6,{"v":3,"d":"3.0"},3.1,3.3,3.5,2.8,2.9,3.1,3.3,3.4,3.6,3.9,4.3,4.5,4.7,4.9,2.9,2.9,3.2,3.3,3.5,3.7,{"v":4,"d":"4.0"},4.3,4.6,4.8,{"v":5,"d":"5.0"},4.3,4.4,4.7,4.8,5.1,5.3,5.7,5.9,6.3,6.5,6.8,-1.8,-1.4,{"v":-1,"d":"-1.0"},-0.6,-0.3,0.1,0.4,0.7,{"v":1,"d":"1.0"},1.2,1.4,{"v":-3.39e-6,"d":"-3.39E-06"},{"v":1.26e-8,"d":"1.26E-08"},{"v":-1.4e-11,"d":"-1.40E-11"},{"v":8.9e-7,"d":"8.90E-07"},{"v":8.03e-10,"d":"8.03E-10"},{"v":0.296,"d":"2.96E-01"},1,1,1,1,1,1,{"$nulls":4},604,635,536,575,1.13,null,88,109,81,84,86,88,90,91,92,93,94,95,96,97,98,98,99,100,100,101,102,104,104,null,240,null,525,170,{"v":92,"d":"92.0"},35.6,{"v":0.29,"d":"0.290"},81,2.54,3.15,"410/365","389/363",-0.6,0.935,0.968,0.992,0.997,0.997,0.997,0.997,0.997,0.997,0.997,0.997,0.997,0.997,0.997,0.997,0.997,0.995,0.996,0.994,{"v":0.99,"d":"0.990"},0.988,0.983,0.975,0.941,0.897,0.774,0.463,{"$nulls":9},0.876,0.937,0.984,0.994,0.994,0.994,0.994,0.994,0.994,0.994,0.994,0.994,0.994,0.994,0.994,0.994,0.991,0.992,0.988,0.984,0.978,0.966,{"v":0.95,"d":"0.950"},0.884,0.802,0.603,0.213,{"$nulls":9}," PG   RP",43,"MA","H-ZF6","755275","S-TIH4","755275","H-ZF6","755275","E-FD4L",755275,"K-SFLD4","755275","N-SF4","755274"]
["★★★",70,"H-ZF6GT",755275,27.53,27.31,0.027432,0.027888,1.70459,1.71072,1.71794,1.72566,1.72728,1.72867,{"v":1.7345,"d":"1.73450"},1.73882,1.74299,1.74729,1.74852,1.74968,1.75496,{"v":1.7552,"d":"1.75520"},1.76167,1.77472,1.77641,1.79141,1.80646,1.83529,{"v":2.96351629,"d":"2.96351629E+00"},{"v":-0.0119513676,"d":"-1.19513676E-02"},{"v":0.0359998931,"d":"3.59998931E-02"},{"v":0.00229903731,"d":"2.29903731E-03"},{"v":-0.000158881885,"d":"-1.58881885E-04"},{"v":2.32603789e-5,"d":"2.32603789E-05"},0.2883,0.2359,0.6084,0.2395,{"v":0.232,"d":"0.2320"},0.5379,0.0007,0.0105,0.0053,-0.0002,0.1,{"v":0,"d":"0.0"},{"v":0,"d":"0.0"},{"v":0,"d":"0.0"},0.2,0.2,0.3,0.3,0.5,0.7,0.9,0.6,0.6,0.7,0.7,0.8,0.9,1.1,1.1,1.3,1.5,1.7,0.9,0.9,{"v":1,"d":"1.0"},1.1,1.2,1.3,1.5,1.6,1.7,{"v":2,"d":"2.0"},2.1,0.9,0.9,{"v":1,"d":"1.0"},1.1,1.2,1.3,1.5,1.7,1.9,2.1,2.2,{"v":1,"d":"1.0"},{"v":1,"d":"1.0"},{"v":1,"d":"1.0"},1.1,1.2,1.4,1.6,1.8,{"v":2,"d":"2.0"},2.1,2.2,1.4,1.4,1.6,1.7,1.8,1.8,{"v":2,"d":"2.0"},2.2,2.4,2.7,2.8,1.9,1.9,{"v":2,"d":"2.0"},2.2,2.2,2.4,2.6,{"v":3,"d":"3.0"},3.1,3.3,3.5,2.8,2.9,3.1,3.3,3.4,3.6,3.9,4.3,4.5,4.7,4.9,2.9,2.9,3.2,3.3,3.5,3.7,{"v":4,"d":"4.0"},4.3,4.6,4.8,{"v":5,"d":"5.0"},4.3,4.4,4.7,4.8,5.1,5.3,5.7,5.9,6.3,6.5,6.8,-1.8,-1.4,{"v":-1,"d":"-1.0"},-0.6,-0.3,0.1,0.4,0.7,{"v":1,"d":"1.0"},1.2,1.4,{"v":-3.39e-6,"d":"-3.39E-06"},{"v":1.26e-8,"d":"1.26E-08"},{"v":-1.4e-11,"d":"-1.40E-11"},{"v":8.9e-7,"d":"8.90E-07"},{"v":8.03e-10,"d":"8.03E-10"},{"v":0.296,"d":"2.96E-01"},1,1,1,1,1,1,{"$nulls":4},604,635,536,575,1.13,null,88,109,81,84,86,88,90,91,92,93,94,95,96,97,98,98,99,100,100,101,102,104,104,null,240,null,525,170,{"v":92,"d":"92.0"},35.6,{"v":0.29,"d":"0.290"},81,2.54,3.15,"410/365","387/363",-0.6,0.937,0.969,0.992,0.997,0.997,0.997,0.997,0.997,0.997,0.997,0.997,0.997,0.997,0.997,0.997,0.997,0.997,0.996,0.994,0.992,0.989,0.985,0.977,{"v":0.95,"d":"0.950"},0.911,0.799,0.512,0.094,{"$nulls":8},{"v":0.88,"d":"0.880"},0.939,0.984,0.994,0.994,0.994,0.994,0.994,0.994,0.994,0.994,0.994,0.994,0.994,0.994,0.994,0.994,0.993,0.988,0.986,{"v":0.98,"d":"0.980"},0.975,0.958,0.909,0.835,0.646,0.263,0.014,{"$nulls":8}," PG   RP",45,"MA","H-ZF6GT","755275"]
["",71,"H-ZF7L",805255,25.46,25.25,{"v":0.03163,"d":"0.031630"},{"v":0.03218,"d":"0.032180"},1.74928,{"v":1.7556,"d":"1.75560"},1.76321,1.77158,1.77339,1.77494,{"v":1.7815,"d":"1.78150"},1.78642,1.79118,1.79611,1.79752,1.79883,1.80491,1.80518,1.81263,1.82774,{"v":1.8297,"d":"1.82970"},1.84721,{"v":1.8648,"d":"1.86480"},1.89846,{"v":3.11898504,"d":"3.11898504E+00"},{"v":-0.0124052596,"d":"-1.24052596E-02"},{"v":0.0432862244,"d":"4.32862244E-02"},{"v":0.00226049835,"d":"2.26049835E-03"},{"v":-7.69462999e-5,"d":"-7.69462999E-05"},{"v":2.11453139e-5,"d":"2.11453139E-05"},0.2868,0.2355,0.6156,{"v":0.238,"d":"0.2380"},0.2315,0.5441,0.0016,0.0142,0.0058,0.0004,-0.8,-0.8,-0.8,-0.8,-0.8,-0.7,-0.7,-0.6,-0.4,-0.3,-0.2,-0.2,-0.1,-0.1,-0.1,-0.1,0.1,0.1,0.2,0.3,0.4,0.5,0.2,0.3,0.3,0.3,0.4,0.5,0.7,0.9,{"v":1,"d":"1.0"},1.1,1.2,0.3,0.4,0.4,0.4,0.5,0.6,0.8,{"v":1,"d":"1.0"},1.1,1.2,1.3,0.4,0.4,0.5,0.5,0.6,0.7,0.9,1.1,1.2,1.3,1.4,0.6,0.7,0.8,0.9,{"v":1,"d":"1.0"},1.1,1.3,1.5,1.7,1.8,{"v":2,"d":"2.0"},1.2,1.3,1.4,1.5,1.6,1.8,{"v":2,"d":"2.0"},2.1,2.3,2.4,2.6,2.4,2.5,2.6,2.9,{"v":3,"d":"3.0"},3.3,3.6,3.8,{"v":4,"d":"4.0"},4.2,4.5,2.5,2.6,2.7,{"v":3,"d":"3.0"},3.1,3.4,3.7,3.9,4.1,4.3,4.6,3.7,{"v":4,"d":"4.0"},4.3,4.7,{"v":5,"d":"5.0"},5.3,5.7,5.9,6.1,6.4,6.7,-2.5,{"v":-2,"d":"-2.0"},-1.6,-1.3,{"v":-1,"d":"-1.0"},-0.7,-0.3,{"v":0,"d":"0.0"},0.2,0.4,0.6,{"v":-4.83e-6,"d":"-4.83E-06"},{"v":1.06e-8,"d":"1.06E-08"},{"v":-1.8e-11,"d":"-1.80E-11"},{"v":9.79e-7,"d":"9.79E-07"},{"v":1.08e-9,"d":"1.08E-09"},{"v":0.295,"d":"2.95E-01"},1,1,1,1,1,1,1,{"$nulls":3},606,636,565,581,0.99,null,88,109,80,82,85,87,89,90,91,92,92,93,93,94,95,95,97,98,99,100,102,102,103,null,245,null,523,186,93.6,36.1,0.296,77,2.67,3.38,"425/365","388/361",-0.6,0.927,{"v":0.96,"d":"0.960"},0.979,0.987,0.998,0.998,0.998,0.998,0.998,0.998,0.998,0.998,0.998,0.998,0.998,0.998,0.998,0.997,0.994,0.992,0.989,0.984,0.974,0.946,0.906,0.799,0.527,0.148,{"$nulls":8},0.863,{"v":0.92,"d":"0.920"},0.956,0.976,0.996,0.996,0.996,0.996,0.996,0.996,0.996,0.996,0.997,0.997,0.997,0.996,0.997,0.995,0.988,0.984,0.979,0.969,0.948,0.894,0.821,0.638,0.278,0.022,{"$nulls":8}," PG   RP",43,"MA","H-ZF7L","805255","S-TIH6","805254","H-ZF7LA","805255","FD60",805255,"K-SFLD6","805254","N-SF6","805254"]
["★★★",72,"H-ZF7LGT",805255,25.46,25.25,{"v":0.03163,"d":"0.031630"},{"v":0.03218,"d":"0.032180"},1.74928,{"v":1.7556,"d":"1.75560"},1.76321,1.77158,1.77339,1.77494,{"v":1.7815,"d":"1.78150"},1.78642,1.79118,1.79611,1.79752,1.79883,1.80491,1.80518,1.81263,1.82774,{"v":1.8297,"d":"1.82970"},1.84721,{"v":1.8648,"d":"1.86480"},1.89846,{"v":3.11898504,"d":"3.11898504E+00"},{"v":-0.0124052596,"d":"-1.24052596E-02"},{"v":0.0432862244,"d":"4.32862244E-02"},{"v":0.00226049835,"d":"2.26049835E-03"},{"v":-7.69462999e-5,"d":"-7.69462999E-05"},{"v":2.11453139e-5,"d":"2.11453139E-05"},0.2868,0.2355,0.6156,{"v":0.238,"d":"0.2380"},0.2315,0.5441,0.0016,0.0142,0.0058,0.0004,-0.8,-0.8,-0.8,-0.8,-0.8,-0.7,-0.7,-0.6,-0.4,-0.3,-0.2,-0.2,-0.1,-0.1,-0.1,-0.1,0.1,0.1,0.2,0.3,0.4,0.5,0.2,0.3,0.3,0.3,0.4,0.5,0.7,0.9,{"v":1,"d":"1.0"},1.1,1.2,0.3,0.4,0.4,0.4,0.5,0.6,0.8,{"v":1,"d":"1.0"},1.1,1.2,1.3,0.4,0.4,0.5,0.5,0.6,0.7,0.9,1.1,1.2,1.3,1.4,0.6,0.7,0.8,0.9,{"v":1,"d":"1.0"},1.1,1.3,1.5,1.7,1.8,{"v":2,"d":"2.0"},1.2,1.3,1.4,1.5,1.6,1.8,{"v":2,"d":"2.0"},2.1,2.3,2.4,2.6,2.4,2.5,2.6,2.9,{"v":3,"d":"3.0"},3.3,3.6,3.8,{"v":4,"d":"4.0"},4.2,4.5,2.5,2.6,2.7,{"v":3,"d":"3.0"},3.1,3.4,3.7,3.9,4.1,4.3,4.6,3.7,{"v":4,"d":"4.0"},4.3,4.7,{"v":5,"d":"5.0"},5.3,5.7,5.9,6.1,6.4,6.7,-2.5,{"v":-2,"d":"-2.0"},-1.6,-1.3,{"v":-1,"d":"-1.0"},-0.7,-0.3,{"v":0,"d":"0.0"},0.2,0.4,0.6,{"v":-4.83e-6,"d":"-4.83E-06"},{"v":1.06e-8,"d":"1.06E-08"},{"v":-1.8e-11,"d":"-1.80E-11"},{"v":9.79e-7,"d":"9.79E-07"},{"v":1.08e-9,"d":"1.08E-09"},{"v":0.295,"d":"2.95E-01"},1,1,1,1,1,1,1,{"$nulls":3},606,636,565,581,0.99,null,88,109,80,82,85,87,89,90,91,92,92,93,93,94,95,95,97,98,99,100,102,102,103,null,245,null,523,186,93.6,36.1,0.296,77,2.67,3.38,"420/365","387/361",-0.6,0.951,0.974,{"v":0.99,"d":"0.990"},0.998,0.998,0.998,0.998,0.998,0.998,0.998,0.998,0.998,0.998,0.998,0.998,0.998,0.998,0.996,0.994,0.992,{"v":0.99,"d":"0.990"},0.987,0.977,0.952,0.913,0.815,0.548,0.157,{"$nulls":8},0.905,0.949,{"v":0.98,"d":"0.980"},0.996,0.996,0.996,0.996,0.996,0.996,0.996,0.996,0.996,0.996,0.996,0.996,0.996,0.996,0.993,0.988,0.983,{"v":0.98,"d":"0.980"},0.971,0.953,0.904,{"v":0.83,"d":"0.830"},0.669,0.301,0.025,{"$nulls":8}," PG   RP",45,"MA","H-ZF7LGT","805255",null,null,"H-ZF7LAGT","805255","FD60-W",805255,null,null,"N-SF6HTultra","805254"]
["※",73,"H-ZF8",622307,30.66,30.36,0.020287,0.020646,{"$nulls":3},{"v":1.600129,"d":"1.60013"},{"v":1.601372,"d":"1.60137"},1.60243,1.60678,{"v":1.609974,"d":"1.60997"},{"v":1.613034,"d":"1.61303"},{"v":1.616196,"d":"1.61620"},{"v":1.6171,"d":"1.61710"},{"v":1.617952,"d":"1.61795"},{"v":1.621834,"d":"1.62183"},{"v":1.622009,"d":"1.62201"},{"v":1.626781,"d":"1.62678"},{"v":1.636483,"d":"1.63648"},{"v":1.637746,"d":"1.63775"},{"v":1.649105,"d":"1.64911"},{"v":1.660719,"d":"1.66072"},null,{"v":2.55421627,"d":"2.55421627E+00"},{"v":-0.0101378222,"d":"-1.01378222E-02"},{"v":0.0229003271,"d":"2.29003271E-02"},{"v":0.00195813392,"d":"1.95813392E-03"},{"v":-0.000171553545,"d":"-1.71553545E-04"},{"v":2.27385738e-5,"d":"2.27385738E-05"},{"v":0.285807034845668,"d":"0.2858"},{"v":0.235207100591713,"d":"0.2352"},{"v":0.622033201840731,"d":"0.6220"},{"v":0.237336561743344,"d":"0.2373"},{"v":0.230992736077479,"d":"0.2310"},{"v":0.549531880548663,"d":"0.5495"},{"v":0.00576771250492692,"d":"0.0058"},{"v":0.0293594618407309,"d":"0.0294"},{"v":-0.00933910950690695,"d":"-0.0093"},{"v":-0.00948695857988242,"d":"-0.0095"},-7.7,-7.7,-7.6,-7.5,-7.5,-7.4,-7.3,-7.2,-7.2,-7.2,-7.2,-7.6,-7.5,-7.5,-7.4,-7.3,-7.1,{"v":-7,"d":"-7.0"},{"v":-7,"d":"-7.0"},-6.9,-6.9,-6.9,-7.1,-7.1,-6.9,-6.8,-6.6,-6.5,-6.3,-6.2,-6.1,-6.1,{"v":-6,"d":"-6.0"},-7.1,{"v":-7,"d":"-7.0"},-6.9,-6.7,-6.6,-6.4,-6.3,-6.1,-6.1,{"v":-6,"d":"-6.0"},-5.9,{"v":-7,"d":"-7.0"},{"v":-7,"d":"-7.0"},-6.8,-6.7,-6.5,-6.3,-6.2,-6.1,{"v":-6,"d":"-6.0"},-5.9,-5.8,-6.8,-6.7,-6.5,-6.4,-6.2,{"v":-6,"d":"-6.0"},-5.8,-5.7,-5.6,-5.5,-5.4,-6.5,-6.4,-6.2,{"v":-6,"d":"-6.0"},-5.8,-5.6,-5.4,-5.2,{"v":-5,"d":"-5.0"},-4.9,-4.8,-5.8,-5.6,-5.3,-5.1,-4.8,-4.5,-4.3,{"v":-4,"d":"-4.0"},-3.8,-3.6,-3.4,-5.7,-5.5,-5.2,-4.9,-4.7,-4.4,-4.1,-3.9,-3.6,-3.4,-3.2,-4.6,-4.3,{"v":-4,"d":"-4.0"},-3.6,-3.2,-2.8,-2.5,-2.1,-1.8,-1.5,-1.3,-9.6,-9.1,-8.7,-8.3,-7.9,-7.6,-7.3,-7.1,-6.8,-6.7,-6.6,{"v":-1.94e-5,"d":"-1.94E-05"},{"v":1.35e-8,"d":"1.35E-08"},{"v":-3.34e-11,"d":"-3.34E-11"},{"v":1.01e-6,"d":"1.01E-06"},{"v":1.52e-9,"d":"1.52E-09"},{"v":0.296,"d":"2.96E-01"},1,2,2,4,1,1,{"$nulls":4},428,470,393,426,0.84,null,141,184,{"v":130.5376,"d":"131"},{"v":132.2793,"d":"132"},{"v":132.4412,"d":"132"},{"v":133.5717,"d":"134"},{"v":137.995,"d":"138"},{"v":138.0086,"d":"138"},{"v":139.1502,"d":"139"},{"v":142.745,"d":"143"},{"v":143.541,"d":"144"},{"v":145.943,"d":"146"},{"v":149.59,"d":"150"},{"v":150.881,"d":"151"},{"v":154.919,"d":"155"},{"v":155.835,"d":"156"},{"v":159.361,"d":"159"},{"v":161.569,"d":"162"},{"v":163.253,"d":"163"},{"v":166.449,"d":"166"},{"v":168.741,"d":"169"},{"v":172.156,"d":"172"},{"v":176.163,"d":"176"},null,180,null,333,166,{"v":64.84,"d":"64.8"},{"v":24.42,"d":"24.4"},0.266,null,1.95,2.81,"405/370","393/369",-0.4,0.923,0.944,0.966,0.985,0.998,0.999,0.999,0.999,0.999,0.999,0.999,0.999,0.999,0.999,0.999,0.999,0.998,0.997,0.994,0.992,0.988,0.984,0.973,0.932,0.861,0.651,0.235,{"$nulls":9},0.853,0.891,0.933,{"v":0.97,"d":"0.970"},0.995,0.998,0.998,0.998,0.998,0.998,0.998,0.998,0.998,0.998,0.998,0.998,0.997,0.994,0.988,0.984,0.977,0.969,0.948,0.869,0.741,0.424,0.055,{"$nulls":9}," PG   RP",160,"MA",{"$f":"C77","v":"H-ZF8"},622307,{"$nulls":4},"(FD300)",624301]
["★★",74,"H-ZF10",689312,31.16,30.92,0.022109,{"v":0.02245,"d":"0.022450"},{"v":1.6451,"d":"1.64510"},1.65089,1.65759,1.66444,1.66585,1.66704,1.67195,1.67555,1.67898,1.68251,1.68351,1.68445,1.68874,1.68893,1.69416,1.70462,1.70596,1.71786,1.72964,1.75182,{"v":2.76089226,"d":"2.76089226E+00"},{"v":-0.0110845008,"d":"-1.10845008E-02"},{"v":0.0289559966,"d":"2.89559966E-02"},{"v":0.00151547191,"d":"1.51547191E-03"},{"v":-8.76539698e-5,"d":"-8.76539698E-05"},{"v":1.38043475e-5,"d":"1.38043475E-05"},0.2904,0.2366,0.5989,0.2414,{"v":0.233,"d":"0.2330"},0.5301,0.0001,{"v":0.007,"d":"0.0070"},0.0086,0.0024,0.7,0.7,0.8,0.7,0.7,0.7,0.8,0.8,0.9,{"v":1,"d":"1.0"},1.2,1.2,1.2,1.2,1.3,1.2,1.3,1.4,1.5,1.6,1.7,1.8,1.6,1.6,1.6,1.7,1.7,1.8,1.8,1.9,{"v":2,"d":"2.0"},2.1,2.2,1.6,1.6,1.6,1.7,1.8,1.8,1.9,{"v":2,"d":"2.0"},2.1,2.2,2.3,1.7,1.7,1.7,1.7,1.8,1.8,1.9,2.1,2.2,2.3,2.4,1.9,{"v":2,"d":"2.0"},2.1,2.1,2.1,2.3,2.4,2.6,2.8,2.8,{"v":3,"d":"3.0"},2.2,2.4,2.4,2.4,2.5,2.5,2.7,2.9,{"v":3,"d":"3.0"},3.2,3.5,3.1,3.2,3.3,3.3,3.4,3.6,3.9,4.1,4.3,4.3,4.5,3.1,3.2,3.3,3.4,3.5,3.7,3.9,4.1,4.3,4.4,4.6,4.1,4.3,4.4,4.5,4.7,4.9,5.2,5.4,5.5,5.6,5.9,{"v":-1,"d":"-1.0"},-0.6,-0.2,{"v":0,"d":"0.0"},0.3,0.5,0.8,1.1,1.3,1.5,1.6,{"v":-2.36e-6,"d":"-2.36E-06"},{"v":1.13e-8,"d":"1.13E-08"},{"v":-1.69e-11,"d":"-1.69E-11"},{"v":9.2e-7,"d":"9.20E-07"},{"v":8.47e-10,"d":"8.47E-10"},{"v":0.263,"d":"2.63E-01"},1,1,1,1,1,1,{"$nulls":4},597,631,523,561,1.11,null,89,109,79,82,84,87,89,90,91,92,93,94,94,95,95,96,97,98,99,100,102,103,104,null,200,null,545,139,85.4,34.7,0.232,82,2.71,2.93,"400/360","383/359",-0.4,0.944,0.966,0.993,0.998,0.998,0.998,0.998,0.998,0.998,0.998,0.998,0.998,0.998,0.998,0.998,0.998,0.998,0.998,0.996,0.994,0.992,{"v":0.99,"d":"0.990"},0.985,0.971,0.941,0.861,0.652,0.256,{"$nulls":8},{"v":0.89,"d":"0.890"},0.933,0.986,0.996,0.996,0.996,0.996,0.996,0.996,0.996,0.996,0.996,0.996,0.996,0.996,0.996,0.996,0.996,0.992,0.988,0.984,{"v":0.98,"d":"0.980"},{"v":0.97,"d":"0.970"},0.931,0.879,0.741,0.427,0.075,{"$nulls":8}," PG   RP",32,"MA","H-ZF10","689312","S-TIM28","689311","H-ZF10","689312","E-FD8",689312,"K-SFLD8W","689312","N-SF8","689313"]
["",75,"H-ZF11",699301,30.05,29.81,0.023259,0.023628,1.65368,1.65957,{"v":1.6664,"d":"1.66640"},1.67343,1.67487,{"v":1.6761,"d":"1.67610"},1.68119,1.68494,1.68852,1.69221,1.69326,1.69425,1.69875,1.69894,1.70444,1.71547,1.71689,1.72948,1.74204,{"v":1.7659,"d":"1.76590"},{"v":2.7902692,"d":"2.79026920E+00"},{"v":-0.0113154551,"d":"-1.13154551E-02"},{"v":0.0298537059,"d":"2.98537059E-02"},{"v":0.00185548133,"d":"1.85548133E-03"},{"v":-0.000133930426,"d":"-1.33930426E-04"},{"v":1.81714166e-5,"d":"1.81714166E-05"},0.2894,0.2365,0.6023,0.2404,0.2328,0.5328,0.0006,0.0087,0.0069,0.0013,0.4,0.3,0.4,0.4,0.4,0.6,0.6,0.6,0.7,0.8,0.9,0.8,0.8,0.8,0.9,{"v":1,"d":"1.0"},1.1,1.2,1.3,1.4,1.5,1.5,1.1,1.1,1.2,1.3,1.4,1.5,1.6,1.7,1.8,1.9,{"v":2,"d":"2.0"},1.1,1.2,1.3,1.3,1.4,1.5,1.6,1.8,1.9,1.9,{"v":2,"d":"2.0"},1.2,1.3,1.3,1.4,1.5,1.6,1.7,1.8,1.9,{"v":2,"d":"2.0"},2.1,1.5,1.6,1.7,1.7,1.8,{"v":2,"d":"2.0"},2.1,2.3,2.5,2.6,2.7,1.9,{"v":2,"d":"2.0"},{"v":2,"d":"2.0"},2.2,2.3,2.4,2.5,2.6,2.7,2.9,{"v":3,"d":"3.0"},{"v":3,"d":"3.0"},{"v":3,"d":"3.0"},3.1,3.2,3.3,3.5,3.8,{"v":4,"d":"4.0"},4.1,4.2,4.3,{"v":3,"d":"3.0"},3.1,3.1,3.2,3.3,3.6,3.8,4.1,4.2,4.3,4.4,{"v":4,"d":"4.0"},{"v":4,"d":"4.0"},4.2,4.3,4.5,4.8,5.2,5.3,5.5,5.6,5.8,-1.5,{"v":-1,"d":"-1.0"},-0.7,-0.3,{"v":0,"d":"0.0"},0.3,0.6,0.8,{"v":1,"d":"1.0"},1.2,1.3,{"v":-2.91e-6,"d":"-2.91E-06"},{"v":1.29e-8,"d":"1.29E-08"},{"v":-2.24e-11,"d":"-2.24E-11"},{"v":8.96e-7,"d":"8.96E-07"},{"v":6.62e-10,"d":"6.62E-10"},{"v":0.279,"d":"2.79E-01"},1,1,1,1,1,1,{"$nulls":4},592,625,528,558,1.17,null,86,108,79,82,84,86,89,89,91,92,93,93,94,95,96,96,97,98,99,100,102,103,104,null,245,null,524,139,88.1,33.6,0.312,74,2.56,2.96,"405/365","387/363",-0.5,{"v":0.93,"d":"0.930"},0.956,{"v":0.98,"d":"0.980"},0.993,0.999,0.999,0.999,0.999,0.999,0.999,0.999,0.999,0.999,0.999,0.999,0.999,0.999,0.999,0.997,0.996,0.995,0.993,0.986,0.962,0.922,0.812,{"v":0.54,"d":"0.540"},0.159,{"$nulls":8},0.857,0.905,0.961,0.985,0.998,0.998,0.998,0.998,0.998,0.998,0.998,0.998,0.998,0.998,0.998,0.998,0.998,0.998,0.995,0.993,{"v":0.99,"d":"0.990"},0.986,0.973,0.926,{"v":0.85,"d":"0.850"},0.659,0.292,0.025,{"$nulls":8}," PG   RP",34,"MA","H-ZF11","699301","S-TIM35","699301","H-ZF11","699301","E-FD15L",699301,null,null,"N-SF15","699302"]
["★★",76,"H-ZF12",762266,26.61,26.39,0.028631,0.029118,1.70927,1.71556,1.72304,1.73106,1.73276,1.73422,1.74028,1.74478,1.74912,1.75359,1.75487,1.75608,1.76157,1.76182,1.76857,1.78222,1.78399,1.79975,1.81558,1.84562,{"v":2.98048977,"d":"2.98048977E+00"},{"v":-0.0122396125,"d":"-1.22396125E-02"},{"v":0.039109411,"d":"3.91094110E-02"},{"v":0.00160680583,"d":"1.60680583E-03"},{"v":1.39107243e-6,"d":"1.39107243E-06"},{"v":1.34851004e-5,"d":"1.34851004E-05"},0.2875,0.2358,0.6123,0.2387,0.2318,0.5412,0.0012,0.0129,0.0075,0.0006,0.3,0.3,0.3,0.3,0.3,0.4,0.4,0.4,0.6,0.8,{"v":1,"d":"1.0"},0.9,0.9,{"v":1,"d":"1.0"},{"v":1,"d":"1.0"},{"v":1,"d":"1.0"},1.1,1.3,1.3,1.4,1.6,1.8,1.3,1.4,1.4,1.5,1.5,1.6,1.8,1.9,{"v":2,"d":"2.0"},2.2,2.3,1.3,1.4,1.4,1.5,1.5,1.6,1.8,1.9,{"v":2,"d":"2.0"},2.2,2.4,1.4,1.5,1.5,1.6,1.6,1.6,1.8,1.9,{"v":2,"d":"2.0"},2.3,2.5,1.7,1.7,1.9,1.9,1.9,2.2,2.3,2.4,2.6,2.8,3.1,2.1,2.2,2.2,2.4,2.5,2.6,2.8,{"v":3,"d":"3.0"},3.2,3.4,3.6,3.2,3.3,3.5,3.8,3.8,4.1,4.3,4.5,4.8,{"v":5,"d":"5.0"},5.3,3.2,3.3,3.5,3.8,3.8,4.1,4.3,4.5,4.8,{"v":5,"d":"5.0"},5.3,4.5,4.7,4.9,5.2,5.5,5.8,6.1,6.3,6.5,6.7,{"v":7,"d":"7.0"},-1.4,-0.9,-0.5,-0.2,0.1,0.3,0.6,0.8,{"v":1,"d":"1.0"},1.4,1.7,{"v":-2.98e-6,"d":"-2.98E-06"},{"v":1.11e-8,"d":"1.11E-08"},{"v":-1.51e-11,"d":"-1.51E-11"},{"v":9.37e-7,"d":"9.37E-07"},{"v":9.52e-10,"d":"9.52E-10"},{"v":0.289,"d":"2.89E-01"},1,1,1,1,1,1,{"$nulls":4},614,655,544,590,{"v":1.1,"d":"1.10"},null,83,103,77,78,78,79,80,82,83,83,85,86,87,88,89,90,92,93,93,95,98,99,102,null,240,null,545,158,92.3,{"v":36,"d":"36.0"},0.283,77,2.85,3.16,"415/365","391/365",-0.3,0.935,0.956,0.979,0.986,0.995,0.998,0.998,0.998,0.998,0.998,0.998,0.998,0.998,0.998,0.998,0.998,0.998,0.998,0.995,0.991,0.987,0.983,0.969,0.923,0.849,0.711,0.355,{"$nulls":9},0.874,0.914,0.958,0.972,{"v":0.99,"d":"0.990"},0.996,0.996,0.996,0.996,0.996,0.996,0.996,0.996,0.996,0.996,0.996,0.996,0.996,{"v":0.99,"d":"0.990"},0.982,0.974,0.966,0.939,0.849,0.718,0.508,0.129,{"$nulls":9}," PG   RP",45,"MA","H-ZF12","762266","S-TIH14","762265","H-ZF12","762266","FD140",762266,"K-SFLD14","762265","N-SF14","762265"]
["★★★",77,"H-ZF12GT",762266,26.61,26.39,0.028631,0.029118,1.70927,1.71556,1.72304,1.73106,1.73276,1.73422,1.74028,1.74478,1.74912,1.75359,1.75487,1.75608,1.76157,1.76182,1.76857,1.78222,1.78399,1.79975,1.81558,1.84562,{"v":2.98048977,"d":"2.98048977E+00"},{"v":-0.0122396125,"d":"-1.22396125E-02"},{"v":0.039109411,"d":"3.91094110E-02"},{"v":0.00160680583,"d":"1.60680583E-03"},{"v":1.39107243e-6,"d":"1.39107243E-06"},{"v":1.34851004e-5,"d":"1.34851004E-05"},0.2875,0.2358,0.6123,0.2387,0.2318,0.5412,0.0012,0.0129,0.0075,0.0006,0.3,0.3,0.3,0.3,0.3,0.4,0.4,0.4,0.6,0.8,{"v":1,"d":"1.0"},0.9,0.9,{"v":1,"d":"1.0"},{"v":1,"d":"1.0"},{"v":1,"d":"1.0"},1.1,1.3,1.3,1.4,1.6,1.8,1.3,1.4,1.4,1.5,1.5,1.6,1.8,1.9,{"v":2,"d":"2.0"},2.2,2.3,1.3,1.4,1.4,1.5,1.5,1.6,1.8,1.9,{"v":2,"d":"2.0"},2.2,2.4,1.4,1.5,1.5,1.6,1.6,1.6,1.8,1.9,{"v":2,"d":"2.0"},2.3,2.5,1.7,1.7,1.9,1.9,1.9,2.2,2.3,2.4,2.6,2.8,3.1,2.1,2.2,2.2,2.4,2.5,2.6,2.8,{"v":3,"d":"3.0"},3.2,3.4,3.6,3.2,3.3,3.5,3.8,3.8,4.1,4.3,4.5,4.8,{"v":5,"d":"5.0"},5.3,3.2,3.3,3.5,3.8,3.8,4.1,4.3,4.5,4.8,{"v":5,"d":"5.0"},5.3,4.5,4.7,4.9,5.2,5.5,5.8,6.1,6.3,6.5,6.7,{"v":7,"d":"7.0"},-1.4,-0.9,-0.5,-0.2,0.1,0.3,0.6,0.8,{"v":1,"d":"1.0"},1.4,1.7,{"v":-2.98e-6,"d":"-2.98E-06"},{"v":1.11e-8,"d":"1.11E-08"},{"v":-1.51e-11,"d":"-1.51E-11"},{"v":9.37e-7,"d":"9.37E-07"},{"v":9.52e-10,"d":"9.52E-10"},{"v":0.289,"d":"2.89E-01"},1,1,1,1,1,1,{"$nulls":4},614,665,544,590,{"v":1.1,"d":"1.10"},null,83,103,77,78,78,79,80,82,83,83,85,86,87,88,89,90,92,93,93,95,98,99,102,null,240,null,545,158,92.3,{"v":36,"d":"36.0"},0.283,77,2.85,3.16,"410/365","389/362",-0.3,0.962,{"v":0.98,"d":"0.980"},0.992,0.999,0.999,0.999,0.999,0.999,0.999,0.999,0.999,0.999,0.999,0.999,0.999,0.998,0.998,0.997,0.993,0.991,0.988,0.984,0.975,0.946,0.901,0.767,0.458,0.105,{"$nulls":8},0.926,{"v":0.96,"d":"0.960"},0.984,0.998,0.998,0.998,0.998,0.998,0.998,0.998,0.998,0.998,0.998,0.998,0.998,0.996,0.996,0.994,0.987,0.983,0.977,0.969,0.951,0.895,0.812,0.588,{"v":0.21,"d":"0.210"},0.011,{"$nulls":8}," PG   RP",55,"MA","H-ZF12GT","762266"]
["★★",78,"H-ZF13",785257,25.72,25.51,{"v":0.03051,"d":"0.030510"},0.031042,1.73037,1.73662,1.74411,1.75231,1.75406,1.75557,1.76192,1.76666,1.77124,1.77597,1.77733,1.77861,1.78446,1.78472,1.79191,1.80648,1.80837,1.82522,{"v":1.8421,"d":"1.84210"},1.87399,{"v":3.05227481,"d":"3.05227481E+00"},{"v":-0.0121808741,"d":"-1.21808741E-02"},{"v":0.0416791281,"d":"4.16791281E-02"},{"v":0.0017993293,"d":"1.79932930E-03"},{"v":1.916596e-5,"d":"1.91659600E-05"},{"v":1.22563456e-5,"d":"1.22563456E-05"},0.2868,0.2357,0.6142,0.2381,0.2316,0.5428,0.0015,0.0133,0.0039,-0.0016,-0.8,-0.7,-0.7,-0.6,-0.6,-0.5,-0.5,-0.3,-0.2,{"v":0,"d":"0.0"},{"v":0,"d":"0.0"},-0.1,{"v":0,"d":"0.0"},{"v":0,"d":"0.0"},0.1,0.2,0.3,0.4,0.5,0.6,0.7,0.8,0.4,0.4,0.5,0.6,0.7,0.8,0.9,{"v":1,"d":"1.0"},1.1,1.2,1.3,0.4,0.4,0.5,0.6,0.7,0.8,0.9,{"v":1,"d":"1.0"},1.2,1.3,1.4,0.5,0.6,0.6,0.7,0.8,0.9,{"v":1,"d":"1.0"},1.1,1.2,1.3,1.5,0.8,0.8,{"v":1,"d":"1.0"},1.1,1.2,1.3,1.5,1.7,{"v":2,"d":"2.0"},2.1,2.2,1.3,1.3,1.4,1.6,1.9,{"v":2,"d":"2.0"},2.2,2.3,2.4,2.7,2.9,2.4,2.5,2.7,{"v":3,"d":"3.0"},3.2,3.4,3.6,3.9,4.2,4.4,4.6,2.5,2.6,2.8,3.1,3.2,3.4,3.7,{"v":4,"d":"4.0"},4.3,4.5,4.7,3.7,3.9,4.3,4.8,5.1,5.3,5.7,{"v":6,"d":"6.0"},6.3,6.5,6.7,-2.4,-1.8,-1.5,-1.1,-0.7,-0.5,-0.2,{"v":0,"d":"0.0"},0.2,0.4,0.7,{"v":-4.52e-6,"d":"-4.52E-06"},{"v":1.15e-8,"d":"1.15E-08"},{"v":-2.19e-11,"d":"-2.19E-11"},{"v":9.64e-7,"d":"9.64E-07"},{"v":1.1e-9,"d":"1.10E-09"},{"v":0.296,"d":"2.96E-01"},1,1,1,1,1,1,1,{"$nulls":3},601,638,535,573,0.98,null,87,111,80,81,82,82,84,87,88,88,89,91,93,93,95,96,98,98,99,102,103,104,107,null,245,null,528,181,91.5,35.7,0.281,70,2.73,3.22,"425/365","393/365",-0.9,{"v":0.95,"d":"0.950"},0.976,0.987,0.993,0.998,0.998,0.998,0.998,0.998,0.998,0.998,0.998,0.998,0.998,0.998,0.998,0.998,0.996,0.994,{"v":0.99,"d":"0.990"},0.984,0.976,0.962,0.907,0.812,{"v":0.64,"d":"0.640"},0.308,{"$nulls":9},{"v":0.9,"d":"0.900"},{"v":0.95,"d":"0.950"},0.972,0.984,0.996,0.996,0.996,0.996,0.996,0.996,0.996,0.996,0.996,0.996,0.996,0.996,0.996,0.992,0.988,{"v":0.98,"d":"0.980"},0.968,0.953,0.925,0.819,0.658,0.407,0.095,{"$nulls":9}," PG   RP",45,"MA","H-ZF13","785257","S-TIH11","785257","H-ZF13","785257","FD110",785257,"K-SFLD11","785259","N-SF11","785257"]
["★★★",79,"H-ZF13GT",785257,25.72,25.51,{"v":0.03051,"d":"0.030510"},0.031042,1.73037,1.73662,1.74411,1.75231,1.75406,1.75557,1.76192,1.76666,1.77124,1.77597,1.77733,1.77861,1.78446,1.78472,1.79191,1.80648,1.80837,1.82522,{"v":1.8421,"d":"1.84210"},1.87399,{"v":3.05227481,"d":"3.05227481E+00"},{"v":-0.0121808741,"d":"-1.21808741E-02"},{"v":0.0416791281,"d":"4.16791281E-02"},{"v":0.0017993293,"d":"1.79932930E-03"},{"v":1.916596e-5,"d":"1.91659600E-05"},{"v":1.22563456e-5,"d":"1.22563456E-05"},0.2868,0.2357,0.6142,0.2381,0.2316,0.5428,0.0015,0.0133,0.0039,-0.0016,-0.8,-0.7,-0.7,-0.6,-0.6,-0.5,-0.5,-0.3,-0.2,{"v":0,"d":"0.0"},{"v":0,"d":"0.0"},-0.1,{"v":0,"d":"0.0"},{"v":0,"d":"0.0"},0.1,0.2,0.3,0.4,0.5,0.6,0.7,0.8,0.4,0.4,0.5,0.6,0.7,0.8,0.9,{"v":1,"d":"1.0"},1.1,1.2,1.3,0.4,0.4,0.5,0.6,0.7,0.8,0.9,{"v":1,"d":"1.0"},1.2,1.3,1.4,0.5,0.6,0.6,0.7,0.8,0.9,{"v":1,"d":"1.0"},1.1,1.2,1.3,1.5,0.8,0.8,{"v":1,"d":"1.0"},1.1,1.2,1.3,1.5,1.7,{"v":2,"d":"2.0"},2.1,2.2,1.3,1.3,1.4,1.6,1.9,{"v":2,"d":"2.0"},2.2,2.3,2.4,2.7,2.9,2.4,2.5,2.7,{"v":3,"d":"3.0"},3.2,3.4,3.6,3.9,4.2,4.4,4.6,2.5,2.6,2.8,3.1,3.2,3.4,3.7,{"v":4,"d":"4.0"},4.3,4.5,4.7,3.7,3.9,4.3,4.8,5.1,5.3,5.7,{"v":6,"d":"6.0"},6.3,6.5,6.7,-2.4,-1.8,-1.5,-1.1,-0.7,-0.5,-0.2,{"v":0,"d":"0.0"},0.2,0.4,0.7,{"v":-4.52e-6,"d":"-4.52E-06"},{"v":1.15e-8,"d":"1.15E-08"},{"v":-2.19e-11,"d":"-2.19E-11"},{"v":9.64e-7,"d":"9.64E-07"},{"v":1.1e-9,"d":"1.10E-09"},{"v":0.296,"d":"2.96E-01"},1,1,1,1,1,1,1,{"$nulls":3},601,638,535,573,0.98,null,87,111,80,81,82,82,84,87,88,88,89,91,93,93,95,96,98,98,99,102,103,104,107,null,245,null,528,181,91.5,35.7,0.281,70,2.73,3.22,"420/365","391/365",-0.9,{"v":0.95,"d":"0.950"},0.976,0.987,0.993,0.998,0.998,0.998,0.998,0.998,0.998,0.998,0.998,0.998,0.998,0.998,0.998,0.998,0.998,0.998,0.996,0.993,0.986,{"v":0.97,"d":"0.970"},0.938,0.891,{"v":0.76,"d":"0.760"},0.458,0.068,{"$nulls":8},{"v":0.9,"d":"0.900"},{"v":0.95,"d":"0.950"},0.972,0.984,0.996,0.996,0.996,0.996,0.996,0.996,0.996,0.996,0.996,0.996,0.996,0.996,0.996,0.996,0.996,0.992,0.985,0.975,{"v":0.95,"d":"0.950"},0.889,0.801,{"v":0.59,"d":"0.590"},{"v":0.21,"d":"0.210"},0.005,{"$nulls":8}," PG   RP",45,"MA","H-ZF13GT","785257",null,null,"H-ZF13GT","785257"]
["※",80,"H-ZF16",664274,27.35,27.09,0.024274,0.024713,{"$nulls":3},{"v":1.637975,"d":"1.63798"},{"v":1.639425,"d":"1.63943"},1.64066,{"v":1.645749,"d":"1.64575"},{"v":1.649507,"d":"1.64951"},{"v":1.653126,"d":"1.65313"},{"v":1.656882,"d":"1.65688"},{"v":1.657958,"d":"1.65796"},{"v":1.658973,"d":"1.65897"},{"v":1.663607,"d":"1.66361"},{"v":1.663815,"d":"1.66382"},{"v":1.669527,"d":"1.66953"},{"v":1.681156,"d":"1.68116"},{"v":1.682671,"d":"1.68267"},{"v":1.696302,"d":"1.69630"},{"v":1.710265,"d":"1.71027"},{"v":1.738014,"d":"1.73801"},{"v":2.67714843,"d":"2.67714843E+00"},{"v":-0.0125476109,"d":"-1.25476109E-02"},{"v":0.0253428256,"d":"2.53428256E-02"},{"v":0.00334008152,"d":"3.34008152E-03"},{"v":-0.000350698887,"d":"-3.50698887E-04"},{"v":3.6274412e-5,"d":"3.62744120E-05"},0.2856,0.2353,{"v":0.624,"d":"0.6240"},{"v":0.237,"d":"0.2370"},0.2311,0.5516,{"v":0.004,"d":"0.0040"},0.0258,-0.0044,-0.0074,-6.4,-6.3,-6.1,-5.9,-5.7,-5.4,-5.2,{"v":-5,"d":"-5.0"},-4.8,-4.6,-4.4,-6.1,{"v":-6,"d":"-6.0"},-5.8,-5.6,-5.4,-5.1,-4.9,-4.7,-4.4,-4.2,-4.1,-5.4,-5.3,-5.1,-4.9,-4.6,-4.4,-4.1,-3.9,-3.6,-3.4,-3.2,-5.3,-5.2,{"v":-5,"d":"-5.0"},-4.8,-4.5,-4.3,{"v":-4,"d":"-4.0"},-3.8,-3.6,-3.4,-3.2,-5.3,-5.2,-4.9,-4.7,-4.5,-4.2,{"v":-4,"d":"-4.0"},-3.7,-3.5,-3.3,-3.1,{"v":-5,"d":"-5.0"},-4.8,-4.6,-4.4,-4.2,-3.9,-3.6,-3.4,-3.1,-2.9,-2.7,-4.6,-4.5,-4.3,{"v":-4,"d":"-4.0"},-3.8,-3.5,-3.2,{"v":-3,"d":"-3.0"},-2.7,-2.5,-2.3,-3.9,-3.7,-3.5,-3.3,{"v":-3,"d":"-3.0"},-2.8,-2.5,-2.2,{"v":-2,"d":"-2.0"},-1.7,-1.5,-3.8,-3.7,-3.4,-3.2,-2.9,-2.7,-2.4,-2.1,-1.9,-1.6,-1.4,{"v":-3,"d":"-3.0"},-2.9,-2.7,-2.4,-2.1,-1.8,-1.5,-1.3,{"v":-1,"d":"-1.0"},-0.8,-0.6,{"v":-8,"d":"-8.0"},-7.4,-6.9,-6.4,-5.9,-5.5,-5.1,-4.7,-4.4,-4.1,-3.8,{"v":-1.58e-5,"d":"-1.58E-05"},{"v":2.11e-8,"d":"2.11E-08"},{"v":-2.52e-11,"d":"-2.52E-11"},{"v":1.68e-6,"d":"1.68E-06"},{"v":2.78e-10,"d":"2.78E-10"},{"v":1.13e-10,"d":"1.13E-10"},1,1,3,2,1,2,1,{"$nulls":3},501,540,{"$f":"FZ84+439-476","v":464},{"$f":"FZ84+470-476","v":495},{"v":0.8,"d":"0.80"},null,129,158,120,122,122,124,125,129,129,130,133,134,134,137,138,140,142,143,146,149,150,148,152,{"$nulls":3},336,136,{"$nulls":4},{"v":2.3,"d":"2.30"},2.88,"425/375","400/372",null,0.928,0.944,0.967,0.985,0.995,0.997,0.998,0.999,0.999,0.999,0.999,0.999,0.999,0.999,0.998,0.998,0.997,0.993,0.986,0.982,0.978,0.971,0.951,0.894,0.787,0.475,0.167,{"$nulls":9},0.861,0.892,0.935,{"v":0.97,"d":"0.970"},0.991,0.994,0.997,0.998,0.998,0.998,0.998,0.998,0.998,0.998,0.997,0.997,0.994,0.987,0.972,0.965,0.956,0.942,0.905,{"v":0.8,"d":"0.800"},{"v":0.62,"d":"0.620"},0.226,0.028,{"$nulls":9}," PG   RP",180,"MA",{"$f":"C84","v":"H-ZF16"},{"$f":"D84","v":664274}]
["",81,"H-ZF50",741278,27.76,27.54,0.026685,0.027125,1.69064,1.69692,1.70426,1.71195,1.71354,1.71491,{"v":1.7206,"d":"1.72060"},1.72483,1.72888,1.73307,1.73427,{"v":1.7354,"d":"1.73540"},1.74054,1.74077,1.74707,1.75976,1.76139,1.77598,1.79059,{"v":1.8185,"d":"1.81850"},{"v":2.91816811,"d":"2.91816811E+00"},{"v":-0.0122621813,"d":"-1.22621813E-02"},{"v":0.0341878382,"d":"3.41878382E-02"},{"v":0.00236117574,"d":"2.36117574E-03"},{"v":-0.000168240994,"d":"-1.68240994E-04"},{"v":2.26673138e-5,"d":"2.26673138E-05"},0.2886,0.2361,0.6078,0.2396,0.2323,0.5379,0.0007,0.0103,0.0059,0.0003,0.8,0.8,0.9,0.9,0.8,{"v":1,"d":"1.0"},1.2,1.4,1.4,1.5,1.7,1.4,1.4,1.5,1.5,1.6,1.7,1.9,{"v":2,"d":"2.0"},2.1,2.2,2.4,1.8,1.8,1.9,1.9,1.9,{"v":2,"d":"2.0"},2.3,2.4,2.6,2.9,{"v":3,"d":"3.0"},1.8,1.8,1.9,1.9,{"v":2,"d":"2.0"},2.1,2.3,2.5,2.7,{"v":3,"d":"3.0"},{"v":3,"d":"3.0"},1.8,1.9,1.9,1.9,2.1,2.2,2.4,2.7,2.7,3.1,3.1,2.1,2.1,2.3,2.4,2.6,2.6,2.9,{"v":3,"d":"3.0"},3.1,3.5,3.6,2.6,2.7,2.7,2.8,3.1,3.1,3.2,3.4,3.6,3.8,{"v":4,"d":"4.0"},3.6,3.7,3.8,{"v":4,"d":"4.0"},4.3,4.6,4.8,4.9,5.1,5.4,5.6,3.6,3.7,3.8,{"v":4,"d":"4.0"},4.3,4.6,4.8,4.9,5.1,5.4,5.6,4.7,{"v":5,"d":"5.0"},5.2,5.4,5.8,{"v":6,"d":"6.0"},6.3,6.6,6.8,7.1,7.3,1.8,1.9,1.9,1.9,2.1,2.2,2.4,2.7,2.7,3.1,3.1,{"v":-1.87e-6,"d":"-1.87E-06"},{"v":1.3e-8,"d":"1.30E-08"},{"v":-1.69e-11,"d":"-1.69E-11"},{"v":8.65e-7,"d":"8.65E-07"},{"v":7.76e-10,"d":"7.76E-10"},{"v":0.293,"d":"2.93E-01"},1,1,1,1,1,1,{"$nulls":4},616,650,540,591,1.16,null,81,101,72,75,77,78,80,81,82,83,84,85,85,86,87,87,88,89,90,91,93,94,95,null,235,null,555,143,90.4,36.2,0.248,58,2.62,3.05,"410/365","389/364",0.4,0.954,0.968,{"v":0.99,"d":"0.990"},0.993,0.998,0.998,0.998,0.998,0.998,0.998,0.998,0.998,0.998,0.998,0.998,0.998,0.998,0.998,0.996,0.993,{"v":0.99,"d":"0.990"},0.986,{"v":0.98,"d":"0.980"},{"v":0.94,"d":"0.940"},0.885,0.745,0.431,{"$nulls":9},0.908,0.941,{"v":0.98,"d":"0.980"},0.986,0.996,0.996,0.996,0.996,0.996,0.996,0.996,0.996,0.996,0.996,0.996,0.996,0.996,0.996,{"v":0.99,"d":"0.990"},0.984,0.979,0.972,0.955,0.884,0.785,0.554,0.185,{"$nulls":9}," PG   RP",41,"A","H-ZF50","741278","S-TIH13","741278","H-ZF50","741278","E-FD13",741278]
["★★★",82,"H-ZF50GT",741278,27.76,27.54,0.026685,0.027125,1.69064,1.69692,1.70426,1.71195,1.71354,1.71491,{"v":1.7206,"d":"1.72060"},1.72483,1.72888,1.73307,1.73427,{"v":1.7354,"d":"1.73540"},1.74054,1.74077,1.74707,1.75976,1.76139,1.77598,1.79059,{"v":1.8185,"d":"1.81850"},{"v":2.91816811,"d":"2.91816811E+00"},{"v":-0.0122621813,"d":"-1.22621813E-02"},{"v":0.0341878382,"d":"3.41878382E-02"},{"v":0.00236117574,"d":"2.36117574E-03"},{"v":-0.000168240994,"d":"-1.68240994E-04"},{"v":2.26673138e-5,"d":"2.26673138E-05"},0.2886,0.2361,0.6078,0.2396,0.2323,0.5379,0.0007,0.0103,0.0059,0.0003,0.8,0.8,0.9,0.9,0.8,{"v":1,"d":"1.0"},1.2,1.4,1.4,1.5,1.7,1.4,1.4,1.5,1.5,1.6,1.7,1.9,{"v":2,"d":"2.0"},2.1,2.2,2.4,1.8,1.8,1.9,1.9,1.9,{"v":2,"d":"2.0"},2.3,2.4,2.6,2.9,{"v":3,"d":"3.0"},1.8,1.8,1.9,1.9,{"v":2,"d":"2.0"},2.1,2.3,2.5,2.7,{"v":3,"d":"3.0"},{"v":3,"d":"3.0"},1.8,1.9,1.9,1.9,2.1,2.2,2.4,2.7,2.7,3.1,3.1,2.1,2.1,2.3,2.4,2.6,2.6,2.9,{"v":3,"d":"3.0"},3.1,3.5,3.6,2.6,2.7,2.7,2.8,3.1,3.1,3.2,3.4,3.6,3.8,{"v":4,"d":"4.0"},3.6,3.7,3.8,{"v":4,"d":"4.0"},4.3,4.6,4.8,4.9,5.1,5.4,5.6,3.6,3.7,3.8,{"v":4,"d":"4.0"},4.3,4.6,4.8,4.9,5.1,5.4,5.6,4.7,{"v":5,"d":"5.0"},5.2,5.4,5.8,{"v":6,"d":"6.0"},6.3,6.6,6.8,7.1,7.3,1.8,1.9,1.9,1.9,2.1,2.2,2.4,2.7,2.7,3.1,3.1,{"v":-1.87e-6,"d":"-1.87E-06"},{"v":1.3e-8,"d":"1.30E-08"},{"v":-1.69e-11,"d":"-1.69E-11"},{"v":8.65e-7,"d":"8.65E-07"},{"v":7.76e-10,"d":"7.76E-10"},{"v":0.293,"d":"2.93E-01"},1,1,1,1,1,1,{"$nulls":4},616,650,540,591,1.16,null,81,101,72,75,77,78,80,81,82,83,84,85,85,86,87,87,88,89,90,91,93,94,95,null,235,null,555,143,90.4,36.2,0.248,58,2.62,3.05,"410/365","389/364",0.4,0.956,0.969,{"v":0.99,"d":"0.990"},0.993,0.998,0.998,0.998,0.998,0.998,0.998,0.998,0.998,0.998,0.998,0.998,0.998,0.998,0.998,0.996,0.993,{"v":0.99,"d":"0.990"},0.987,0.982,0.955,0.914,{"v":0.79,"d":"0.790"},0.467,{"$nulls":9},{"v":0.91,"d":"0.910"},0.944,{"v":0.98,"d":"0.980"},0.986,0.996,0.996,0.996,0.996,0.996,0.996,0.996,0.996,0.996,0.996,0.996,0.996,0.996,0.996,0.994,0.991,0.988,0.981,0.965,0.914,0.834,0.623,0.219,{"$nulls":9}," PG   RP",43,"A","H-ZF50GT","741278"]
["★★★",83,"H-ZF52N",847238,23.78,23.59,0.035608,0.036247,1.78524,1.79201,{"v":1.8002,"d":"1.80020"},1.80936,1.81133,1.81304,1.82028,1.82573,1.83101,1.83649,1.83807,1.83956,1.84635,1.84666,1.85504,{"v":1.8721,"d":"1.87210"},1.87431,1.89416,1.91418,1.95237,{"v":3.25093122,"d":"3.25093122E+00"},{"v":-0.0135032313,"d":"-1.35032313E-02"},{"v":0.0490304607,"d":"4.90304607E-02"},{"v":0.00249344608,"d":"2.49344608E-03"},{"v":-1.81762799e-5,"d":"-1.81762799E-05"},{"v":1.9468641e-5,"d":"1.94686410E-05"},0.2856,0.2353,0.6195,{"v":0.237,"d":"0.2370"},0.2312,0.5476,{"v":0.002,"d":"0.0020"},0.0154,0.0032,-0.0022,{"v":-1,"d":"-1.0"},-0.9,-0.7,-0.7,-0.7,-0.7,-0.7,-0.6,-0.6,-0.6,-0.7,-0.9,-0.9,-0.8,-0.7,-0.6,-0.6,-0.6,-0.6,-0.5,-0.4,-0.4,{"v":0,"d":"0.0"},{"v":0,"d":"0.0"},0.1,0.2,0.4,0.4,0.4,0.5,0.5,0.7,0.8,0.5,0.5,0.5,0.6,0.7,0.7,0.7,0.7,0.8,0.8,0.9,0.5,0.6,0.6,0.7,0.7,0.7,0.8,0.8,0.9,{"v":1,"d":"1.0"},1.1,0.7,0.8,0.9,0.9,{"v":1,"d":"1.0"},{"v":1,"d":"1.0"},1.2,1.3,1.3,1.5,1.9,{"v":1,"d":"1.0"},1.1,1.3,1.4,1.6,1.9,2.1,2.1,2.2,2.3,2.5,1.6,1.9,2.4,2.7,3.1,3.5,3.8,4.1,4.4,4.7,5.1,1.7,{"v":2,"d":"2.0"},2.5,3.1,3.7,{"v":4,"d":"4.0"},4.3,4.6,4.8,{"v":5,"d":"5.0"},5.4,{"v":3,"d":"3.0"},3.6,{"v":4,"d":"4.0"},4.4,4.8,5.3,5.7,6.1,6.5,6.9,7.2,-2.5,-1.9,-1.5,-1.1,-0.9,-0.7,-0.4,-0.3,-0.1,0.1,0.3,{"v":-5.25e-6,"d":"-5.25E-06"},{"v":7.18e-9,"d":"7.18E-09"},{"v":-2.89e-11,"d":"-2.89E-11"},{"v":1.16e-6,"d":"1.16E-06"},{"v":2.39e-9,"d":"2.39E-09"},{"v":0.261,"d":"2.61E-01"},1,1,1,1,1,1,1,{"$nulls":3},632,662,582,608,1.04,null,83,101,75,78,79,81,82,83,84,85,85,86,86,87,87,88,89,90,92,93,94,96,97,null,260,null,531,176,96.1,38.1,0.262,56,2.54,3.54,"(404)/368","398/368",-1.2,0.962,{"v":0.98,"d":"0.980"},0.992,0.997,0.999,0.999,0.999,0.999,0.999,0.999,0.999,0.999,0.999,0.999,0.999,0.999,0.999,0.997,0.993,{"v":0.99,"d":"0.990"},0.985,0.977,0.958,0.911,0.843,0.671,0.332,{"$nulls":9},0.925,0.961,0.985,0.994,0.999,0.999,0.999,0.999,0.999,0.999,0.999,0.999,0.999,0.999,0.999,0.999,0.999,0.995,0.986,{"v":0.98,"d":"0.980"},0.971,0.954,0.918,{"v":0.83,"d":"0.830"},{"v":0.71,"d":"0.710"},{"v":0.45,"d":"0.450"},{"v":0.11,"d":"0.110"},{"$nulls":9}," PG   RP",50,"MA","H-ZF52N","847238","S-TIH53W","847238","H-ZF52GT","847238","FDS90-SG",847238,"K-SFLDn3W","847238","N-SF57HT","847238"]
["",84,"H-ZF52NGT",847238,23.78,23.59,0.035608,0.036247,1.78524,1.79201,{"v":1.8002,"d":"1.80020"},1.80936,1.81133,1.81304,1.82028,1.82573,1.83101,1.83649,1.83807,1.83956,1.84635,1.84666,1.85504,{"v":1.8721,"d":"1.87210"},1.87431,1.89416,1.91418,1.95237,{"v":3.25093122,"d":"3.25093122E+00"},{"v":-0.0135032313,"d":"-1.35032313E-02"},{"v":0.0490304607,"d":"4.90304607E-02"},{"v":0.00249344608,"d":"2.49344608E-03"},{"v":-1.81762799e-5,"d":"-1.81762799E-05"},{"v":1.9468641e-5,"d":"1.94686410E-05"},0.2856,0.2353,0.6195,{"v":0.237,"d":"0.2370"},0.2312,0.5476,{"v":0.002,"d":"0.0020"},0.0154,0.0032,-0.0022,{"v":-1,"d":"-1.0"},-0.9,-0.7,-0.7,-0.7,-0.7,-0.7,-0.6,-0.6,-0.6,-0.7,-0.9,-0.9,-0.8,-0.7,-0.6,-0.6,-0.6,-0.6,-0.5,-0.4,-0.4,{"v":0,"d":"0.0"},{"v":0,"d":"0.0"},0.1,0.2,0.4,0.4,0.4,0.5,0.5,0.7,0.8,0.5,0.5,0.5,0.6,0.7,0.7,0.7,0.7,0.8,0.8,0.9,0.5,0.6,0.6,0.7,0.7,0.7,0.8,0.8,0.9,{"v":1,"d":"1.0"},1.1,0.7,0.8,0.9,0.9,{"v":1,"d":"1.0"},{"v":1,"d":"1.0"},1.2,1.3,1.3,1.5,1.9,{"v":1,"d":"1.0"},1.1,1.3,1.4,1.6,1.9,2.1,2.1,2.2,2.3,2.5,1.6,1.9,2.4,2.7,3.1,3.5,3.8,4.1,4.4,4.7,5.1,1.7,{"v":2,"d":"2.0"},2.5,3.1,3.7,{"v":4,"d":"4.0"},4.3,4.6,4.8,{"v":5,"d":"5.0"},5.4,{"v":3,"d":"3.0"},3.6,{"v":4,"d":"4.0"},4.4,4.8,5.3,5.7,6.1,6.5,6.9,7.2,-2.5,-1.9,-1.5,-1.1,-0.9,-0.7,-0.4,-0.3,-0.1,0.1,0.3,{"v":-5.25e-6,"d":"-5.25E-06"},{"v":7.18e-9,"d":"7.18E-09"},{"v":-2.89e-11,"d":"-2.89E-11"},{"v":1.16e-6,"d":"1.16E-06"},{"v":2.39e-9,"d":"2.39E-09"},{"v":0.261,"d":"2.61E-01"},1,1,1,1,1,1,{"$nulls":4},632,662,582,608,1.04,null,83,101,75,78,79,81,82,83,84,85,85,86,86,87,87,88,89,90,92,93,94,96,97,null,260,null,531,176,96.1,38.1,0.262,56,2.54,3.54,"(399)/369","395/368",-1.1,0.893,0.954,0.994,0.999,0.999,0.999,0.999,0.999,0.999,0.999,0.999,0.999,0.999,0.999,0.998,0.998,0.997,0.996,0.991,0.988,0.985,0.978,0.964,0.925,0.863,0.695,0.346,{"$nulls":9},0.928,0.953,0.977,0.985,0.994,0.995,0.996,0.998,0.998,0.998,0.998,0.998,0.998,0.998,0.997,0.996,0.994,0.992,0.983,0.977,{"v":0.97,"d":"0.970"},0.957,{"v":0.93,"d":"0.930"},0.855,0.745,0.483,{"v":0.12,"d":"0.120"},{"$nulls":9}," PG   RP",55,"MA","H-ZF52NGT","847238","S-TIH53W","847238","H-ZF52TT","847238","FDS90-SG",847238,"K-SFLDn3W","847238","N-SF57HTultra","847238"]
["※",85,"H-ZF52B",847238,23.78,23.59,0.035608,0.036247,{"$nulls":3},{"v":1.8093,"d":"1.80930"},1.81131,1.81304,1.82033,1.82578,1.83105,1.83653,1.83811,1.83959,1.84636,1.84666,1.85504,1.87213,1.87435,1.89448,1.91508,null,{"v":3.25501075,"d":"3.25501075E+00"},{"v":-0.0155546766,"d":"-1.55546766E-02"},{"v":0.0462097153,"d":"4.62097153E-02"},{"v":0.0035444035,"d":"3.54440350E-03"},{"v":-0.000241943734,"d":"-2.41943734E-04"},{"v":4.01197414e-5,"d":"4.01197414E-05"},0.2845,0.2353,0.6277,0.2359,0.2312,0.5554,0.0029,0.0236,0.0043,-0.0025,-2.8,-2.7,-2.7,-2.6,-2.5,-2.3,-2.3,-2.3,-2.1,{"v":-2,"d":"-2.0"},-1.9,-2.6,-2.6,-2.4,-2.3,-2.2,{"v":-2,"d":"-2.0"},-1.9,-1.7,-1.5,-1.1,-0.9,-2.4,-2.3,-2.1,-1.9,-1.8,-1.6,-1.6,-1.3,-1.1,-0.9,-0.7,-2.3,-2.3,{"v":-2,"d":"-2.0"},-1.9,-1.8,-1.6,-1.6,-1.3,-1.1,-0.8,-0.6,-2.2,-2.2,{"v":-2,"d":"-2.0"},-1.9,-1.7,-1.5,-1.5,-1.2,{"v":-1,"d":"-1.0"},-0.8,-0.6,-2.1,{"v":-2,"d":"-2.0"},-1.9,-1.7,-1.5,-1.3,-1.2,{"v":-1,"d":"-1.0"},-0.8,-0.6,-0.4,-1.9,-1.8,-1.6,-1.5,-1.4,-1.2,-1.1,-0.9,-0.7,-0.3,-0.1,-1.7,-1.6,-1.4,-1.2,-1.1,-0.9,-0.7,-0.5,-0.4,-0.1,0.1,-1.5,-1.4,-1.3,-1.2,-0.8,-0.6,-0.3,-0.1,0.1,0.3,0.4,{"v":-1,"d":"-1.0"},-0.8,-0.5,-0.4,-0.1,0.2,0.6,0.9,1.1,1.4,1.6,-5.2,-4.7,-4.1,-3.7,-3.3,-2.9,-2.7,-2.3,{"v":-2,"d":"-2.0"},-1.7,-1.4,{"v":-7.08e-6,"d":"-7.08E-06"},{"v":1.39e-8,"d":"1.39E-08"},{"v":-1.78e-11,"d":"-1.78E-11"},{"v":5.17e-7,"d":"5.17E-07"},{"v":6.08e-10,"d":"6.08E-10"},{"v":0.248,"d":"2.48E-01"},1,1,1,1,1,1,1,{"$nulls":3},551,591,{"$f":"FZ89-44","v":507},{"$f":"FZ89-11","v":540},0.82,null,83,99,67,75,84,85,85,86,86,86,87,87,88,89,89,90,91,93,95,98,99,101,103,{"$nulls":3},450,195,96.7,37.9,0.276,null,2.53,3.71,"(420)/375","412/372",-0.5,0.957,0.978,0.993,0.997,0.998,0.999,0.999,0.999,0.999,0.999,0.999,0.999,0.998,0.998,0.998,0.997,0.996,0.993,0.985,0.979,0.968,0.952,0.919,0.839,0.729,0.455,0.135,{"$nulls":9},0.915,0.957,0.987,0.994,0.997,0.998,0.998,0.998,0.998,0.998,0.998,0.998,0.997,0.997,0.996,0.994,0.993,0.987,0.971,0.958,0.937,0.906,0.845,0.704,0.532,0.207,0.018,{"$nulls":9}," PG   RP",227,"A","H-ZF52B",847238]
["※",86,"H-ZF53",808227,{"v":22.7,"d":"22.70"},22.51,0.035602,0.036272,{"$nulls":3},1.77093,1.77296,1.77469,{"v":1.7819,"d":"1.78190"},1.78728,{"v":1.7925,"d":"1.79250"},1.79796,1.79952,1.80101,1.80779,{"v":1.8081,"d":"1.80810"},1.81646,1.83356,{"v":1.8358,"d":"1.83580"},1.85579,1.87626,1.91704,{"v":3.12913534,"d":"3.12913534E+00"},{"v":-0.0192479858,"d":"-1.92479858E-02"},{"v":0.0350931423,"d":"3.50931423E-02"},{"v":0.00714577171,"d":"7.14577171E-03"},{"v":-0.000823234224,"d":"-8.23234224E-04"},{"v":7.26619702e-5,"d":"7.26619702E-05"},0.2848,0.2348,0.6244,0.2365,0.2305,0.5511,0.0026,0.0185,0.0035,-0.0038,-7.5,-7.1,-6.8,-6.4,-5.7,-5.2,-4.9,-4.6,-4.5,-4.4,-4.3,{"v":-7,"d":"-7.0"},-6.7,-6.4,-5.8,-5.1,-4.7,-4.5,-4.2,-4.1,{"v":-4,"d":"-4.0"},-3.9,-5.3,{"v":-5,"d":"-5.0"},-4.6,-4.3,-4.1,{"v":-4,"d":"-4.0"},-3.9,-3.9,-3.8,-3.7,-3.7,-5.2,-4.9,-4.5,-4.2,{"v":-4,"d":"-4.0"},-3.9,-3.8,-3.8,-3.7,-3.6,-3.6,-5.1,-4.8,-4.4,{"v":-4,"d":"-4.0"},-3.7,-3.6,-3.5,-3.4,-3.4,-3.4,-3.4,-4.5,-4.2,-3.8,-3.5,-3.4,-3.3,-3.3,-3.3,-3.1,-3.1,-3.1,-3.9,-3.7,-3.6,-3.3,{"v":-3,"d":"-3.0"},-2.9,-2.8,-2.7,-2.5,-2.5,-2.5,-2.8,-2.6,-2.5,-2.2,{"v":-2,"d":"-2.0"},-1.4,-1.2,-1.1,-1.1,-1.1,-1.1,-2.6,-2.5,-2.4,{"v":-2,"d":"-2.0"},-1.8,-1.2,{"v":-1,"d":"-1.0"},-0.9,-0.9,-0.9,-0.9,-1.2,-0.9,-0.6,-0.4,-0.2,0.6,0.9,0.4,{"v":1,"d":"1.0"},{"v":1,"d":"1.0"},0.9,{"v":-8,"d":"-8.0"},-7.2,-6.5,-5.8,-5.3,{"v":-5,"d":"-5.0"},-4.7,-4.5,-4.4,-4.3,-4.2,{"v":-1.38e-5,"d":"-1.38E-05"},{"v":2.31e-8,"d":"2.31E-08"},{"v":-5.22e-11,"d":"-5.22E-11"},{"v":1.5e-6,"d":"1.50E-06"},{"v":-6.13e-10,"d":"-6.13E-10"},{"v":0.233,"d":"2.33E-01"},1,1,1,1,1,1,1,{"$nulls":3},554,590,{"$f":"FZ90-44","v":510},{"$f":"FZ90-11","v":543},0.81,null,93,118,81,83,84,85,87,89,93,94,96,97,99,101,102,103,104,105,106,108,113,114,119,{"$nulls":3},431,232,82.2,32.3,0.273,null,null,3.32,"450/370","398/368",{"v":-1,"d":"-1.0"},0.952,0.977,{"v":0.99,"d":"0.990"},0.996,0.997,0.997,0.999,0.999,0.999,0.999,0.999,0.999,0.999,0.999,0.999,0.999,0.998,0.996,0.988,0.983,{"v":0.98,"d":"0.980"},{"v":0.97,"d":"0.970"},0.953,0.905,0.815,0.623,0.257,{"$nulls":9},0.907,0.955,{"v":0.98,"d":"0.980"},0.992,0.994,0.994,0.998,0.998,0.998,0.998,0.998,0.998,0.998,0.998,0.998,0.998,0.997,0.991,0.975,0.966,{"v":0.96,"d":"0.960"},0.942,0.907,0.819,0.664,0.388,0.066,{"$nulls":9}," PG   RP",273,"A","H-ZF53",808227,"S-NPH1",808228,"H-ZF71",808227,"FD225",808228]
["★★★",87,"H-ZF56",855248,{"v":24.8,"d":"24.80"},24.61,0.034469,0.035057,1.79256,1.79984,1.80851,1.81792,1.81992,1.82165,1.82888,1.83428,1.83948,1.84488,1.84642,1.84787,1.85448,1.85478,{"v":1.8629,"d":"1.86290"},1.87935,1.88147,1.90044,1.91945,1.95583,{"v":3.28426529,"d":"3.28426529E+00"},{"v":-0.0147934043,"d":"-1.47934043E-02"},{"v":0.0481498133,"d":"4.81498133E-02"},{"v":0.00274086829,"d":"2.74086829E-03"},{"v":-0.000133744832,"d":"-1.33744832E-04"},{"v":2.63779943e-5,"d":"2.63779943E-05"},0.2872,0.2356,0.6119,0.2385,0.2316,0.5411,0.0007,0.0094,0.0137,0.0043,0.3,0.6,0.8,{"v":1,"d":"1.0"},1.1,1.2,1.4,1.5,1.7,1.8,1.9,0.7,{"v":1,"d":"1.0"},1.2,1.3,1.5,1.8,2.1,2.4,2.6,2.7,2.8,1.3,1.6,1.8,{"v":2,"d":"2.0"},2.3,2.6,2.8,{"v":3,"d":"3.0"},3.2,3.5,3.8,1.4,1.6,1.8,2.1,2.4,2.6,2.9,3.1,3.3,3.6,3.8,1.5,1.8,1.9,2.2,2.5,2.7,3.1,3.3,3.5,3.7,3.9,1.7,2.1,2.3,2.6,2.9,3.2,3.5,3.7,3.9,4.1,4.3,2.1,2.6,2.9,3.1,3.4,3.6,{"v":4,"d":"4.0"},4.3,4.6,4.8,5.1,2.6,3.1,3.3,3.5,3.8,4.2,4.6,4.9,5.2,5.4,5.6,2.8,3.2,3.4,3.7,{"v":4,"d":"4.0"},4.3,4.7,5.1,5.3,5.6,5.7,4.7,5.3,5.7,{"v":6,"d":"6.0"},6.5,6.9,7.3,7.6,{"v":8,"d":"8.0"},8.2,8.5,-1.5,-0.7,-0.2,0.4,0.9,1.3,1.8,2.2,2.5,2.8,3.1,{"v":-1.6e-6,"d":"-1.60E-06"},{"v":1.75e-8,"d":"1.75E-08"},{"v":-2.6e-11,"d":"-2.60E-11"},{"v":6.93e-7,"d":"6.93E-07"},{"v":5.83e-10,"d":"5.83E-10"},{"v":0.315,"d":"3.15E-01"},1,1,1,1,1,1,2,{"$nulls":3},585,623,530,563,1.23,null,76,97,64,67,73,73,74,74,77,80,80,80,83,85,85,86,88,88,89,89,93,93,95,null,205,null,572,201,106.5,42.3,0.257,{"v":105.9,"d":"106"},3.06,3.49,"(395)/360","390/355",-1.7,0.971,0.982,0.992,0.994,0.997,0.998,0.999,0.999,0.999,0.999,0.999,0.999,0.999,0.999,0.999,0.998,0.998,0.996,0.991,0.988,0.983,0.976,0.961,0.929,0.897,0.835,0.683,0.361,{"$nulls":8},0.943,0.964,0.985,0.988,0.995,0.996,0.998,0.998,0.998,0.998,0.998,0.998,0.998,0.998,0.997,0.996,0.995,0.992,0.982,0.975,0.967,0.953,0.924,0.862,0.804,0.697,0.466,0.131,{"$nulls":8}," PG   RP",182,"MA","H-ZF56","855248","S-NBH56","855248",null,null,"NBFD25",855252]
["★★",88,"H-ZF62",923209,20.88,20.71,0.044198,0.045071,1.84761,1.85605,1.86617,1.87734,1.87974,1.88181,1.89061,1.89723,1.90366,1.91038,1.91231,1.91413,1.92248,1.92286,1.93323,1.95457,1.95738,1.98274,2.00892,null,{"v":3.49733468,"d":"3.49733468E+00"},{"v":-0.0175493772,"d":"-1.75493772E-02"},{"v":0.0599594355,"d":"5.99594355E-02"},{"v":0.00390005481,"d":"3.90005481E-03"},{"v":-0.000139531497,"d":"-1.39531497E-04"},{"v":4.41807948e-5,"d":"4.41807948E-05"},0.2824,0.2346,0.6374,0.2341,0.2301,0.5627,0.0042,0.0284,0.0051,-0.0032,-0.4,0.1,0.4,0.5,0.5,0.6,0.8,{"v":1,"d":"1.0"},1.3,1.5,1.7,0.1,0.5,0.7,{"v":1,"d":"1.0"},1.2,1.3,1.5,1.7,1.9,{"v":2,"d":"2.0"},2.1,0.7,{"v":1,"d":"1.0"},{"v":1,"d":"1.0"},1.2,1.5,1.6,1.9,2.2,2.3,2.4,2.6,0.7,1.1,1.2,1.3,1.6,1.7,{"v":2,"d":"2.0"},2.3,2.3,2.5,2.8,0.8,1.2,1.3,1.5,1.7,1.8,2.2,2.5,2.5,2.6,2.9,{"v":1,"d":"1.0"},1.5,1.7,1.8,1.9,2.2,2.6,{"v":3,"d":"3.0"},3.2,3.4,3.7,1.6,2.2,2.6,2.8,3.1,3.4,3.7,{"v":4,"d":"4.0"},4.3,4.5,4.7,3.3,3.9,4.4,4.8,5.2,5.7,6.2,6.5,6.7,6.9,7.1,3.5,4.1,4.6,4.9,5.3,5.9,6.3,6.7,6.9,7.1,7.2,6.2,6.7,7.1,7.6,8.2,8.8,9.3,9.7,10.1,10.5,10.9,-2.3,-1.4,-0.9,-0.4,{"v":0,"d":"0.0"},0.3,0.9,1.3,1.5,1.7,{"v":2,"d":"2.0"},{"v":-2.92e-6,"d":"-2.92E-06"},{"v":1.58e-8,"d":"1.58E-08"},{"v":-3.18e-11,"d":"-3.18E-11"},{"v":8.11e-7,"d":"8.11E-07"},{"v":8.16e-10,"d":"8.16E-10"},{"v":0.344,"d":"3.44E-01"},1,1,1,1,1,1,{"$nulls":4},690,725,625,664,0.99,null,61,74,54,56,58,60,61,62,62,63,63,64,64,65,65,65,67,67,68,70,70,72,72,null,290,null,485,228,{"v":98,"d":"98.0"},{"v":39,"d":"39.0"},0.257,71,2.85,3.93,"(435)/385","415/382",-0.4,0.957,0.978,0.999,0.999,0.999,0.999,0.999,0.999,0.999,0.999,0.999,0.999,0.999,0.999,0.999,0.998,0.997,0.993,0.983,0.976,0.966,{"v":0.95,"d":"0.950"},0.917,0.791,0.586,{"v":0.21,"d":"0.210"},{"$nulls":10},0.916,0.956,0.998,0.998,0.998,0.998,0.998,0.998,0.998,0.998,0.998,0.998,0.998,0.998,0.998,0.997,0.995,0.986,0.965,0.952,0.934,0.902,{"v":0.84,"d":"0.840"},0.625,0.343,0.044,{"$nulls":10}," PG   RP",136,"MA","H-ZF62","923209",null,null,"H-ZF62","923209","E-FDS1",923209,null,null,"N-SF66","923209"]
["★★★",89,"H-ZF62GT",923209,20.88,20.71,0.044198,0.045071,1.84761,1.85605,1.86617,1.87734,1.87974,1.88181,1.89061,1.89723,1.90366,1.91038,1.91231,1.91413,1.92248,1.92286,1.93323,1.95457,1.95738,1.98274,2.00892,null,{"v":3.49733468,"d":"3.49733468E+00"},{"v":-0.0175493772,"d":"-1.75493772E-02"},{"v":0.0599594355,"d":"5.99594355E-02"},{"v":0.00390005481,"d":"3.90005481E-03"},{"v":-0.000139531497,"d":"-1.39531497E-04"},{"v":4.41807948e-5,"d":"4.41807948E-05"},0.2824,0.2346,0.6374,0.2341,0.2301,0.5627,0.0042,0.0284,0.0051,-0.0032,-0.4,0.1,0.4,0.5,0.5,0.6,0.8,{"v":1,"d":"1.0"},1.3,1.5,1.7,0.1,0.5,0.7,{"v":1,"d":"1.0"},1.2,1.3,1.5,1.7,1.9,{"v":2,"d":"2.0"},2.1,0.7,{"v":1,"d":"1.0"},{"v":1,"d":"1.0"},1.2,1.5,1.6,1.9,2.2,2.3,2.4,2.6,0.7,1.1,1.2,1.3,1.6,1.7,{"v":2,"d":"2.0"},2.3,2.3,2.5,2.8,0.8,1.2,1.3,1.5,1.7,1.8,2.2,2.5,2.5,2.6,2.9,{"v":1,"d":"1.0"},1.5,1.7,1.8,1.9,2.2,2.6,{"v":3,"d":"3.0"},3.2,3.4,3.7,1.6,2.2,2.6,2.8,3.1,3.4,3.7,{"v":4,"d":"4.0"},4.3,4.5,4.7,3.3,3.9,4.4,4.8,5.2,5.7,6.2,6.5,6.7,6.9,7.1,3.5,4.1,4.6,4.9,5.3,5.9,6.3,6.7,6.9,7.1,7.2,6.2,6.7,7.1,7.6,8.2,8.8,9.3,9.7,10.1,10.5,10.9,-2.3,-1.4,-0.9,-0.4,{"v":0,"d":"0.0"},0.3,0.9,1.3,1.5,1.7,{"v":2,"d":"2.0"},{"v":-2.92e-6,"d":"-2.92E-06"},{"v":1.58e-8,"d":"1.58E-08"},{"v":-3.18e-11,"d":"-3.18E-11"},{"v":8.11e-7,"d":"8.11E-07"},{"v":8.16e-10,"d":"8.16E-10"},{"v":0.344,"d":"3.44E-01"},1,1,1,1,1,1,1,{"$nulls":3},690,725,625,664,0.99,null,61,74,54,56,58,60,61,62,62,63,63,64,64,65,65,65,67,67,68,70,70,72,72,null,290,null,485,228,{"v":98,"d":"98.0"},{"v":39,"d":"39.0"},0.257,71,2.85,3.93,"(415)/382","408/380",-0.4,0.961,0.984,0.999,0.999,0.999,0.999,0.999,0.999,0.999,0.999,0.999,0.999,0.999,0.999,0.999,0.998,0.997,0.997,0.991,0.988,0.983,0.974,0.945,0.836,0.615,0.245,{"$nulls":10},0.924,0.969,0.998,0.998,0.998,0.998,0.998,0.998,0.998,0.998,0.998,0.998,0.998,0.998,0.998,0.997,0.995,0.994,0.983,0.975,0.965,0.949,0.894,{"v":0.7,"d":"0.700"},0.378,{"v":0.06,"d":"0.060"},{"$nulls":10}," PG   RP",150,"MA","H-ZF62GT","923209",null,null,"H-ZF62GT","923209","E-FDS1-W",923209]
["★★",90,"H-ZF72B",923189,{"v":18.9,"d":"18.90"},18.74,0.048837,0.049853,1.84193,1.85076,{"v":1.8614,"d":"1.86140"},{"v":1.8733,"d":"1.87330"},1.87587,1.87811,1.88761,1.89481,1.90181,1.90916,1.91127,1.91327,1.92245,1.92286,1.93429,{"v":1.958,"d":"1.95800"},1.96112,1.98974,{"v":2.0197,"d":"2.01970"},null,{"v":3.47907547,"d":"3.47907547E+00"},{"v":-0.0182056514,"d":"-1.82056514E-02"},{"v":0.0644069814,"d":"6.44069814E-02"},{"v":0.00467488595,"d":"4.67488595E-03"},{"v":-0.000234014347,"d":"-2.34014347E-04"},{"v":6.37833754e-5,"d":"6.37833754E-05"},0.2805,{"v":0.234,"d":"0.2340"},0.6499,0.2325,0.2293,0.5741,0.0057,0.0377,0.0041,-0.0045,-0.5,-0.3,-0.1,-0.1,{"v":0,"d":"0.0"},0.2,0.3,0.5,0.6,0.6,0.7,0.3,0.3,0.4,0.5,0.6,0.8,{"v":1,"d":"1.0"},1.2,1.4,1.5,1.7,0.8,0.9,1.1,1.2,1.6,1.8,1.9,2.1,2.3,2.5,2.7,0.9,{"v":1,"d":"1.0"},1.2,1.3,1.7,1.8,{"v":2,"d":"2.0"},2.3,2.4,2.6,2.9,{"v":1,"d":"1.0"},1.1,1.3,1.6,1.8,{"v":2,"d":"2.0"},2.2,2.4,2.5,2.8,{"v":3,"d":"3.0"},1.4,1.6,1.9,2.1,2.4,2.6,2.9,3.1,3.3,3.6,3.8,2.2,2.5,2.9,3.1,3.3,3.6,{"v":4,"d":"4.0"},4.3,4.6,4.8,5.1,4.3,4.5,4.9,5.3,5.7,6.3,6.8,7.3,7.8,8.2,8.6,4.4,4.6,{"v":5,"d":"5.0"},5.5,{"v":6,"d":"6.0"},6.5,{"v":7,"d":"7.0"},7.5,{"v":8,"d":"8.0"},8.3,8.7,6.7,{"v":7,"d":"7.0"},{"v":8,"d":"8.0"},8.6,9.4,9.9,10.7,11.1,11.9,12.4,12.8,{"v":1,"d":"1.0"},1.1,1.3,1.6,1.8,{"v":2,"d":"2.0"},2.2,2.4,2.5,2.8,{"v":3,"d":"3.0"},{"v":-3.91e-6,"d":"-3.91E-06"},{"v":1.21e-8,"d":"1.21E-08"},{"v":-2.37e-11,"d":"-2.37E-11"},{"v":1.14e-6,"d":"1.14E-06"},{"v":1.61e-9,"d":"1.61E-09"},{"v":0.325,"d":"3.25E-01"},1,1,1,1,1,1,{"$nulls":4},656,684,585,634,1.13,null,66,82,57,60,62,64,66,67,68,69,70,71,71,72,72,73,73,74,74,75,76,77,78,null,297,null,488,206,100.3,40.3,0.243,56,3.24,3.57,"(440)/385","422/389",-0.4,0.983,0.995,0.997,0.997,0.997,0.997,0.997,0.997,0.997,0.997,0.997,0.997,0.997,0.997,0.997,0.997,0.997,{"v":0.99,"d":"0.990"},0.973,0.966,0.954,0.933,{"v":0.89,"d":"0.890"},0.642,0.253,{"$nulls":11},0.966,{"v":0.99,"d":"0.990"},0.994,0.994,0.994,0.994,0.994,0.994,0.994,0.994,0.994,0.994,0.994,0.994,0.994,0.994,0.994,0.981,0.954,0.938,0.915,0.875,0.788,{"v":0.41,"d":"0.410"},0.066,{"$nulls":11}," PG   RP",136,"MA","H-ZF72B","923189","S-NPH2","923189","H-ZF72A","923189"]
["★★★",91,"H-ZF72GT",923189,{"v":18.9,"d":"18.90"},18.74,0.048837,0.049853,1.84193,1.85076,{"v":1.8614,"d":"1.86140"},{"v":1.8733,"d":"1.87330"},1.87587,1.87811,1.88761,1.89481,1.90181,1.90916,1.91127,1.91327,1.92245,1.92286,1.93429,{"v":1.958,"d":"1.95800"},1.96112,1.98974,{"v":2.0197,"d":"2.01970"},null,{"v":3.47907547,"d":"3.47907547E+00"},{"v":-0.0182056514,"d":"-1.82056514E-02"},{"v":0.0644069814,"d":"6.44069814E-02"},{"v":0.00467488595,"d":"4.67488595E-03"},{"v":-0.000234014347,"d":"-2.34014347E-04"},{"v":6.37833754e-5,"d":"6.37833754E-05"},0.2805,{"v":0.234,"d":"0.2340"},0.6499,0.2325,0.2293,0.5741,0.0057,0.0377,0.0041,-0.0045,-0.5,-0.3,-0.1,-0.1,{"v":0,"d":"0.0"},0.2,0.3,0.5,0.6,0.6,0.7,0.3,0.3,0.4,0.5,0.6,0.8,{"v":1,"d":"1.0"},1.2,1.4,1.5,1.7,0.8,0.9,1.1,1.2,1.6,1.8,1.9,2.1,2.3,2.5,2.7,0.9,{"v":1,"d":"1.0"},1.2,1.3,1.7,1.8,{"v":2,"d":"2.0"},2.3,2.4,2.6,2.9,{"v":1,"d":"1.0"},1.1,1.3,1.6,1.8,{"v":2,"d":"2.0"},2.2,2.4,2.5,2.8,{"v":3,"d":"3.0"},1.4,1.6,1.9,2.1,2.4,2.6,2.9,3.1,3.3,3.6,3.8,2.2,2.5,2.9,3.1,3.3,3.6,{"v":4,"d":"4.0"},4.3,4.6,4.8,5.1,4.3,4.5,4.9,5.3,5.7,6.3,6.8,7.3,7.8,8.2,8.6,4.4,4.6,{"v":5,"d":"5.0"},5.5,{"v":6,"d":"6.0"},6.5,{"v":7,"d":"7.0"},7.5,{"v":8,"d":"8.0"},8.3,8.7,6.7,{"v":7,"d":"7.0"},{"v":8,"d":"8.0"},8.6,9.4,9.9,10.7,11.1,11.9,12.4,12.8,{"v":1,"d":"1.0"},1.1,1.3,1.6,1.8,{"v":2,"d":"2.0"},2.2,2.4,2.5,2.8,{"v":3,"d":"3.0"},{"v":-3.91e-6,"d":"-3.91E-06"},{"v":1.21e-8,"d":"1.21E-08"},{"v":-2.37e-11,"d":"-2.37E-11"},{"v":1.14e-6,"d":"1.14E-06"},{"v":1.61e-9,"d":"1.61E-09"},{"v":0.325,"d":"3.25E-01"},1,1,1,1,1,1,1,{"$nulls":3},656,684,585,634,1.13,null,65,81,57,60,62,65,66,67,69,69,70,70,70,71,71,72,72,73,74,74,75,76,77,null,297,null,488,206,100.3,40.3,0.243,56,3.24,3.57,"(420)/385","417/387",-0.4,0.983,0.995,0.997,0.999,0.999,0.999,0.999,0.999,0.999,0.999,0.999,0.999,0.999,0.999,0.999,0.999,0.998,0.996,0.988,0.983,0.974,0.959,0.921,0.671,0.305,{"$nulls":11},0.966,{"v":0.99,"d":"0.990"},0.994,0.998,0.998,0.998,0.998,0.998,0.998,0.998,0.998,0.998,0.998,0.998,0.998,0.997,0.997,0.991,0.977,0.965,0.949,0.919,0.848,{"v":0.45,"d":"0.450"},0.093,{"$nulls":11}," PG   RP",150,"MA","H-ZF72GT","923189",null,null,"H-ZF72AGT","923189"]
["★★",92,"H-ZF75A",946180,17.98,17.84,{"v":0.0526,"d":"0.052600"},0.053718,1.85978,1.86908,1.88034,1.89291,1.89565,1.89802,1.90816,1.91585,1.92337,1.93123,{"v":1.9335,"d":"1.93350"},1.93564,{"v":1.9455,"d":"1.94550"},1.94595,1.95825,1.98383,1.98722,2.01828,{"v":2.0511,"d":"2.05110"},null,{"v":3.55084508,"d":"3.55084508E+00"},{"v":-0.0193992631,"d":"-1.93992631E-02"},{"v":0.0682201738,"d":"6.82201738E-02"},{"v":0.00585319322,"d":"5.85319322E-03"},{"v":-0.000421740063,"d":"-4.21740063E-04"},{"v":8.66214086e-5,"d":"8.66214086E-05"},0.2798,0.2338,0.6549,0.2318,{"v":0.229,"d":"0.2290"},0.5782,{"v":0.006,"d":"0.0060"},0.0412,0.0041,{"v":-0.005,"d":"-0.0050"},0.5,0.5,0.7,0.8,1.1,1.2,1.6,{"v":2,"d":"2.0"},2.4,2.7,3.1,1.2,1.3,1.5,1.6,1.9,2.2,2.6,2.9,3.3,3.8,4.2,1.6,1.8,2.1,2.3,2.8,3.1,3.6,{"v":4,"d":"4.0"},4.3,4.9,5.4,1.7,1.9,2.2,2.4,2.7,3.2,3.7,4.1,4.5,{"v":5,"d":"5.0"},5.5,1.8,{"v":2,"d":"2.0"},2.3,2.5,2.8,3.3,3.8,4.2,4.6,5.2,5.6,2.2,2.5,{"v":3,"d":"3.0"},3.2,3.5,{"v":4,"d":"4.0"},4.4,{"v":5,"d":"5.0"},5.6,6.1,6.5,2.9,3.4,3.8,4.2,4.6,5.1,5.6,6.1,6.6,7.1,7.8,4.8,5.4,6.1,6.7,7.1,7.7,8.6,9.5,10.1,10.9,11.6,{"v":5,"d":"5.0"},5.6,6.3,6.9,7.3,7.9,8.8,9.8,10.3,11.1,11.8,7.8,8.7,9.6,10.3,{"v":11,"d":"11.0"},12.2,12.9,13.7,14.4,15.2,16.2,-1.3,-0.6,0.1,0.6,1.1,1.8,2.5,{"v":3,"d":"3.0"},3.5,4.2,4.7,{"v":-2.3e-6,"d":"-2.30E-06"},{"v":1.66e-8,"d":"1.66E-08"},{"v":-7.59e-12,"d":"-7.59E-12"},{"v":1.12e-6,"d":"1.12E-06"},{"v":1.62e-9,"d":"1.62E-09"},{"v":0.33,"d":"3.30E-01"},1,1,1,1,1,1,{"$nulls":4},682,709,609,660,1.11,null,55,70,47,50,51,53,54,55,56,57,57,58,60,60,61,61,62,63,64,65,66,66,67,null,295,null,510,199,104.6,41.1,0.272,66,3.38,3.53,"(450)/390","424/391",-0.5,0.972,0.982,0.997,0.997,0.997,0.997,0.997,0.997,0.997,0.997,0.997,0.997,0.997,0.997,0.997,0.997,0.995,0.993,{"v":0.97,"d":"0.970"},{"v":0.96,"d":"0.960"},0.946,0.923,{"v":0.87,"d":"0.870"},0.546,0.181,{"$nulls":11},0.945,0.964,0.994,0.994,0.994,0.994,0.994,0.994,0.994,0.994,0.994,0.994,0.994,0.994,0.994,0.994,{"v":0.99,"d":"0.990"},0.986,0.941,0.921,0.894,0.853,0.756,0.298,0.033,{"$nulls":11}," PG   RP",136,"MA","H-ZF75A","946180",null,null,"H-ZF88","946179","FDS18",946180]
["★★★",93,"H-ZF75GT",946180,17.98,17.84,{"v":0.0526,"d":"0.052600"},0.053718,1.85978,1.86908,1.88034,1.89291,1.89565,1.89802,1.90816,1.91585,1.92337,1.93123,{"v":1.9335,"d":"1.93350"},1.93564,{"v":1.9455,"d":"1.94550"},1.94595,1.95825,1.98383,1.98722,2.01828,{"v":2.0511,"d":"2.05110"},null,{"v":3.55084508,"d":"3.55084508E+00"},{"v":-0.0193992631,"d":"-1.93992631E-02"},{"v":0.0682201738,"d":"6.82201738E-02"},{"v":0.00585319322,"d":"5.85319322E-03"},{"v":-0.000421740063,"d":"-4.21740063E-04"},{"v":8.66214086e-5,"d":"8.66214086E-05"},0.2798,0.2338,0.6549,0.2318,{"v":0.229,"d":"0.2290"},0.5782,{"v":0.006,"d":"0.0060"},0.0412,0.0041,{"v":-0.005,"d":"-0.0050"},0.5,0.5,0.7,0.8,1.1,1.2,1.6,{"v":2,"d":"2.0"},2.4,2.7,3.1,1.2,1.3,1.5,1.6,1.9,2.2,2.6,2.9,3.3,3.8,4.2,1.6,1.8,2.1,2.3,2.8,3.1,3.6,{"v":4,"d":"4.0"},4.3,4.9,5.4,1.7,1.9,2.2,2.4,2.7,3.2,3.7,4.1,4.5,{"v":5,"d":"5.0"},5.5,1.8,{"v":2,"d":"2.0"},2.3,2.5,2.8,3.3,3.8,4.2,4.6,5.2,5.6,2.2,2.5,{"v":3,"d":"3.0"},3.2,3.5,{"v":4,"d":"4.0"},4.4,{"v":5,"d":"5.0"},5.6,6.1,6.5,2.9,3.4,3.8,4.2,4.6,5.1,5.6,6.1,6.6,7.1,7.8,4.8,5.4,6.1,6.7,7.1,7.7,8.6,9.5,10.1,10.9,11.6,{"v":5,"d":"5.0"},5.6,6.3,6.9,7.3,7.9,8.8,9.8,10.3,11.1,11.8,7.8,8.7,9.6,10.3,{"v":11,"d":"11.0"},12.2,12.9,13.7,14.4,15.2,16.2,-1.3,-0.6,0.1,0.6,1.1,1.8,2.5,{"v":3,"d":"3.0"},3.5,4.2,4.7,{"v":-2.3e-6,"d":"-2.30E-06"},{"v":1.66e-8,"d":"1.66E-08"},{"v":-7.59e-12,"d":"-7.59E-12"},{"v":1.12e-6,"d":"1.12E-06"},{"v":1.62e-9,"d":"1.62E-09"},{"v":0.33,"d":"3.30E-01"},1,1,1,1,1,1,1,{"$nulls":3},682,709,609,660,1.11,null,54,68,48,51,53,55,56,57,57,58,59,59,60,61,61,62,62,63,64,64,66,67,68,null,295,null,510,199,104.6,41.1,0.272,78,3.38,3.53,"(430)/392","417/389",-0.5,0.975,0.986,0.997,0.997,0.997,0.998,0.998,0.998,0.998,0.998,0.998,0.998,0.998,0.998,0.998,0.998,0.998,0.995,0.988,0.982,0.973,0.957,0.915,0.604,0.243,{"$nulls":11},0.951,0.973,0.995,0.995,0.995,0.996,0.996,0.996,0.996,0.996,0.996,0.996,0.996,0.996,0.996,0.996,0.996,0.991,0.975,0.963,0.946,0.916,0.838,0.365,0.059,{"$nulls":11}," PG   RP",150,"MA","H-ZF75GT","946180",null,null,"H-ZF88GT","946179","FDS18-W",946180]
["",94,"H-ZF76",959175,17.47,17.33,{"v":0.05489,"d":"0.054890"},0.056091,{"$nulls":3},1.90422,{"v":1.9071,"d":"1.90710"},1.90958,{"v":1.92,"d":"1.92000"},1.92789,1.93562,1.94375,1.94611,1.94834,{"v":1.9586,"d":"1.95860"},1.95906,1.97189,1.99865,{"v":2.0022,"d":"2.00220"},2.03469,2.06909,null,{"v":3.6118724,"d":"3.61187240E+00"},{"v":-0.0277611102,"d":"-2.77611102E-02"},{"v":0.0545160847,"d":"5.45160847E-02"},{"v":0.0118687253,"d":"1.18687253E-02"},{"v":-0.00130897352,"d":"-1.30897352E-03"},{"v":0.000141185183,"d":"1.41185183E-04"},0.2789,0.2337,0.6566,0.2309,0.2287,0.5792,{"v":0.007,"d":"0.0070"},{"v":0.042,"d":"0.0420"},-0.0022,-0.0096,-0.5,-0.4,-0.2,0.1,0.1,0.2,0.6,0.8,0.9,{"v":1,"d":"1.0"},1.1,-0.2,-0.2,-0.1,{"v":0,"d":"0.0"},0.2,0.4,0.8,1.3,1.5,1.7,1.7,0.4,0.5,0.7,0.9,1.1,1.2,1.4,1.6,1.9,{"v":2,"d":"2.0"},2.2,0.5,0.6,0.9,1.1,1.3,1.4,1.6,1.9,2.1,2.3,2.5,0.6,0.7,{"v":1,"d":"1.0"},1.2,1.4,1.5,1.8,2.1,2.5,2.6,2.7,1.1,1.2,1.4,1.8,{"v":2,"d":"2.0"},2.4,2.7,{"v":3,"d":"3.0"},3.1,3.4,3.6,{"v":2,"d":"2.0"},2.4,2.7,3.1,3.3,3.4,3.8,4.2,4.3,4.5,4.7,3.9,4.2,4.6,4.9,5.2,5.4,5.7,{"v":6,"d":"6.0"},6.5,6.8,7.1,4.1,4.4,4.7,{"v":5,"d":"5.0"},5.3,5.6,5.9,6.3,6.8,7.2,7.5,6.8,7.1,7.7,8.2,8.5,9.1,9.6,{"v":10,"d":"10.0"},10.5,10.9,11.3,-2.5,-1.9,-1.3,-0.7,-0.3,{"v":0,"d":"0.0"},0.5,0.9,1.4,1.6,1.8,{"v":-3.83e-6,"d":"-3.83E-06"},{"v":1.49e-8,"d":"1.49E-08"},{"v":-2.21e-11,"d":"-2.21E-11"},{"v":9.49e-7,"d":"9.49E-07"},{"v":6.87e-10,"d":"6.87E-10"},{"v":0.336,"d":"3.36E-01"},1,1,1,1,1,1,{"$nulls":4},683,712,605,655,null,null,59,73,53,55,56,57,58,58,59,60,62,62,62,62,65,65,65,67,67,68,70,70,70,null,283,null,494,178,102.9,41.2,0.249,78.7,3.58,3.56,"(460)/395","438/397",-0.3,0.976,{"v":0.99,"d":"0.990"},0.992,0.996,0.999,0.999,0.999,0.999,0.999,0.999,0.999,0.999,0.999,0.999,0.998,0.997,0.996,0.988,0.972,0.957,0.936,0.897,0.805,{"v":0.37,"d":"0.370"},{"$nulls":12},0.953,{"v":0.98,"d":"0.980"},0.984,0.991,0.998,0.998,0.998,0.998,0.998,0.998,0.998,0.998,0.998,0.998,0.996,0.994,0.992,0.977,0.944,0.917,0.876,0.804,0.648,0.137,{"$nulls":12}," PG   RP",175,"A","H-ZF76",959175,"S-NPH3",959175,"H-ZF73",959175]
["★★★",95,"H-TF3L",613441,44.11,43.91,0.013907,0.014044,1.57673,1.58314,1.59013,1.59636,1.59749,1.59843,1.60207,1.60458,{"v":1.6069,"d":"1.60690"},1.60924,{"v":1.6099,"d":"1.60990"},1.61051,1.61327,{"v":1.6134,"d":"1.61340"},1.61669,1.62315,1.62394,1.63097,1.63765,1.64956,{"v":2.5498901,"d":"2.54989010E+00"},{"v":-0.0124016345,"d":"-1.24016345E-02"},{"v":0.0174291594,"d":"1.74291594E-02"},{"v":0.0010265633,"d":"1.02656330E-03"},{"v":-8.81502201e-5,"d":"-8.81502201E-05"},{"v":6.75446845e-6,"d":"6.75446845E-06"},0.2991,0.2366,0.5623,0.2492,0.2343,0.5006,-0.0013,{"v":-0.008,"d":"-0.0080"},0.0234,0.0093,4.3,4.3,4.3,4.4,4.4,4.4,4.5,4.5,4.5,4.5,4.6,4.5,4.6,4.5,4.6,4.6,4.7,4.8,4.9,4.9,{"v":5,"d":"5.0"},5.1,4.6,4.7,4.7,4.8,4.8,4.9,{"v":5,"d":"5.0"},5.1,5.2,5.3,5.4,4.7,4.8,4.8,4.9,4.9,{"v":5,"d":"5.0"},5.1,5.2,5.2,5.3,5.4,4.8,4.9,4.9,{"v":5,"d":"5.0"},{"v":5,"d":"5.0"},5.1,5.2,5.3,5.3,5.4,5.5,{"v":5,"d":"5.0"},{"v":5,"d":"5.0"},{"v":5,"d":"5.0"},5.1,5.1,5.2,5.3,5.4,5.5,5.7,5.8,5.2,5.2,5.3,5.4,5.4,5.5,5.6,5.7,5.8,{"v":6,"d":"6.0"},6.1,5.5,5.6,5.7,5.7,5.8,{"v":6,"d":"6.0"},{"v":6,"d":"6.0"},6.1,6.2,6.3,6.5,5.6,5.7,5.8,5.8,5.9,6.1,6.1,6.2,6.3,6.4,6.6,6.3,6.4,6.5,6.6,6.7,6.8,6.9,7.1,7.2,7.3,7.5,2.2,2.7,{"v":3,"d":"3.0"},3.4,3.6,3.9,4.1,4.3,4.4,4.6,4.8,{"v":5.46e-6,"d":"5.46E-06"},{"v":1.31e-8,"d":"1.31E-08"},{"v":-2.19e-11,"d":"-2.19E-11"},{"v":4.56e-7,"d":"4.56E-07"},{"v":3.98e-10,"d":"3.98E-10"},{"v":0.295,"d":"2.95E-01"},1,1,1,1,1,1,1,{"$nulls":3},579,623,504,547,0.97,null,62,78,55,56,57,60,63,62,61,64,63,66,65,66,68,66,73,69,68,72,71,76,73,null,135,null,575,111,86.9,35.1,0.238,63,3.28,2.84,"360/320","349/321",-0.7,0.885,0.953,0.994,0.999,0.999,0.999,0.999,0.999,0.999,0.999,0.999,0.999,0.999,0.999,0.999,0.999,0.999,0.999,0.998,0.997,0.996,0.995,0.993,{"v":0.99,"d":"0.990"},0.989,0.982,{"v":0.97,"d":"0.970"},0.948,0.903,0.828,0.647,0.239,{"$nulls":4},0.782,0.907,0.988,0.998,0.998,0.998,0.998,0.998,0.998,0.998,0.998,0.998,0.998,0.998,0.998,0.998,0.998,0.998,0.996,0.994,0.992,{"v":0.99,"d":"0.990"},0.987,{"v":0.98,"d":"0.980"},0.978,0.964,0.941,0.899,0.815,0.685,0.418,0.057,{"$nulls":4}," PG   RP",91,"MA","H-TF3L","613441","S-NBM51","613443","H-TF3L","613441","E-ADF10",613444,null,null,"N-KZFS4","613445"]
["",96,"H-ZBaF3",657511,51.12,50.88,{"v":0.01285,"d":"0.012850"},{"v":0.01297,"d":"0.012970"},1.62663,1.63127,1.63649,1.64148,1.64245,1.64326,1.64648,1.64877,1.65091,1.65306,1.65368,1.65424,{"v":1.6568,"d":"1.65680"},1.65691,1.65996,1.66591,1.66665,1.67306,1.67907,1.68947,{"v":2.69121166,"d":"2.69121166E+00"},{"v":-0.00900413519,"d":"-9.00413519E-03"},{"v":0.0183609733,"d":"1.83609733E-02"},{"v":0.000531180896,"d":"5.31180896E-04"},{"v":-2.10926709e-5,"d":"-2.10926709E-05"},{"v":1.72686254e-6,"d":"1.72686254E-06"},0.2996,0.2374,0.5564,{"v":0.249,"d":"0.2490"},0.2352,0.4942,0.0011,-0.0023,-0.0252,{"v":-0.011,"d":"-0.0110"},2.2,2.2,2.3,2.3,2.3,2.4,2.4,2.6,2.7,2.7,2.9,2.5,2.5,2.6,2.6,2.6,2.7,2.7,2.8,2.9,2.9,{"v":3,"d":"3.0"},2.8,2.8,2.8,2.8,2.9,2.9,2.9,{"v":3,"d":"3.0"},3.1,3.2,3.3,2.8,2.8,2.8,2.8,2.9,2.9,{"v":3,"d":"3.0"},3.1,3.2,3.3,3.4,2.8,2.8,2.9,2.9,2.9,{"v":3,"d":"3.0"},3.1,3.2,3.3,3.4,3.5,{"v":3,"d":"3.0"},2.9,3.1,3.1,3.1,3.2,3.3,3.4,3.4,3.6,3.8,3.2,3.2,3.2,3.3,3.3,3.5,3.5,3.6,3.6,3.7,3.9,3.6,3.6,3.7,3.7,3.7,3.9,4.1,4.2,4.4,4.5,4.8,3.6,3.6,3.7,3.7,3.7,3.9,4.1,4.2,4.4,4.5,4.9,4.2,4.2,4.3,4.4,4.4,4.5,4.7,4.8,5.1,5.2,5.5,0.1,0.6,{"v":1,"d":"1.0"},1.2,1.5,1.7,{"v":2,"d":"2.0"},2.2,2.4,2.6,2.8,{"v":1.08e-6,"d":"1.08E-06"},{"v":1.18e-8,"d":"1.18E-08"},{"v":-1.5e-11,"d":"-1.50E-11"},{"v":4.84e-7,"d":"4.84E-07"},{"v":5.39e-10,"d":"5.39E-10"},{"v":0.27,"d":"2.70E-01"},1,3,1,3,2,2,1,{"$nulls":3},654,705,590,631,0.82,null,74,88,67,70,71,72,74,75,76,76,77,78,78,79,80,81,82,83,83,84,85,86,87,null,105,null,520,139,80.4,31.1,0.292,77,1.83,3.89,"375/335","360/330",-0.2,0.938,0.973,{"v":0.99,"d":"0.990"},0.999,0.999,0.999,0.999,0.999,0.999,0.999,0.999,0.999,0.999,0.999,0.999,0.999,0.999,0.999,0.999,0.999,0.999,0.997,0.994,0.991,0.987,0.976,0.952,0.894,0.782,0.555,0.217,{"$nulls":5},{"v":0.88,"d":"0.880"},0.947,{"v":0.98,"d":"0.980"},0.998,0.998,0.998,0.998,0.998,0.998,0.998,0.998,0.998,0.998,0.998,0.998,0.998,0.998,0.998,0.998,0.998,0.998,0.994,0.988,0.981,0.968,0.945,0.899,0.798,0.611,0.308,{"v":0.05,"d":"0.050"},{"$nulls":5}," PG   RP",27,"A","H-ZBaF3","657511","(S-BSM25)","658509","H-ZBaF3","657511","(BACED5)",658509,null,null,"(N-SSK5)","658509"]
["",97,"H-ZBaF5",671473,47.29,46.99,{"v":0.01419,"d":"0.014190"},0.014353,1.63768,1.64279,1.64857,{"v":1.6541,"d":"1.65410"},1.65517,1.65606,1.65961,1.66211,1.66444,{"v":1.6668,"d":"1.66680"},1.66746,1.66809,1.67091,1.67103,{"v":1.6744,"d":"1.67440"},1.68099,1.68182,1.68902,1.69578,1.70732,{"v":2.73214288,"d":"2.73214288E+00"},{"v":-0.0099957311,"d":"-9.99573110E-03"},{"v":0.0210627506,"d":"2.10627506E-02"},{"v":9.1410415e-5,"d":"9.14104150E-05"},{"v":9.31355399e-5,"d":"9.31355399E-05"},{"v":-5.82600014e-6,"d":"-5.82600014E-06"},0.2981,0.2375,0.5659,0.2487,0.2348,0.5016,0.0003,0.0008,-0.0124,-0.0072,2.4,2.5,2.7,2.7,2.8,{"v":3,"d":"3.0"},3.1,3.2,3.3,3.3,3.4,2.8,2.9,3.1,3.2,3.3,3.4,3.6,3.7,3.9,{"v":4,"d":"4.0"},{"v":4,"d":"4.0"},{"v":3,"d":"3.0"},3.2,3.4,3.7,3.9,4.1,4.3,4.4,4.6,4.7,4.8,3.1,3.3,3.5,3.8,{"v":4,"d":"4.0"},4.2,4.4,4.5,4.7,4.8,4.9,3.2,3.4,3.6,3.9,4.1,4.3,4.4,4.5,4.7,4.8,4.9,3.4,3.5,3.7,{"v":4,"d":"4.0"},4.2,4.4,4.5,4.6,4.8,4.9,{"v":5,"d":"5.0"},3.9,{"v":4,"d":"4.0"},4.1,4.2,4.3,4.5,4.6,4.7,4.9,{"v":5,"d":"5.0"},5.2,4.5,4.6,4.7,4.8,4.9,{"v":5,"d":"5.0"},5.1,5.2,5.3,5.4,5.6,4.6,4.8,4.8,4.9,{"v":5,"d":"5.0"},5.1,5.2,5.3,5.4,5.5,5.6,{"v":5,"d":"5.0"},5.2,5.3,5.4,5.5,5.6,5.8,5.9,6.1,6.2,6.3,0.5,1.1,1.7,2.2,2.7,{"v":3,"d":"3.0"},3.3,3.5,3.8,{"v":4,"d":"4.0"},4.2,{"v":1.66e-6,"d":"1.66E-06"},{"v":1.91e-8,"d":"1.91E-08"},{"v":-3.14e-11,"d":"-3.14E-11"},{"v":1.03e-6,"d":"1.03E-06"},{"v":-3.69e-10,"d":"-3.69E-10"},{"v":7.88e-9,"d":"7.88E-09"},1,3,1,2,2,2,{"$nulls":4},583,652,540,580,{"v":0.7,"d":"0.70"},null,78,94,69,71,74,75,77,78,79,80,81,82,82,83,85,86,87,88,89,90,91,92,93,{"$nulls":3},626,140,{"v":97,"d":"97.0"},38.1,0.273,null,1.74,3.58,"380/340","370/340",-0.4,0.943,0.971,0.986,0.992,0.998,0.999,0.999,0.999,0.999,0.999,0.998,0.998,0.995,0.995,0.995,0.995,0.994,0.994,0.992,0.991,{"v":0.99,"d":"0.990"},0.988,0.985,0.976,0.964,0.941,{"v":0.89,"d":"0.890"},{"v":0.79,"d":"0.790"},{"v":0.58,"d":"0.580"},{"v":0.23,"d":"0.230"},{"$nulls":6},0.889,0.942,0.972,0.984,0.997,0.998,0.998,0.998,0.998,0.998,0.997,0.996,0.991,0.991,{"v":0.99,"d":"0.990"},{"v":0.99,"d":"0.990"},0.989,0.989,0.985,0.983,{"v":0.98,"d":"0.980"},0.976,0.971,0.953,{"v":0.93,"d":"0.930"},0.886,{"v":0.8,"d":"0.800"},{"v":0.63,"d":"0.630"},{"v":0.34,"d":"0.340"},{"v":0.06,"d":"0.060"},{"$nulls":6}," PG   RP",25,"A","H-ZBaF5","671473",null,null,"H-ZBaF5","671473","(BAF10)",670472,null,null,"(N-BAF10)","670471"]
["",98,"H-ZBaF10",618498,49.83,49.54,0.012397,0.012529,{"v":1.5864,"d":"1.58640"},1.59159,1.59734,1.60261,1.60359,1.60441,1.60761,1.60985,1.61192,1.61401,{"v":1.6146,"d":"1.61460"},1.61515,1.61762,1.61773,1.62068,1.62641,1.62713,1.63335,1.63923,1.64953,{"v":2.56767884,"d":"2.56767884E+00"},{"v":-0.0100060261,"d":"-1.00060261E-02"},{"v":0.0166107744,"d":"1.66107744E-02"},{"v":0.000651052393,"d":"6.51052393E-04"},{"v":-4.11297812e-5,"d":"-4.11297812E-05"},{"v":3.35427062e-6,"d":"3.35427062E-06"},0.3001,{"v":0.238,"d":"0.2380"},0.5598,0.2498,0.2355,0.4964,-0.0005,{"v":-0.001,"d":"-0.0010"},-0.0072,-0.0037,2.1,2.1,2.1,2.1,2.2,2.3,2.3,2.5,2.5,2.7,2.7,2.3,2.3,2.3,2.4,2.4,2.5,2.7,2.8,2.8,2.9,{"v":3,"d":"3.0"},2.5,2.5,2.5,2.5,2.6,2.7,2.8,2.9,{"v":3,"d":"3.0"},3.1,3.2,2.5,2.5,2.6,2.6,2.6,2.7,2.9,{"v":3,"d":"3.0"},3.1,3.1,3.2,2.6,2.6,2.6,2.6,2.7,2.7,2.9,{"v":3,"d":"3.0"},3.1,3.1,3.3,2.7,2.7,2.8,2.8,2.9,2.9,{"v":3,"d":"3.0"},3.2,3.2,3.3,3.4,2.9,{"v":3,"d":"3.0"},{"v":3,"d":"3.0"},3.1,3.1,3.1,3.3,3.3,3.4,3.5,3.6,3.3,3.3,3.4,3.4,3.5,3.6,3.7,3.7,3.8,3.9,{"v":4,"d":"4.0"},3.3,3.4,3.5,3.5,3.6,3.8,3.8,3.8,3.9,3.9,4.1,3.8,3.8,3.9,{"v":4,"d":"4.0"},{"v":4,"d":"4.0"},4.1,4.3,4.3,4.4,4.5,4.7,{"v":0,"d":"0.0"},0.4,0.7,{"v":1,"d":"1.0"},1.3,1.5,1.8,{"v":2,"d":"2.0"},2.2,2.3,2.6,{"v":9.42e-7,"d":"9.42E-07"},{"v":1.44e-8,"d":"1.44E-08"},{"v":-2.13e-11,"d":"-2.13E-11"},{"v":4.74e-7,"d":"4.74E-07"},{"v":3.62e-11,"d":"3.62E-11"},{"v":0.261,"d":"2.61E-01"},1,1,1,2,2,1,1,{"$nulls":3},627,672,548,590,{"v":0.9,"d":"0.90"},null,72,86,65,68,70,71,72,73,74,75,76,77,78,78,78,79,80,80,81,82,83,84,85,null,136,null,539,142,86.1,34.1,0.263,83,2.12,3.16,"385/345","370/341",-1.2,0.918,0.952,0.982,0.992,0.999,0.999,0.999,0.999,0.999,0.999,0.999,0.999,0.999,0.999,0.999,0.999,0.999,0.999,0.999,0.997,0.995,0.993,{"v":0.99,"d":"0.990"},0.984,0.972,0.944,0.892,{"v":0.77,"d":"0.770"},0.518,0.167,{"$nulls":6},0.844,0.908,0.965,0.984,0.998,0.998,0.998,0.998,0.998,0.998,0.998,0.998,0.998,0.998,0.998,0.998,0.998,0.998,0.998,0.994,0.992,0.988,0.982,{"v":0.97,"d":"0.970"},0.947,0.893,{"v":0.8,"d":"0.800"},0.597,0.273,0.038,{"$nulls":6}," PG   RP",68,"C","H-ZBaF10","618498","S-BSM28","618498",{"$nulls":4},"(K-SSK9)","620498","N-SSK8","618498"]
["★★",99,"H-ZBaF16A",667484,48.42,48.13,0.013769,{"v":0.01392,"d":"0.013920"},{"$nulls":3},1.65042,{"v":1.6514,"d":"1.65140"},1.65223,{"v":1.6556,"d":"1.65560"},1.65802,{"v":1.6603,"d":"1.66030"},{"v":1.6626,"d":"1.66260"},1.66325,1.66385,{"v":1.6666,"d":"1.66660"},1.66672,{"v":1.67,"d":"1.67000"},1.67637,1.67717,1.68408,1.69056,1.70179,{"v":2.71734266,"d":"2.71734266E+00"},{"v":-0.00793439759,"d":"-7.93439759E-03"},{"v":0.0210245027,"d":"2.10245027E-02"},{"v":0.000214586811,"d":"2.14586811E-04"},{"v":2.86536993e-5,"d":"2.86536993E-05"},{"v":-6.94769473e-7,"d":"-6.94769473E-07"},0.2992,0.2382,{"v":0.56,"d":"0.5600"},0.2493,0.2356,0.4964,-0.0008,-0.0032,-0.0216,-0.0082,{"v":1,"d":"1.0"},{"v":1,"d":"1.0"},{"v":1,"d":"1.0"},1.2,1.2,1.3,1.4,1.4,1.5,1.5,1.6,1.2,1.3,1.3,1.4,1.4,1.6,1.6,1.7,1.8,1.9,{"v":2,"d":"2.0"},1.5,1.5,1.5,1.6,1.5,1.6,1.7,1.8,1.9,{"v":2,"d":"2.0"},2.2,1.8,1.8,1.8,1.9,1.9,{"v":2,"d":"2.0"},{"v":2,"d":"2.0"},{"v":2,"d":"2.0"},2.1,2.2,2.3,2.1,2.1,2.2,2.2,2.2,2.3,2.3,2.4,2.5,2.6,2.7,2.3,2.3,2.3,2.4,2.5,2.6,2.7,2.8,{"v":3,"d":"3.0"},3.2,3.3,2.5,2.6,2.7,2.7,2.7,2.8,{"v":3,"d":"3.0"},3.1,3.2,3.2,3.4,2.6,2.7,2.8,2.8,2.8,2.9,{"v":3,"d":"3.0"},3.2,3.3,3.3,3.5,2.8,2.8,2.8,2.9,{"v":3,"d":"3.0"},3.1,3.1,3.2,3.4,3.5,3.6,3.3,3.3,3.3,3.5,3.6,3.7,3.9,{"v":4,"d":"4.0"},4.1,4.2,4.4,-0.6,-0.2,0.3,0.5,0.8,{"v":1,"d":"1.0"},1.2,1.4,1.6,1.8,{"v":2,"d":"2.0"},{"v":-1.65e-6,"d":"-1.65E-06"},{"v":1.28e-8,"d":"1.28E-08"},{"v":-1.94e-11,"d":"-1.94E-11"},{"v":9.82e-7,"d":"9.82E-07"},{"v":4.78e-10,"d":"4.78E-10"},{"v":1.52e-8,"d":"1.52E-08"},1,2,1,3,1,1,1,{"$nulls":3},626,687,561,590,0.81,null,81,98,73,75,77,79,80,81,82,82,84,85,85,86,87,89,89,89,90,91,94,94,96,56,57,56,544,247,{"v":92.18,"d":"92.2"},{"v":35.65,"d":"35.7"},0.293,72,1.84,3.63,"370/330","353/324",-0.2,0.946,0.976,0.987,0.993,0.997,0.998,0.999,0.998,0.998,0.998,0.998,0.997,0.998,0.999,0.998,0.998,0.998,0.998,0.997,0.997,0.996,0.995,0.994,0.987,0.984,0.976,0.924,0.892,0.824,0.682,0.394,{"$nulls":5},0.895,0.953,0.975,0.986,0.995,0.996,0.997,0.997,0.997,0.996,0.996,0.995,0.997,0.997,0.997,0.996,0.996,0.996,0.995,0.993,0.991,{"v":0.99,"d":"0.990"},0.989,0.975,0.968,0.952,0.854,0.796,0.679,0.465,0.155,{"$nulls":5}," PG   RP",30,"A","H-ZBaF16A","667484","S-BAH11","667483","H-ZBaF16","667484","BAF11",667483,"(K-BaFn3)","664492"]
["",100,"H-ZBaF20",702412,41.15,40.86,0.017049,{"v":0.01727,"d":"0.017270"},{"$nulls":3},1.68168,1.68293,1.68396,1.68811,1.69103,1.69375,1.69651,{"v":1.6973,"d":"1.69730"},1.69806,1.70139,1.70154,1.70559,1.71356,1.71457,1.72339,1.73179,1.74679,{"v":2.82868941,"d":"2.82868941E+00"},{"v":-0.013872882,"d":"-1.38728820E-02"},{"v":0.0203272973,"d":"2.03272973E-02"},{"v":0.00179527923,"d":"1.79527923E-03"},{"v":-0.000130823668,"d":"-1.30823668E-04"},{"v":8.20715361e-6,"d":"8.20715361E-06"},{"v":0.295,"d":"0.2950"},0.2376,0.5766,0.2455,0.2345,0.5107,{"v":0,"d":"0.0000"},0.0013,-0.0034,-0.0065,2.5,2.6,2.8,3.1,3.4,3.7,4.1,4.4,4.7,{"v":5,"d":"5.0"},5.2,3.1,3.3,3.4,3.6,3.9,4.2,4.4,4.6,4.9,5.1,5.3,3.6,3.7,{"v":4,"d":"4.0"},4.3,4.6,4.8,4.9,5.1,5.3,5.4,5.7,3.6,3.8,4.1,4.4,4.6,4.9,5.3,5.3,5.4,5.6,5.8,3.7,3.9,4.2,4.4,4.7,4.9,5.3,5.4,5.6,5.7,5.9,4.1,4.4,4.6,4.7,{"v":5,"d":"5.0"},5.2,5.5,5.7,{"v":6,"d":"6.0"},6.1,6.3,4.7,4.9,{"v":5,"d":"5.0"},5.1,5.2,5.3,5.7,5.9,6.1,6.3,6.6,5.4,5.6,5.7,5.8,6.1,6.2,6.4,6.7,{"v":7,"d":"7.0"},7.3,7.6,5.5,5.7,5.9,{"v":6,"d":"6.0"},6.2,6.3,6.6,6.9,7.2,7.5,7.7,5.9,6.2,6.4,6.6,6.9,7.1,7.5,7.9,8.3,8.7,{"v":9,"d":"9.0"},{"v":1,"d":"1.0"},1.6,2.2,2.7,3.2,3.6,4.1,4.4,4.7,4.9,5.1,{"v":2.34e-6,"d":"2.34E-06"},{"v":2.11e-8,"d":"2.11E-08"},{"v":-2.27e-11,"d":"-2.27E-11"},{"v":1.04e-6,"d":"1.04E-06"},{"v":-3.84e-11,"d":"-3.84E-11"},{"v":0.199,"d":"1.99E-01"},1,1,1,1,1,1,1,{"$nulls":3},599,657,555,595,0.99,null,68,84,58,61,62,62,66,67,67,68,68,70,70,73,73,73,74,76,77,78,79,79,82,null,140,null,618,125,98.5,38.4,0.284,78,2.05,3.64,"390/350","373/347",-0.7,0.949,0.976,0.991,0.995,0.998,0.998,0.999,0.999,0.999,0.999,0.999,0.999,0.999,0.999,0.999,0.998,0.998,0.998,0.997,0.996,0.994,0.993,0.989,0.979,0.964,0.935,0.861,0.681,0.343,{"$nulls":7},0.901,0.952,0.982,{"v":0.99,"d":"0.990"},0.996,0.996,0.998,0.998,0.998,0.998,0.998,0.998,0.998,0.998,0.998,0.997,0.997,0.997,0.994,0.992,0.989,0.986,0.978,0.958,{"v":0.93,"d":"0.930"},0.874,0.741,0.464,0.118,{"$nulls":7}," PG   RP",27,"A","H-ZBaF20","702412","S-BAH27","702412","H-ZBaF20","702412","BAFD7",702412,null,null,"(N-BASF64)","704394"]
["★★",101,"H-ZBaF21",723380,37.99,37.72,0.019041,0.019297,1.68318,1.68884,1.69529,{"v":1.7017,"d":"1.70170"},1.70299,1.70407,{"v":1.7085,"d":"1.70850"},1.71169,1.71471,1.71781,1.71869,1.71952,1.72325,1.72341,1.72793,1.73685,1.73798,1.74793,1.75759,1.77526,{"v":2.88881294,"d":"2.88881294E+00"},{"v":-0.0112014238,"d":"-1.12014238E-02"},{"v":0.0261117044,"d":"2.61117044E-02"},{"v":0.00131652955,"d":"1.31652955E-03"},{"v":-9.02985011e-5,"d":"-9.02985011E-05"},{"v":1.01643068e-5,"d":"1.01643068E-05"},0.2941,0.2374,0.5819,0.2446,0.2342,0.5156,-0.0008,0.0014,-0.0026,-0.0026,3.6,3.7,3.6,3.6,3.7,3.7,3.7,3.8,3.9,{"v":4,"d":"4.0"},4.1,{"v":4,"d":"4.0"},4.1,4.2,4.3,4.3,4.3,4.5,4.5,4.7,4.8,4.9,4.4,4.4,4.5,4.5,4.5,4.5,4.7,4.7,4.8,4.9,{"v":5,"d":"5.0"},4.4,4.4,4.5,4.5,4.5,4.5,4.7,4.8,4.9,4.9,{"v":5,"d":"5.0"},4.5,4.5,4.5,4.6,4.6,4.6,4.8,4.9,{"v":5,"d":"5.0"},5.1,5.2,4.7,4.7,4.7,4.8,4.8,4.9,{"v":5,"d":"5.0"},5.1,5.1,5.2,5.3,{"v":5,"d":"5.0"},5.1,5.2,5.2,5.2,5.3,5.4,5.5,5.4,5.6,5.7,5.7,5.7,5.8,5.8,5.9,6.1,6.2,6.3,6.5,6.6,6.7,5.8,5.8,5.9,{"v":6,"d":"6.0"},{"v":6,"d":"6.0"},6.2,6.3,6.4,6.6,6.7,6.8,6.6,6.6,6.7,6.8,6.8,{"v":7,"d":"7.0"},7.3,7.4,7.5,7.6,7.7,1.7,2.2,2.5,2.9,3.1,3.3,3.6,3.9,4.1,4.3,4.4,{"v":3.29e-6,"d":"3.29E-06"},{"v":1.22e-8,"d":"1.22E-08"},{"v":-2.04e-11,"d":"-2.04E-11"},{"v":6.43e-7,"d":"6.43E-07"},{"v":3.41e-10,"d":"3.41E-10"},{"v":0.274,"d":"2.74E-01"},1,1,1,2,1,1,1,{"$nulls":3},614,666,558,596,0.98,null,67,83,58,61,63,63,65,65,66,67,68,68,69,69,70,71,71,72,73,75,76,77,78,null,170,null,565,158,100.6,39.4,0.276,90,1.98,3.61,"400/355","383/355",-0.3,0.949,{"v":0.98,"d":"0.980"},0.992,0.999,0.999,0.999,0.999,0.999,0.999,0.999,0.999,0.999,0.999,0.999,0.999,0.999,0.999,0.999,0.995,0.993,{"v":0.99,"d":"0.990"},0.987,{"v":0.98,"d":"0.980"},0.959,0.932,0.873,0.739,0.463,0.131,{"$nulls":7},0.901,{"v":0.96,"d":"0.960"},0.984,0.998,0.998,0.998,0.998,0.998,0.998,0.998,0.998,0.998,0.998,0.998,0.998,0.998,0.998,0.998,0.989,0.986,0.981,0.974,0.961,{"v":0.92,"d":"0.920"},0.868,0.762,0.547,0.215,0.017,{"$nulls":7}," PG   RP",25,"A","H-ZBaF21","723380","S-BAH28","723380","H-ZBaF21","723380","BAFD8",723380]
["★★",102,"H-ZBaF50",658509,50.85,50.57,0.012948,0.013082,1.62814,1.63271,1.63788,1.64287,1.64384,1.64466,1.64791,1.65021,1.65237,1.65455,1.65517,1.65575,1.65833,1.65844,1.66152,{"v":1.6675,"d":"1.66750"},1.66825,1.67472,1.68081,1.69138,{"v":2.6951382,"d":"2.69513820E+00"},{"v":-0.00884212838,"d":"-8.84212838E-03"},{"v":0.0189677206,"d":"1.89677206E-02"},{"v":0.000417388089,"d":"4.17388089E-04"},{"v":-9.33466805e-6,"d":"-9.33466805E-06"},{"v":1.53699645e-6,"d":"1.53699645E-06"},0.3004,0.2379,0.5576,{"v":0.25,"d":"0.2500"},0.2354,0.4946,-0.0003,-0.0015,-0.0227,-0.0096,2.4,2.4,2.4,2.4,2.4,2.3,2.5,2.6,2.7,2.7,2.7,2.7,2.8,2.7,2.7,2.7,2.9,{"v":3,"d":"3.0"},3.1,3.2,3.3,3.3,{"v":3,"d":"3.0"},{"v":3,"d":"3.0"},{"v":3,"d":"3.0"},{"v":3,"d":"3.0"},{"v":3,"d":"3.0"},3.2,3.2,3.3,3.4,3.5,3.6,{"v":3,"d":"3.0"},{"v":3,"d":"3.0"},{"v":3,"d":"3.0"},3.1,{"v":3,"d":"3.0"},3.2,3.3,3.4,3.5,3.6,3.6,{"v":3,"d":"3.0"},{"v":3,"d":"3.0"},{"v":3,"d":"3.0"},3.1,{"v":3,"d":"3.0"},3.2,3.3,3.4,3.5,3.6,3.7,3.2,3.2,3.2,3.2,3.2,3.3,3.4,3.6,3.7,3.8,3.9,3.4,3.4,3.4,3.4,3.4,3.5,3.6,3.8,3.9,{"v":4,"d":"4.0"},4.1,3.7,3.8,3.9,3.9,{"v":4,"d":"4.0"},4.2,4.3,4.5,4.6,4.7,4.9,3.8,3.9,{"v":4,"d":"4.0"},{"v":4,"d":"4.0"},4.1,4.3,4.4,4.6,4.7,4.8,{"v":5,"d":"5.0"},4.5,4.5,4.5,4.5,4.6,4.7,4.9,{"v":5,"d":"5.0"},5.2,5.3,5.5,0.3,0.8,1.1,1.4,1.6,1.9,2.2,2.4,2.6,2.8,{"v":3,"d":"3.0"},{"v":1.19e-6,"d":"1.19E-06"},{"v":1.2e-8,"d":"1.20E-08"},{"v":-1.58e-11,"d":"-1.58E-11"},{"v":6.13e-7,"d":"6.13E-07"},{"v":5.48e-10,"d":"5.48E-10"},{"v":0.223,"d":"2.23E-01"},1,3,1,3,2,2,2,{"$nulls":3},650,695,572,630,0.69,null,74,86,66,68,70,71,72,73,74,75,76,77,77,78,78,79,80,81,82,83,83,84,85,null,110,null,520,132,93.4,37.3,0.253,60,1.84,{"v":3.9,"d":"3.90"},"380/335","360/330",-0.7,0.937,0.971,0.993,0.995,0.999,0.999,0.999,0.999,0.999,0.999,0.999,0.999,0.999,0.999,0.999,0.999,0.999,0.999,0.999,0.999,0.998,0.997,0.996,0.991,0.983,0.969,0.937,0.876,0.752,0.521,0.203,{"$nulls":5},{"v":0.88,"d":"0.880"},0.946,0.982,0.992,0.998,0.998,0.998,0.998,0.998,0.998,0.998,0.998,0.998,0.998,0.998,0.998,0.998,0.998,0.998,0.998,0.996,0.994,0.992,0.983,{"v":0.97,"d":"0.970"},0.946,0.893,0.787,0.585,0.275,0.037,{"$nulls":5}," PG   RP",23,"A","H-ZBaF50","658509","S-BSM25","658509","H-ZBaF50","658509","BACED5",658509,null,null,"N-SSK5","658509"]
["★★",103,"H-ZBaF52",670472,{"v":47.2,"d":"47.20"},{"v":46.9,"d":"46.90"},0.014197,0.014358,1.63652,1.64169,{"v":1.6475,"d":"1.64750"},1.65305,1.65411,{"v":1.655,"d":"1.65500"},1.65856,1.66107,1.66342,1.66579,1.66646,1.66709,{"v":1.6699,"d":"1.66990"},1.67003,{"v":1.6734,"d":"1.67340"},1.67999,1.68082,1.68798,1.69475,1.70662,{"v":2.72917137,"d":"2.72917137E+00"},{"v":-0.0101247435,"d":"-1.01247435E-02"},{"v":0.0203135768,"d":"2.03135768E-02"},{"v":0.000548969301,"d":"5.48969301E-04"},{"v":-1.03383424e-5,"d":"-1.03383424E-05"},{"v":1.79727765e-6,"d":"1.79727765E-06"},0.2987,0.2374,0.5628,0.2486,0.2347,0.4987,{"v":0,"d":"0.0000"},-0.0024,-0.0088,-0.0044,3.5,3.5,3.6,3.6,3.6,3.6,3.6,3.6,3.7,3.7,3.8,3.9,3.8,3.9,3.9,3.9,{"v":4,"d":"4.0"},{"v":4,"d":"4.0"},{"v":4,"d":"4.0"},4.1,4.1,4.2,4.1,4.1,4.1,4.1,{"v":4,"d":"4.0"},4.1,4.1,4.2,4.4,4.5,4.6,4.2,4.2,4.2,4.2,4.1,4.2,4.2,4.3,4.5,4.6,4.7,4.3,4.3,4.2,4.2,4.3,4.3,4.3,4.4,4.5,4.6,4.7,4.5,4.5,4.5,4.5,4.5,4.5,4.6,4.6,4.6,4.7,4.7,4.7,4.7,4.7,4.7,4.7,4.8,4.9,4.9,5.1,5.1,5.2,5.2,5.2,5.2,5.2,5.3,5.4,5.5,5.7,{"v":6,"d":"6.0"},6.1,6.3,5.2,5.2,5.3,5.3,5.4,5.5,5.6,5.8,6.1,6.2,6.4,5.6,5.6,5.8,5.8,5.9,{"v":6,"d":"6.0"},6.2,6.3,6.4,6.5,6.7,1.6,{"v":2,"d":"2.0"},2.3,2.5,2.8,{"v":3,"d":"3.0"},3.2,3.4,3.6,3.8,{"v":4,"d":"4.0"},{"v":3.13e-6,"d":"3.13E-06"},{"v":9.94e-9,"d":"9.94E-09"},{"v":-1.48e-11,"d":"-1.48E-11"},{"v":6.71e-7,"d":"6.71E-07"},{"v":8.33e-10,"d":"8.33E-10"},{"v":0.217,"d":"2.17E-01"},1,3,1,1,1,1,1,{"$nulls":3},602,661,539,582,1.08,null,67,85,55,59,62,64,66,68,70,71,72,73,73,74,74,75,76,77,77,78,79,81,82,null,112,null,626,151,96.3,37.6,0.279,70,{"v":1.9,"d":"1.90"},3.49,"380/340","369/340",{"v":-1,"d":"-1.0"},0.938,{"v":0.97,"d":"0.970"},0.989,0.993,0.999,0.999,0.999,0.999,0.999,0.999,0.999,0.999,0.999,0.999,0.999,0.999,0.999,0.999,0.998,0.996,0.995,0.994,0.992,0.983,0.973,0.952,0.909,0.807,0.596,0.269,{"$nulls":6},0.877,0.944,0.978,0.987,0.998,0.998,0.998,0.998,0.998,0.998,0.998,0.998,0.998,0.998,0.998,0.998,0.998,0.998,0.996,0.993,0.991,0.988,0.983,0.967,0.947,0.907,0.826,0.652,0.355,0.072,{"$nulls":6}," PG   RP",25,"A","H-ZBaF52","670472",null,null,"H-ZBaF52","670472","BAF10",670472,"(K-LCV93)","665473","N-BAF10","670471"]
["★★★",104,"H-ZBaF65",654397,39.68,39.46,0.016484,0.016678,1.61564,1.62166,1.62838,1.63471,1.63592,1.63693,1.64097,1.64383,1.64651,1.64922,{"v":1.65,"d":"1.65000"},1.65072,1.65397,1.65412,1.65803,1.66571,1.66668,1.67515,1.68327,1.69784,{"v":2.66955809,"d":"2.66955809E+00"},{"v":-0.011705378,"d":"-1.17053780E-02"},{"v":0.0216385159,"d":"2.16385159E-02"},{"v":0.00109755393,"d":"1.09755393E-03"},{"v":-7.38357886e-5,"d":"-7.38357886E-05"},{"v":6.82335888e-6,"d":"6.82335888E-06"},0.2973,0.2372,0.5727,{"v":0.247,"d":"0.2470"},0.2344,0.5079,-0.0024,{"v":-0.005,"d":"-0.0050"},0.0132,0.0049,{"v":2,"d":"2.0"},2.1,2.4,2.6,2.7,2.7,2.9,{"v":3,"d":"3.0"},3.2,3.3,3.4,2.4,2.5,2.7,2.9,{"v":3,"d":"3.0"},{"v":3,"d":"3.0"},3.1,3.2,3.4,3.5,3.6,2.7,2.7,2.9,3.1,3.2,3.3,3.3,3.4,3.6,3.8,3.9,2.8,2.8,2.9,3.1,3.2,3.3,3.3,3.5,3.7,3.9,{"v":4,"d":"4.0"},2.9,2.9,{"v":3,"d":"3.0"},3.2,3.3,3.4,3.4,3.6,3.8,{"v":4,"d":"4.0"},4.1,3.1,3.2,3.3,3.5,3.6,3.7,3.9,{"v":4,"d":"4.0"},4.1,4.3,4.4,3.3,3.5,3.5,3.6,3.7,{"v":4,"d":"4.0"},4.3,4.4,4.5,4.6,4.8,3.7,3.8,3.9,4.1,4.3,4.6,4.8,{"v":5,"d":"5.0"},5.2,5.3,5.3,3.8,3.9,3.9,4.1,4.3,4.6,4.8,{"v":5,"d":"5.0"},5.2,5.3,5.4,4.6,4.8,4.9,4.9,5.1,5.4,5.6,5.8,{"v":6,"d":"6.0"},6.1,6.3,0.2,0.7,1.1,1.6,1.9,2.1,2.3,2.6,2.9,3.2,3.4,{"v":1.44e-6,"d":"1.44E-06"},{"v":1.63e-8,"d":"1.63E-08"},{"v":-2.55e-11,"d":"-2.55E-11"},{"v":5.71e-7,"d":"5.71E-07"},{"v":3.95e-10,"d":"3.95E-10"},{"v":0.277,"d":"2.77E-01"},1,1,1,1,1,1,1,{"$nulls":3},609,665,549,590,1.13,null,74,89,66,69,71,72,73,74,75,75,76,77,78,78,79,79,80,81,82,83,84,85,85,null,134,null,565,141,{"v":92,"d":"92.0"},{"v":37,"d":"37.0"},0.243,88,2.77,3.01,"370/335","360/336",-1.6,0.917,{"v":0.95,"d":"0.950"},0.987,0.993,0.999,0.999,0.999,0.999,0.999,0.999,0.999,0.999,0.999,0.999,0.999,0.999,0.999,0.999,0.999,0.998,0.997,0.996,0.994,0.991,0.988,0.977,0.957,0.899,0.751,0.401,{"$nulls":6},{"v":0.84,"d":"0.840"},{"v":0.9,"d":"0.900"},0.974,0.986,0.998,0.998,0.998,0.998,0.998,0.998,0.998,0.998,0.998,0.998,0.998,0.998,0.998,0.998,0.998,0.996,0.994,0.992,{"v":0.99,"d":"0.990"},0.983,0.974,0.958,0.919,0.813,0.568,0.164,{"$nulls":6}," PG   RP",82,"A","H-ZBaF65","654397","S-NBH5","654397","H-TF5","654395","E-ADF50",654396,null,null,"N-KZFS5","654397"]
["",105,"H-LaF1",694492,{"v":49.2,"d":"49.20"},48.85,0.014099,0.014266,{"v":1.6599,"d":"1.65990"},1.66516,1.67106,1.67666,1.67773,1.67863,{"v":1.6822,"d":"1.68220"},1.68471,1.68705,1.68941,1.69007,{"v":1.6907,"d":"1.69070"},{"v":1.6935,"d":"1.69350"},1.69362,1.69696,1.70351,1.70433,1.71141,1.71805,1.72957,{"v":2.80794251,"d":"2.80794251E+00"},{"v":-0.0104533648,"d":"-1.04533648E-02"},{"v":0.0207773005,"d":"2.07773005E-02"},{"v":0.000406086547,"d":"4.06086547E-04"},{"v":1.98268226e-5,"d":"1.98268226E-05"},{"v":-7.40077504e-7,"d":"-7.40077504E-07"},0.2986,0.2369,0.5603,0.2488,0.2341,0.4963,0.0015,-0.0016,-0.0139,-0.0071,1.3,1.3,1.3,1.3,1.3,1.4,1.5,1.5,1.5,1.6,1.7,1.6,1.7,1.6,1.7,1.8,1.8,1.9,1.9,1.9,{"v":2,"d":"2.0"},2.1,1.8,1.9,1.9,1.9,{"v":2,"d":"2.0"},2.1,2.1,2.1,2.1,2.1,2.2,1.8,1.9,1.9,1.9,{"v":2,"d":"2.0"},2.1,2.1,2.2,2.2,2.2,2.3,1.9,1.9,1.9,1.9,{"v":2,"d":"2.0"},2.1,2.1,2.2,2.2,2.3,2.4,{"v":2,"d":"2.0"},{"v":2,"d":"2.0"},2.1,2.1,2.1,2.1,2.3,2.3,2.3,2.4,2.6,2.2,2.2,2.3,2.3,2.4,2.4,2.5,2.6,2.7,2.8,{"v":3,"d":"3.0"},2.6,2.6,2.7,2.7,2.7,2.8,{"v":3,"d":"3.0"},3.1,3.2,3.3,3.5,2.7,2.7,2.8,2.8,2.8,2.9,3.1,3.3,3.4,3.4,3.6,3.2,3.2,3.3,3.3,3.5,3.5,3.6,3.7,3.8,3.9,{"v":4,"d":"4.0"},-0.8,-0.4,-0.1,0.2,0.5,0.8,{"v":1,"d":"1.0"},1.2,1.3,1.5,1.6,{"v":-7.87e-7,"d":"-7.87E-07"},{"v":1.19e-8,"d":"1.19E-08"},{"v":-2.18e-11,"d":"-2.18E-11"},{"v":5.08e-7,"d":"5.08E-07"},{"v":3.7e-10,"d":"3.70E-10"},{"v":0.242,"d":"2.42E-01"},1,3,1,3,1,2,2,{"$nulls":3},663,699,603,640,0.87,null,74,87,65,68,70,71,72,73,73,75,76,76,77,78,78,79,80,80,81,82,83,83,84,null,120,null,545,159,91.9,{"v":36,"d":"36.0"},0.277,74,{"v":1.7,"d":"1.70"},3.97,"380/330","363/334",-0.5,0.922,0.976,{"v":0.99,"d":"0.990"},0.999,0.999,0.999,0.999,0.999,0.999,0.999,0.999,0.999,0.999,0.999,0.999,0.999,0.999,0.999,0.999,0.997,0.995,0.992,0.987,0.981,0.974,0.961,0.932,0.866,0.716,0.409,0.078,{"$nulls":5},{"v":0.85,"d":"0.850"},0.953,{"v":0.98,"d":"0.980"},0.998,0.998,0.998,0.998,0.998,0.998,0.998,0.998,0.998,0.998,0.998,0.998,0.998,0.998,0.998,0.998,0.994,{"v":0.99,"d":"0.990"},0.986,0.982,0.971,0.957,0.931,0.876,0.759,0.521,0.174,{"v":0.01,"d":"0.010"},{"$nulls":5}," PG   RP",42,"A","H-LaF1","694492","(S-LAL58)","694508","H-LaF1","694492"]
["★★",106,"H-LaF2A",717479,47.89,47.65,0.014972,0.015122,{"$nulls":3},1.69904,1.70015,1.70108,1.70484,{"v":1.7075,"d":"1.70750"},1.70999,1.71251,1.71323,1.71388,1.71687,{"v":1.717,"d":"1.71700"},1.72056,1.72748,1.72835,1.73587,1.74295,1.75527,{"v":2.88020693,"d":"2.88020693E+00"},{"v":-0.00972282525,"d":"-9.72282525E-03"},{"v":0.0240408618,"d":"2.40408618E-02"},{"v":2.48389828e-5,"d":"2.48389828E-05"},{"v":6.26809703e-5,"d":"6.26809703E-05"},{"v":-1.98030657e-6,"d":"-1.98030657E-06"},0.2999,0.2378,0.5604,0.2493,0.2354,0.4973,-0.0016,-0.0037,-0.0087,{"v":-0.003,"d":"-0.0030"},-0.2,-0.2,-0.1,-0.2,-0.2,-0.2,-0.2,-0.1,-0.1,{"v":0,"d":"0.0"},{"v":0,"d":"0.0"},0.1,0.1,0.2,0.3,0.3,0.3,0.4,0.5,0.6,0.6,0.6,0.3,0.3,0.4,0.4,0.4,0.4,0.5,0.5,0.6,0.8,0.8,0.4,0.4,0.4,0.5,0.5,0.5,0.6,0.7,0.7,0.8,0.9,0.4,0.5,0.5,0.5,0.6,0.6,0.7,0.9,{"v":1,"d":"1.0"},1.1,1.2,0.7,0.7,0.7,0.8,0.8,0.9,0.9,{"v":1,"d":"1.0"},1.2,1.4,1.6,0.9,0.9,{"v":1,"d":"1.0"},{"v":1,"d":"1.0"},{"v":1,"d":"1.0"},1.1,1.1,1.3,1.4,1.5,1.8,1.2,1.3,1.3,1.3,1.3,1.3,1.3,1.5,1.7,1.9,1.9,1.2,1.3,1.3,1.3,1.4,1.4,1.4,1.6,1.9,2.1,2.1,1.6,1.6,1.7,1.7,1.8,1.8,1.8,{"v":2,"d":"2.0"},2.1,2.3,2.3,-2.4,-1.8,-1.5,-1.2,-0.9,-0.7,-0.5,-0.1,0.1,0.3,0.4,{"v":-3.77e-6,"d":"-3.77E-06"},{"v":1.15e-8,"d":"1.15E-08"},{"v":-1.71e-11,"d":"-1.71E-11"},{"v":7.48e-7,"d":"7.48E-07"},{"v":4.03e-10,"d":"4.03E-10"},{"v":8.88e-9,"d":"8.88E-09"},1,2,1,4,1,2,1,{"$nulls":3},689,731,621,662,0.63,null,77,90,67,72,73,75,75,76,78,78,78,80,80,83,83,84,84,84,85,85,86,88,89,null,122,null,530,122,91.7,35.5,0.293,85,1.29,4.21,"370/335","360/332 ",0.3,0.907,0.967,0.986,0.994,0.998,0.999,0.999,0.999,0.999,0.999,0.999,0.999,0.999,0.999,0.999,0.998,0.999,0.999,0.998,0.997,0.996,0.995,0.993,0.989,0.983,0.974,0.951,{"v":0.9,"d":"0.900"},{"v":0.77,"d":"0.770"},0.488,0.143,{"$nulls":5},0.822,0.935,0.971,0.988,0.995,0.998,0.998,0.998,0.998,0.998,0.998,0.998,0.998,0.998,0.998,0.997,0.997,0.997,0.996,0.994,0.992,{"v":0.99,"d":"0.990"},0.986,0.977,0.967,0.948,0.905,{"v":0.81,"d":"0.810"},0.593,0.238,{"v":0.02,"d":"0.020"},{"$nulls":5}," PG   RP",36,"A","H-LaF2A","717479","S-LAM3","717479","H-LaF2","717479","LAF3",717480,null,null,"N-LAF3","717480"]
["",107,"H-LaF3B",744449,{"v":44.9,"d":"44.90"},44.63,{"v":0.01657,"d":"0.016570"},{"v":0.01676,"d":"0.016760"},1.70713,1.71244,1.71852,1.72451,1.72568,1.72667,{"v":1.7307,"d":"1.73070"},1.73359,{"v":1.7363,"d":"1.73630"},1.73906,1.73984,1.74057,1.74386,{"v":1.744,"d":"1.74400"},1.74794,1.75563,{"v":1.7566,"d":"1.75660"},1.76496,1.77285,1.78666,{"v":2.96773191,"d":"2.96773191E+00"},{"v":-0.0107334025,"d":"-1.07334025E-02"},{"v":0.0246639798,"d":"2.46639798E-02"},{"v":0.000796273827,"d":"7.96273827E-04"},{"v":-3.49870097e-5,"d":"-3.49870097E-05"},{"v":3.36130613e-6,"d":"3.36130613E-06"},0.2981,0.2378,0.5631,0.2482,0.2351,0.4988,-0.0013,{"v":-0.006,"d":"-0.0060"},-0.0099,-0.0036,2.1,{"v":2,"d":"2.0"},{"v":2,"d":"2.0"},{"v":2,"d":"2.0"},{"v":2,"d":"2.0"},{"v":2,"d":"2.0"},{"v":2,"d":"2.0"},2.1,2.1,2.2,2.3,2.4,2.3,2.4,2.4,2.4,2.4,2.5,2.6,2.7,2.7,2.8,2.6,2.6,2.6,2.6,2.6,2.7,2.7,2.9,2.9,{"v":3,"d":"3.0"},{"v":3,"d":"3.0"},2.6,2.7,2.7,2.7,2.7,2.8,2.8,{"v":3,"d":"3.0"},{"v":3,"d":"3.0"},3.1,3.1,2.6,2.7,2.7,2.7,2.7,2.8,2.8,2.9,{"v":3,"d":"3.0"},{"v":3,"d":"3.0"},3.1,2.9,2.9,2.9,2.9,2.9,{"v":3,"d":"3.0"},{"v":3,"d":"3.0"},3.1,3.1,3.3,3.3,3.2,3.2,3.2,3.2,3.2,3.3,3.3,3.5,3.5,3.6,3.6,3.7,3.7,3.7,3.8,3.9,{"v":4,"d":"4.0"},{"v":4,"d":"4.0"},4.1,4.1,4.2,4.2,3.8,3.8,3.9,3.9,{"v":4,"d":"4.0"},{"v":4,"d":"4.0"},4.1,4.2,4.2,4.3,4.3,4.4,4.4,4.5,4.6,4.6,4.7,4.8,4.9,{"v":2,"d":"2.0"},5.1,5.1,-0.1,0.4,0.7,{"v":1,"d":"1.0"},1.2,1.5,1.6,1.9,2.1,2.2,2.3,{"v":3.99e-8,"d":"3.99E-08"},{"v":1.22e-8,"d":"1.22E-08"},{"v":-2.1e-11,"d":"-2.10E-11"},{"v":7.06e-7,"d":"7.06E-07"},{"v":-1.18e-10,"d":"-1.18E-10"},{"v":0.186,"d":"1.86E-01"},1,3,1,3,1,1,{"$nulls":4},630,683,557,602,0.98,null,74,89,67,69,71,72,73,74,75,76,77,77,78,78,78,79,80,81,82,83,84,85,86,null,108,null,551,149,97.3,37.6,0.295,77,1.57,4.32,"365/310","345/310",-0.3,0.914,{"v":0.96,"d":"0.960"},0.983,0.999,0.999,0.999,0.999,0.999,0.999,0.999,0.999,0.999,0.999,0.999,0.999,0.999,0.999,0.999,0.999,0.999,0.999,0.999,0.997,0.994,{"v":0.99,"d":"0.990"},0.987,0.977,0.954,0.922,0.864,0.759,0.556,0.212,{"$nulls":3},0.835,0.922,0.966,0.998,0.998,0.998,0.998,0.998,0.998,0.998,0.998,0.998,0.998,0.998,0.998,0.998,0.998,0.998,0.998,0.998,0.998,0.998,0.995,{"v":0.99,"d":"0.990"},0.984,0.974,0.954,0.911,0.849,0.745,0.575,{"v":0.31,"d":"0.310"},0.048,{"$nulls":3}," PG   RP",35,"MA","H-LaF3B","744449","S-LAM2","744448","H-LaF3B","744449","LAF2",744449,"K-LaF2","744449","N-LAF2","744449"]
["★★★",108,"H-LaF3C",744449,{"v":44.9,"d":"44.90"},44.63,{"v":0.01657,"d":"0.016570"},{"v":0.01676,"d":"0.016760"},{"$nulls":3},1.72461,1.72577,1.72675,1.73074,1.73361,1.73633,1.73906,1.73984,1.74058,1.74386,{"v":1.744,"d":"1.74400"},1.74794,1.75563,{"v":1.7566,"d":"1.75660"},1.76496,1.77287,1.78671,{"v":2.96730744,"d":"2.96730744E+00"},{"v":-0.0101565086,"d":"-1.01565086E-02"},{"v":0.02476458,"d":"2.47645800E-02"},{"v":0.00078710735,"d":"7.87107350E-04"},{"v":-3.51755571e-5,"d":"-3.51755571E-05"},{"v":3.47733569e-6,"d":"3.47733569E-06"},0.2981,0.2378,0.5631,0.2482,0.2351,0.4988,-0.0013,{"v":-0.006,"d":"-0.0060"},-0.0148,{"v":-0.006,"d":"-0.0060"},0.5,0.5,0.5,0.6,0.6,0.6,0.7,0.7,0.7,0.7,0.8,0.8,0.8,0.8,{"v":1,"d":"1.0"},1.1,1.2,1.3,1.3,1.4,1.5,1.5,0.9,1.1,1.1,1.1,1.2,1.2,1.3,1.4,1.6,1.6,1.6,1.1,1.2,1.2,1.2,1.3,1.3,1.4,1.5,1.7,1.8,1.8,1.2,1.2,1.3,1.3,1.4,1.4,1.6,1.8,1.9,2.1,2.1,1.4,1.4,1.4,1.6,1.6,1.7,1.9,{"v":2,"d":"2.0"},2.1,2.2,2.3,1.6,1.7,1.8,1.8,1.9,1.9,{"v":2,"d":"2.0"},{"v":2,"d":"2.0"},2.3,2.3,2.5,1.8,1.9,{"v":2,"d":"2.0"},{"v":2,"d":"2.0"},2.1,2.1,2.2,2.3,2.4,2.5,2.6,{"v":2,"d":"2.0"},2.1,2.1,2.2,2.2,2.3,2.4,2.5,2.5,2.6,2.6,2.5,2.6,2.8,2.9,3.1,3.2,3.4,3.4,3.6,3.8,3.9,-1.6,-1.2,-0.7,-0.4,-0.1,0.1,0.4,0.7,{"v":1,"d":"1.0"},1.2,1.3,{"v":-2.11e-6,"d":"-2.11E-06"},{"v":1.25e-8,"d":"1.25E-08"},{"v":-2.36e-11,"d":"-2.36E-11"},{"v":5.31e-7,"d":"5.31E-07"},{"v":3.26e-10,"d":"3.26E-10"},{"v":0.244,"d":"2.44E-01"},1,2,1,3,1,2,1,{"$nulls":3},626,676,553,598,{"v":0.7,"d":"0.70"},null,73,91,78,81,84,86,88,89,90,90,91,92,92,93,93,94,95,97,98,99,100,101,102,null,110,null,502,195,{"$nulls":5},4.34,"370/335","355/331",-0.4,{"v":0.91,"d":"0.910"},0.962,0.982,0.992,0.998,0.999,0.999,0.999,0.999,0.999,0.999,0.999,0.999,0.999,0.999,0.999,0.999,0.999,0.999,0.999,0.998,0.998,0.997,0.995,0.993,0.986,0.972,0.934,0.828,0.565,0.187,{"$nulls":5},0.828,0.926,0.965,0.983,0.995,0.997,0.998,0.998,0.998,0.998,0.998,0.998,0.998,0.998,0.998,0.998,0.998,0.998,0.998,0.997,0.996,0.995,0.993,0.991,0.984,0.971,0.943,{"v":0.87,"d":"0.870"},0.685,0.325,0.038,{"$nulls":5}," PG   RP",32,"MA","H-LaF3C","744449","S-LAM2","744448","H-LaF3B","744449","LAF2",744449,"K-LaF2","744449","N-LAF2","744449"]
["★★★",109,"H-LaF4A",750350,35.04,34.77,{"v":0.02139,"d":"0.021390"},{"v":0.0217,"d":"0.021700"},{"$nulls":3},1.72537,1.72677,1.72796,1.73284,{"v":1.7364,"d":"1.73640"},1.73977,1.74324,1.74422,1.74513,1.74931,{"v":1.7495,"d":"1.74950"},1.75456,1.76463,1.76592,1.77721,1.78821,{"v":1.8084,"d":"1.80840"},{"v":2.96710812,"d":"2.96710812E+00"},{"v":-0.0116353219,"d":"-1.16353219E-02"},{"v":0.0304712653,"d":"3.04712653E-02"},{"v":0.00114514132,"d":"1.14514132E-03"},{"v":-3.15749319e-5,"d":"-3.15749319E-05"},{"v":7.84016441e-6,"d":"7.84016441E-06"},0.2927,0.2366,0.5881,0.2433,0.2332,0.5203,-0.0001,0.0027,0.0044,0.0017,0.6,0.6,0.6,0.7,0.7,0.8,0.9,1,1.2,1.2,1.4,1,1,1,1.1,1.1,1.3,1.5,1.7,1.9,2.1,2.2,1.4,1.4,1.5,1.5,1.6,1.8,1.9,2.1,2.1,2.4,2.5,1.4,1.4,1.5,1.6,1.6,1.8,2,2.1,2.2,2.4,2.5,1.5,1.5,1.5,1.6,1.7,1.9,2.1,2.2,2.3,2.5,2.6,1.6,1.6,1.6,1.7,1.8,2,2.2,2.3,2.5,2.6,2.7,2.1,2.1,2.2,2.3,2.4,2.2,2.6,2.7,2.9,3.1,3.3,2.5,2.6,2.6,2.7,2.8,3,3.3,3.6,3.9,4.1,4.2,2.6,2.7,2.7,2.8,3,3.2,3.4,3.7,4,4.1,4.3,3.5,3.6,3.8,3.9,4.2,4.3,4.6,4.8,5,5.3,5.5,-1.3,-0.9,-0.5,-0.1,0.2,0.6,0.9,1.1,1.4,1.6,1.8,{"v":-1.97e-6,"d":"-1.97E-06"},{"v":1.3e-8,"d":"1.30E-08"},{"v":-1.43e-11,"d":"-1.43E-11"},{"v":6.27e-7,"d":"6.27E-07"},{"v":5.47e-10,"d":"5.47E-10"},{"v":0.284,"d":"2.84E-01"},1,1,1,3,1,1,{"$nulls":4},576,620,507,548,0.81,null,80,98,72,74,75,75,77,78,80,81,83,85,85,86,87,87,87,88,89,89,96,96,97,171,173,179,526,177,93.7,36.3,{"v":0.29,"d":"0.290"},72,2.36,3.84,"415/355","387/353",-0.3,0.933,{"v":0.98,"d":"0.980"},0.992,0.996,0.999,0.999,0.999,0.999,0.999,0.999,0.999,0.999,0.999,0.999,0.998,0.998,0.998,0.997,0.994,0.991,0.988,0.982,0.971,0.941,{"v":0.91,"d":"0.910"},0.853,0.733,0.489,0.161,{"$nulls":7},0.871,{"v":0.96,"d":"0.960"},0.983,0.992,0.998,0.998,0.998,0.998,0.998,0.998,0.998,0.998,0.998,0.998,0.997,0.997,0.996,0.995,0.989,0.983,0.976,0.965,0.943,0.886,0.829,0.727,0.537,0.239,0.026,{"$nulls":7}," PG   RP",59,"MA","H-LaF4A","750350","S-LAM7","750353","H-LaF4","750350","E-LAF7",750350,null,null,"N-LAF7","750348"]
["",110,"H-LaF6LB",757477,47.71,47.47,0.015866,0.016028,1.71608,1.72302,1.73065,1.73755,1.73882,1.73988,1.74401,1.74688,1.74954,1.75223,1.75298,1.75368,1.75686,{"v":1.757,"d":"1.75700"},1.76078,1.76809,1.76901,1.77689,1.78427,1.79708,{"v":3.0195107,"d":"3.01951070E+00"},{"v":-0.0145577999,"d":"-1.45577999E-02"},{"v":0.022137904,"d":"2.21379040E-02"},{"v":0.00127974562,"d":"1.27974562E-03"},{"v":-0.000116064079,"d":"-1.16064079E-04"},{"v":7.16841005e-6,"d":"7.16841005E-06"},0.3006,0.2382,0.5546,0.2508,0.2358,0.4916,-0.0031,-0.0097,0.0071,0.0032,7.2,7.2,7.3,7.4,7.4,7.4,7.7,7.7,7.9,{"v":8,"d":"8.0"},8.1,7.7,7.7,7.7,7.7,7.9,{"v":8,"d":"8.0"},8.2,8.3,8.6,8.8,8.9,{"v":8,"d":"8.0"},{"v":8,"d":"8.0"},{"v":8,"d":"8.0"},{"v":8,"d":"8.0"},8.1,8.2,8.4,8.5,8.9,{"v":9,"d":"9.0"},9.2,{"v":8,"d":"8.0"},8.1,8.1,8.1,8.2,8.3,8.5,8.6,{"v":9,"d":"9.0"},9.2,9.3,8.1,8.1,8.1,8.2,8.2,8.4,8.6,8.8,9.1,9.3,9.4,8.2,8.2,8.4,8.4,8.6,8.7,8.9,{"v":9,"d":"9.0"},9.2,9.4,9.5,8.5,8.6,8.6,8.6,8.7,{"v":9,"d":"9.0"},{"v":9,"d":"9.0"},9.2,9.4,9.5,9.7,9.2,9.2,9.3,9.4,9.4,9.5,9.8,{"v":10,"d":"10.0"},10.2,10.3,10.6,9.2,9.2,9.3,9.4,9.4,9.5,9.8,{"v":10,"d":"10.0"},10.2,10.3,10.6,9.8,9.8,9.9,{"v":10,"d":"10.0"},{"v":10,"d":"10.0"},10.4,10.5,10.8,10.9,11.1,11.3,5.3,5.7,6.1,6.5,6.7,7.1,7.4,7.7,8.1,8.4,8.6,{"v":9.4e-6,"d":"9.40E-06"},{"v":1.36e-8,"d":"1.36E-08"},{"v":-1.08e-11,"d":"-1.08E-11"},{"v":6.21e-7,"d":"6.21E-07"},{"v":2.74e-10,"d":"2.74E-10"},{"v":0.221,"d":"2.21E-01"},1,3,1,3,1,2,{"$nulls":4},606,631,538,580,{"v":0.9,"d":"0.90"},null,54,70,48,51,52,53,54,55,55,56,57,57,58,58,58,59,60,61,62,63,64,65,65,null,135,null,654,78,108.3,41.3,0.312,73,{"v":2.2,"d":"2.20"},4.25,"370/305","345/306",-0.5,0.839,0.971,0.996,0.999,0.999,0.999,0.999,0.999,0.999,0.999,0.999,0.999,0.999,0.999,0.999,0.999,0.999,0.999,0.999,0.999,0.998,0.997,0.994,0.991,0.988,0.982,0.972,0.956,0.928,0.881,0.802,0.652,0.361,{"$nulls":3},0.704,0.943,0.992,0.998,0.998,0.998,0.998,0.998,0.998,0.998,0.998,0.998,0.998,0.998,0.998,0.998,0.998,0.998,0.998,0.997,0.996,0.994,0.989,0.981,0.974,0.961,0.939,0.895,0.841,0.758,0.627,0.412,0.125,{"$nulls":3}," PG   RP",91,"A","H-LaF6LB","757477",null,null,"H-LaF6LA","757477"]
["",111,"H-LaF7",782371,37.09,36.83,0.021077,0.021366,1.73781,1.74384,1.75079,1.75779,1.75919,1.76038,1.76527,1.76881,1.77216,1.77559,1.77657,1.77748,1.78161,1.78179,1.78679,1.79667,1.79793,1.80893,1.81955,1.83869,{"v":3.08047013,"d":"3.08047013E+00"},{"v":-0.0122464411,"d":"-1.22464411E-02"},{"v":0.0309400964,"d":"3.09400964E-02"},{"v":0.00105872727,"d":"1.05872727E-03"},{"v":-1.30807247e-5,"d":"-1.30807247E-05"},{"v":4.91706463e-6,"d":"4.91706463E-06"},0.2942,0.2372,0.5817,0.2443,{"v":0.234,"d":"0.2340"},0.5148,{"v":-0.001,"d":"-0.0010"},-0.0003,0.0018,0.0002,3.1,3.1,3.2,3.2,3.3,3.4,3.6,3.7,3.9,4.2,4.3,3.6,3.6,3.7,3.7,3.8,3.8,{"v":4,"d":"4.0"},4.1,4.3,4.5,4.6,{"v":4,"d":"4.0"},{"v":4,"d":"4.0"},{"v":4,"d":"4.0"},4.1,4.1,4.2,4.3,4.4,4.6,4.7,4.8,{"v":4,"d":"4.0"},{"v":4,"d":"4.0"},4.1,4.1,4.1,4.2,4.4,4.5,4.6,4.7,4.8,{"v":4,"d":"4.0"},{"v":4,"d":"4.0"},4.1,4.1,4.2,4.4,4.5,4.6,4.7,4.8,4.9,4.2,4.3,4.3,4.4,4.4,4.5,4.8,4.9,{"v":5,"d":"5.0"},5.2,5.3,4.6,4.7,4.7,4.7,4.8,{"v":5,"d":"5.0"},5.1,5.3,5.5,5.6,5.7,5.3,5.3,5.4,5.5,5.6,5.8,{"v":6,"d":"6.0"},6.3,6.4,6.5,6.6,5.4,5.4,5.5,5.6,5.7,5.9,6.1,6.4,6.5,6.6,6.7,{"v":6,"d":"6.0"},6.3,6.3,6.4,6.5,6.9,7.1,7.1,7.3,7.6,{"v":8,"d":"8.0"},1.1,1.6,{"v":2,"d":"2.0"},2.3,2.7,{"v":3,"d":"3.0"},3.3,3.5,3.7,3.9,4.1,{"v":2.32e-6,"d":"2.32E-06"},{"v":1.27e-8,"d":"1.27E-08"},{"v":-1.6e-11,"d":"-1.60E-11"},{"v":5.87e-7,"d":"5.87E-07"},{"v":4.07e-10,"d":"4.07E-10"},{"v":0.286,"d":"2.86E-01"},1,1,1,1,1,1,{"$nulls":4},661,685,581,623,0.97,null,67,82,54,58,61,63,65,67,69,70,71,72,72,73,73,74,75,76,76,77,78,80,81,null,162,null,566,151,119.1,46.1,0.291,null,1.94,4.13,"420/350","384/346",-0.6,0.939,{"v":0.98,"d":"0.980"},0.997,0.999,0.999,0.999,0.999,0.999,0.999,0.999,0.999,0.998,0.998,0.998,0.998,0.998,0.998,0.997,0.997,0.995,0.989,0.981,0.967,0.935,0.906,0.848,0.744,0.582,0.329,{"$nulls":7},0.882,{"v":0.96,"d":"0.960"},0.994,0.998,0.998,0.998,0.998,0.998,0.998,0.998,0.998,0.996,0.996,0.996,0.996,0.996,0.996,0.994,0.994,{"v":0.99,"d":"0.990"},0.978,0.962,0.935,0.874,0.821,0.719,0.554,0.339,0.108,{"$nulls":7}," PG   RP",106,"C","H-LaF7","782371",null,null,"H-LaF7","782371"]
["★★★",112,"H-LaF10A",788475,47.49,47.26,0.016592,0.016758,1.74466,1.75204,1.76016,{"v":1.7675,"d":"1.76750"},1.76885,1.76996,1.77435,1.77738,1.78018,{"v":1.783,"d":"1.78300"},1.78379,1.78453,1.78785,{"v":1.788,"d":"1.78800"},1.79195,1.79959,1.80055,1.80878,1.81649,1.82981,{"v":3.12424071,"d":"3.12424071E+00"},{"v":-0.0157101635,"d":"-1.57101635E-02"},{"v":0.024483729,"d":"2.44837290E-02"},{"v":0.00102164022,"d":"1.02164022E-03"},{"v":-7.05302601e-5,"d":"-7.05302601E-05"},{"v":4.58907154e-6,"d":"4.58907154E-06"},0.3014,0.2381,0.5539,0.2512,0.2357,0.4911,-0.0035,-0.0108,0.0157,{"v":0.007,"d":"0.0070"},3.8,3.9,3.9,3.9,{"v":4,"d":"4.0"},{"v":4,"d":"4.0"},4.2,4.3,4.4,4.5,4.6,4.1,4.2,4.3,4.3,4.3,4.5,4.6,4.7,4.8,4.9,{"v":5,"d":"5.0"},4.5,4.5,4.5,4.5,4.5,4.7,4.8,{"v":5,"d":"5.0"},5.1,5.2,5.3,4.5,4.5,4.5,4.5,4.6,4.7,4.8,{"v":5,"d":"5.0"},5.1,5.2,5.3,4.5,4.6,4.6,4.6,4.7,4.8,{"v":5,"d":"5.0"},5.2,5.3,5.4,5.5,4.8,4.8,4.8,4.8,{"v":5,"d":"5.0"},{"v":5,"d":"5.0"},5.2,5.4,5.5,5.6,5.7,5.1,5.1,5.1,5.2,5.2,5.3,5.5,5.6,5.7,5.8,5.9,5.5,5.6,5.7,5.7,5.8,5.9,6.1,6.4,6.5,6.6,6.7,5.6,5.7,5.7,5.8,5.8,{"v":6,"d":"6.0"},6.2,6.4,6.5,6.6,6.8,{"v":6,"d":"6.0"},6.1,6.2,6.2,6.3,6.5,6.7,6.9,7.1,7.3,7.4,1.6,2.2,2.5,2.8,3.1,3.4,3.8,4.1,4.3,4.5,4.7,{"v":3.3e-6,"d":"3.30E-06"},{"v":1.21e-8,"d":"1.21E-08"},{"v":-1.61e-11,"d":"-1.61E-11"},{"v":5.85e-7,"d":"5.85E-07"},{"v":4.5e-10,"d":"4.50E-10"},{"v":0.221,"d":"2.21E-01"},1,3,1,3,1,1,1,{"$nulls":3},688,709,617,645,{"v":1,"d":"1.00"},null,59,73,55,57,59,60,61,61,62,63,63,64,64,65,65,66,67,68,69,69,70,71,72,null,155,null,718,97,123.4,46.9,0.315,90,1.35,4.28,"380/315","347/314",-3.1,0.787,0.927,0.976,0.991,0.999,0.999,0.999,0.999,0.999,0.999,0.999,0.999,0.999,0.999,0.999,0.999,0.999,0.999,0.999,0.999,0.999,0.997,0.995,{"v":0.99,"d":"0.990"},0.982,0.973,0.958,0.936,0.892,0.818,0.678,0.413,0.091,{"$nulls":3},{"v":0.62,"d":"0.620"},0.859,0.953,0.982,0.998,0.998,0.998,0.998,0.998,0.998,0.998,0.998,0.998,0.998,0.998,0.998,0.998,0.998,0.998,0.998,0.998,0.994,{"v":0.99,"d":"0.990"},0.982,0.972,0.955,0.927,0.882,0.803,0.677,0.468,0.178,0.012,{"$nulls":3}," PG   RP",45,"MA","H-LaF10A","788475","S-LAH64","788474","H-LaF10LA","788475","TAF4",788475,"K-LaSFn16","788474","N-LAF21","788475"]
["★★★",113,"H-LaF50B",773496,{"v":49.6,"d":"49.60"},49.36,0.015575,0.015725,{"$nulls":4},1.75428,1.75538,{"v":1.7596,"d":"1.75960"},1.76249,1.76514,{"v":1.7678,"d":"1.76780"},1.76854,1.76924,1.77236,{"v":1.7725,"d":"1.77250"},1.77621,1.78337,1.78427,1.79196,1.79913,1.81144,{"v":3.07486227,"d":"3.07486227E+00"},{"v":-0.0160709812,"d":"-1.60709812E-02"},{"v":0.0228883031,"d":"2.28883031E-02"},{"v":0.000828871954,"d":"8.28871954E-04"},{"v":-4.04256219e-5,"d":"-4.04256219E-05"},{"v":2.26879435e-6,"d":"2.26879435E-06"},0.3018,0.2382,0.5515,0.2518,0.2359,{"v":0.489,"d":"0.4890"},-0.0031,-0.0097,{"v":0.017,"d":"0.0170"},{"v":0.007,"d":"0.0070"},2.1,2.2,2.3,2.3,2.3,2.3,2.4,2.4,2.4,2.5,2.6,2.4,2.4,2.5,2.5,2.6,2.7,2.7,2.7,2.9,{"v":3,"d":"3.0"},{"v":3,"d":"3.0"},2.7,2.8,2.8,2.9,2.9,{"v":3,"d":"3.0"},{"v":3,"d":"3.0"},3.1,3.2,3.3,3.3,2.8,2.9,2.9,{"v":3,"d":"3.0"},{"v":3,"d":"3.0"},3.1,3.1,3.2,3.3,3.4,3.5,2.8,{"v":3,"d":"3.0"},{"v":3,"d":"3.0"},3.1,3.1,3.2,3.3,3.4,3.5,3.6,3.6,{"v":3,"d":"3.0"},3.1,3.3,3.4,3.4,3.6,3.7,3.8,3.8,3.9,{"v":4,"d":"4.0"},3.3,3.4,3.6,3.7,3.8,3.9,3.9,{"v":4,"d":"4.0"},4.1,4.2,4.2,3.5,3.7,3.9,3.9,4.1,4.1,4.1,4.2,4.3,4.4,4.4,3.7,3.8,{"v":4,"d":"4.0"},4.1,4.2,4.3,4.3,4.4,4.5,4.6,4.6,4.2,4.4,4.6,4.8,{"v":5,"d":"5.0"},{"v":5,"d":"5.0"},5.1,5.3,5.3,5.4,5.4,{"v":0,"d":"0.0"},0.6,{"v":1,"d":"1.0"},1.3,1.6,1.8,2.1,2.3,2.5,2.7,2.8,{"v":4.34e-7,"d":"4.34E-07"},{"v":1.2e-8,"d":"1.20E-08"},{"v":-2.81e-11,"d":"-2.81E-11"},{"v":7.25e-7,"d":"7.25E-07"},{"v":5.31e-10,"d":"5.31E-10"},{"v":0.162,"d":"1.62E-01"},1,1,1,3,1,1,1,{"$nulls":3},682,712,619,665,0.95,null,56,72,52,53,54,54,54,55,57,57,57,58,59,61,61,63,63,64,65,66,66,67,70,null,150,null,713,62,117.3,46.9,{"v":0.25,"d":"0.250"},108,1.37,4.23,"375/310","352/307",-1.2,0.759,0.905,0.969,0.986,0.994,0.994,0.999,0.999,0.999,0.999,0.999,0.999,0.999,0.999,0.999,0.999,0.999,0.999,0.999,0.999,0.998,0.997,0.995,{"v":0.99,"d":"0.990"},0.984,0.974,0.957,0.928,0.883,0.812,0.699,0.528,0.288,{"$nulls":3},0.576,0.818,0.939,0.972,0.987,0.987,0.998,0.998,0.998,0.998,0.998,0.998,0.998,0.998,0.998,0.998,0.998,0.998,0.998,0.998,0.996,0.994,{"v":0.99,"d":"0.990"},{"v":0.98,"d":"0.980"},0.968,0.948,0.915,0.861,{"v":0.78,"d":"0.780"},{"v":0.66,"d":"0.660"},0.488,0.279,0.083,{"$nulls":3}," PG   RP",32,"MA","H-LaF50B","773496","S-LAH66","773496","H-LaF50B","773496","TAF1",773496,"K-LaSFn7","773496","N-LAF34","773496"]
["",114,"H-LaF51",700481,48.08,{"v":47.8,"d":"47.80"},0.014559,0.014717,1.66549,1.67085,1.67686,1.68256,1.68365,1.68456,1.68821,1.69079,{"v":1.6932,"d":"1.69320"},1.69564,1.69633,1.69697,1.69987,{"v":1.7,"d":"1.70000"},1.70346,{"v":1.7102,"d":"1.71020"},1.71104,1.71838,{"v":1.7253,"d":"1.72530"},{"v":1.7374,"d":"1.73740"},{"v":2.82781336,"d":"2.82781336E+00"},{"v":-0.0106938171,"d":"-1.06938171E-02"},{"v":0.0208610635,"d":"2.08610635E-02"},{"v":0.000726796327,"d":"7.26796327E-04"},{"v":-3.73066587e-5,"d":"-3.73066587E-05"},{"v":3.28626126e-6,"d":"3.28626126E-06"},0.2995,0.2377,0.5619,0.2494,0.2351,0.4987,-0.0007,-0.0019,-0.0121,-0.0055,1.5,1.4,1.4,1.3,1.3,1.4,1.5,1.6,1.7,1.8,1.8,1.7,1.7,1.6,1.7,1.7,1.7,1.7,1.8,{"v":2,"d":"2.0"},2.1,2.2,1.9,1.9,1.9,1.9,{"v":2,"d":"2.0"},{"v":2,"d":"2.0"},{"v":2,"d":"2.0"},2.1,2.2,2.3,2.5,1.9,{"v":2,"d":"2.0"},1.9,1.9,{"v":2,"d":"2.0"},{"v":2,"d":"2.0"},{"v":2,"d":"2.0"},2.1,2.2,2.4,2.6,{"v":2,"d":"2.0"},1.9,1.9,1.9,{"v":2,"d":"2.0"},{"v":2,"d":"2.0"},2.1,2.1,2.2,2.4,2.6,2.1,2.2,2.1,2.1,2.2,2.2,2.4,2.5,2.6,2.7,2.8,2.4,2.4,2.4,2.3,2.4,2.5,2.6,2.6,2.7,2.9,{"v":3,"d":"3.0"},2.8,2.8,2.8,2.8,2.9,{"v":3,"d":"3.0"},3.2,3.3,3.4,3.4,3.5,2.8,2.9,2.9,2.9,{"v":3,"d":"3.0"},3.1,3.2,3.4,3.5,3.5,3.6,3.5,3.4,3.4,3.5,3.5,3.7,3.8,3.9,3.9,{"v":4,"d":"4.0"},4.1,-0.7,-0.4,-0.1,0.2,0.5,0.7,0.9,1.1,1.3,1.6,1.8,{"v":-8.69e-7,"d":"-8.69E-07"},{"v":1.19e-8,"d":"1.19E-08"},{"v":-1.44e-11,"d":"-1.44E-11"},{"v":5.39e-7,"d":"5.39E-07"},{"v":1.97e-10,"d":"1.97E-10"},{"v":0.248,"d":"2.48E-01"},1,1,1,3,1,2,{"$nulls":4},661,703,591,635,{"v":0.9,"d":"0.90"},null,77,91,68,71,72,74,75,75,76,77,77,78,79,79,80,81,82,83,84,85,86,87,87,null,130,null,532,171,89.9,34.9,0.299,79,1.49,4.01,"370/330","358/332",-0.2,{"v":0.92,"d":"0.920"},0.972,{"v":0.99,"d":"0.990"},0.999,0.999,0.999,0.999,0.999,0.999,0.999,0.999,0.999,0.999,0.999,0.999,0.999,0.999,0.999,0.999,0.999,0.999,0.997,0.995,0.992,0.987,0.978,0.959,0.914,0.798,0.538,{"v":0.18,"d":"0.180"},{"$nulls":5},0.845,0.944,0.977,{"v":0.99,"d":"0.990"},0.998,0.998,0.998,0.998,0.998,0.998,0.998,0.998,0.998,0.998,0.998,0.998,0.998,0.998,0.998,0.998,0.998,0.996,0.993,0.985,0.977,0.958,0.921,0.836,0.638,{"v":0.29,"d":"0.290"},0.032,{"$nulls":5}," PG   RP",75,"C","H-LaF51","700481",null,null,"H-LaF51","700481",null,null,"K-LaFn3","700480"]
["★★",115,"H-LaF52",786442,44.19,43.93,0.017786,0.017988,1.74308,1.74989,1.75749,1.76459,1.76594,1.76706,1.77153,1.77468,1.77761,1.78059,1.78142,1.78221,1.78574,{"v":1.7859,"d":"1.78590"},1.79013,1.79837,1.79941,1.80839,1.81685,{"v":1.8317,"d":"1.83170"},{"v":3.11096434,"d":"3.11096434E+00"},{"v":-0.0143300745,"d":"-1.43300745E-02"},{"v":0.0260159962,"d":"2.60159962E-02"},{"v":0.00110002413,"d":"1.10002413E-03"},{"v":-6.28685795e-5,"d":"-6.28685795E-05"},{"v":4.8575479e-6,"d":"4.85754790E-06"},0.2985,0.2378,0.5634,0.2491,0.2352,0.4992,-0.0025,-0.0068,0.0065,0.0029,7.3,7.3,7.3,7.4,7.4,7.5,7.7,7.8,8.1,{"v":8,"d":"8.0"},8.2,7.7,7.7,7.7,7.8,7.8,7.9,8.2,8.3,8.4,8.6,8.7,{"v":8,"d":"8.0"},{"v":8,"d":"8.0"},8.1,8.2,8.2,8.3,8.4,8.6,8.7,8.9,{"v":9,"d":"9.0"},{"v":8,"d":"8.0"},{"v":8,"d":"8.0"},8.1,8.2,8.2,8.4,8.5,8.7,8.8,{"v":9,"d":"9.0"},9.1,8.1,8.1,8.2,8.2,8.3,8.4,8.6,8.7,8.8,{"v":9,"d":"9.0"},9.2,8.4,8.4,8.5,8.5,8.6,8.6,8.8,8.8,{"v":9,"d":"9.0"},9.3,9.4,8.7,8.7,8.9,8.9,8.9,{"v":9,"d":"9.0"},9.2,9.4,{"v":9,"d":"9.0"},9.3,9.4,9.4,9.5,9.6,9.6,9.7,9.7,10.1,10.3,10.5,10.8,{"v":11,"d":"11.0"},9.4,9.5,9.6,9.6,9.7,9.9,10.2,10.4,10.6,10.8,11.1,10.2,10.2,10.3,10.4,10.5,10.6,10.8,{"v":11,"d":"11.0"},11.3,11.5,11.8,5.2,5.7,6.1,6.4,6.7,{"v":7,"d":"7.0"},7.4,7.6,7.8,8.1,8.4,{"v":9.08e-6,"d":"9.08E-06"},{"v":1.24e-8,"d":"1.24E-08"},{"v":-1.32e-11,"d":"-1.32E-11"},{"v":5.76e-7,"d":"5.76E-07"},{"v":4.15e-10,"d":"4.15E-10"},{"v":0.272,"d":"2.72E-01"},1,3,1,3,1,1,1,{"$nulls":3},606,638,548,574,0.85,null,56,72,50,53,54,55,56,57,58,59,59,60,60,61,61,62,63,64,65,66,67,68,68,null,137,null,649,76,112.5,41.8,0.346,90,2.06,4.38,"380/320","350/316",-0.4,{"v":0.83,"d":"0.830"},0.958,{"v":0.99,"d":"0.990"},0.999,0.999,0.999,0.999,0.999,0.999,0.999,0.999,0.999,0.999,0.999,0.999,0.999,0.999,0.999,0.999,0.998,0.996,0.994,0.988,0.982,0.975,0.966,0.949,{"v":0.92,"d":"0.920"},0.873,0.793,0.639,0.349,{"$nulls":4},0.689,0.918,{"v":0.98,"d":"0.980"},0.998,0.998,0.998,0.998,0.998,0.998,0.998,0.998,0.998,0.998,0.998,0.998,0.998,0.998,0.998,0.998,0.996,0.993,{"v":0.99,"d":"0.990"},0.985,0.975,0.963,0.945,0.913,0.858,0.774,0.639,0.418,0.127,{"$nulls":4}," PG   RP",59,"A","H-LaF52","786442","S-LAH51","786442","H-LaF52","786442","NBFD11",786439,"(K-LaSFn4)","785437","N-LAF33","786441"]
["★★",116,"H-LaF53",743492,49.22,48.99,0.015101,0.015246,1.70297,1.70999,1.71767,1.72455,{"v":1.7258,"d":"1.72580"},1.72685,1.73087,1.73364,1.73619,1.73875,1.73947,1.74015,1.74317,{"v":1.7433,"d":"1.74330"},{"v":1.7469,"d":"1.74690"},1.75385,1.75472,1.76221,1.76921,1.78127,{"v":2.97513891,"d":"2.97513891E+00"},{"v":-0.0146215956,"d":"-1.46215956E-02"},{"v":0.0217492662,"d":"2.17492662E-02"},{"v":0.000802001413,"d":"8.02001413E-04"},{"v":-3.64703266e-5,"d":"-3.64703266E-05"},{"v":2.12357903e-6,"d":"2.12357903E-06"},0.3013,0.2384,0.5536,0.2512,0.2361,0.4913,-0.0028,-0.0082,0.0094,0.0033,7.4,7.3,7.3,7.4,7.4,7.5,7.6,7.7,7.8,7.9,8.1,7.7,7.8,7.9,{"v":8,"d":"8.0"},{"v":8,"d":"8.0"},8.1,8.2,8.3,8.5,8.5,8.7,7.9,8.1,8.1,8.2,8.2,8.3,8.4,8.5,8.6,8.7,8.8,7.9,8.1,8.1,8.2,8.2,8.3,8.4,8.6,8.6,8.7,8.8,7.9,{"v":8,"d":"8.0"},8.1,8.2,8.2,8.3,8.5,8.6,8.6,8.7,8.8,8.1,8.2,8.2,8.3,8.4,8.5,8.6,8.7,{"v":9,"d":"9.0"},9.1,9.3,8.5,8.5,8.6,8.7,8.7,8.8,{"v":9,"d":"9.0"},9.1,9.3,9.5,9.7,8.9,{"v":9,"d":"9.0"},9.1,9.2,9.3,9.4,9.6,9.8,{"v":10,"d":"10.0"},10.2,10.4,{"v":9,"d":"9.0"},9.1,9.2,9.3,9.4,9.6,9.7,9.9,10.1,10.3,10.5,9.5,9.6,9.7,9.8,9.9,{"v":10,"d":"10.0"},10.2,10.4,10.7,{"v":11,"d":"11.0"},11.2,5.1,5.6,6.1,6.5,6.7,{"v":7,"d":"7.0"},7.3,7.5,7.7,7.8,{"v":8,"d":"8.0"},{"v":9.82e-6,"d":"9.82E-06"},{"v":1.23e-8,"d":"1.23E-08"},{"v":-1.8e-11,"d":"-1.80E-11"},{"v":5.12e-7,"d":"5.12E-07"},{"v":6.03e-10,"d":"6.03E-10"},{"v":0.246,"d":"2.46E-01"},1,3,1,3,1,2,{"$nulls":4},608,634,550,578,0.83,null,50,66,44,47,49,50,51,52,53,53,53,54,54,54,55,56,57,58,59,60,61,62,63,null,140,null,661,83,110.1,41.5,0.327,75,2.18,4.15,"370/300","342/301",-1.1,0.761,0.914,0.975,0.993,0.999,0.999,0.999,0.999,0.999,0.999,0.999,0.999,0.999,0.999,0.999,0.999,0.999,0.999,0.999,0.999,0.998,0.997,0.996,0.992,0.987,0.981,{"v":0.97,"d":"0.970"},0.951,0.924,{"v":0.88,"d":"0.880"},0.815,0.705,0.505,0.187,null,null,{"v":0.58,"d":"0.580"},0.835,0.951,0.986,0.998,0.998,0.998,0.998,0.998,0.998,0.998,0.998,0.998,0.998,0.998,0.998,0.998,0.998,0.998,0.998,0.996,0.994,0.992,0.987,{"v":0.98,"d":"0.980"},{"v":0.97,"d":"0.970"},{"v":0.95,"d":"0.950"},0.914,0.862,0.786,0.673,0.508,0.263,0.039,null,null," PG   RP",55,"A","H-LaF53","743492","S-LAM60","743493","H-LaF53","743492","NBF1",743492,"K-LaFn5","743492","N-LAF35","743494"]
["",117,"H-LaF54",800423,42.34,42.09,0.018883,0.019101,1.75473,1.76179,1.76966,1.77705,1.77846,1.77963,1.78432,1.78763,1.79073,1.79388,1.79476,1.79559,1.79934,{"v":1.7995,"d":"1.79950"},1.80399,1.81276,1.81386,1.82345,1.83254,1.84858,{"v":3.15463077,"d":"3.15463077E+00"},{"v":-0.0149142692,"d":"-1.49142692E-02"},{"v":0.0273983671,"d":"2.73983671E-02"},{"v":0.00130082902,"d":"1.30082902E-03"},{"v":-8.39080192e-5,"d":"-8.39080192E-05"},{"v":6.66808513e-6,"d":"6.66808513E-06"},0.2976,0.2378,0.5661,0.2482,0.2351,0.5021,-0.0024,-0.0072,0.0094,0.0043,6.4,6.6,6.8,{"v":7,"d":"7.0"},{"v":7,"d":"7.0"},{"v":7,"d":"7.0"},7.2,7.4,7.6,7.7,7.8,6.9,{"v":7,"d":"7.0"},7.1,7.3,7.3,7.4,7.5,7.7,7.8,{"v":8,"d":"8.0"},8.1,7.2,7.4,7.7,7.8,7.9,7.9,{"v":8,"d":"8.0"},8.1,8.2,8.4,8.5,7.3,7.4,7.7,7.9,{"v":8,"d":"8.0"},{"v":8,"d":"8.0"},{"v":8,"d":"8.0"},8.2,8.3,8.5,8.6,7.3,7.5,7.8,{"v":8,"d":"8.0"},{"v":8,"d":"8.0"},{"v":8,"d":"8.0"},8.1,8.2,8.4,8.6,8.7,7.6,7.6,7.8,8.1,8.2,8.3,8.6,8.8,{"v":9,"d":"9.0"},9.2,9.3,7.8,8.1,8.3,8.6,8.6,8.8,{"v":9,"d":"9.0"},9.1,9.3,9.5,9.6,8.5,8.7,{"v":9,"d":"9.0"},9.2,9.3,9.5,9.7,10.1,10.3,10.5,10.7,8.6,8.8,9.1,9.3,9.4,9.5,9.8,10.1,10.3,10.5,10.8,9.1,9.4,9.9,{"v":10,"d":"10.0"},10.3,10.4,10.6,10.9,{"v":11,"d":"11.0"},11.4,11.6,4.4,5.1,5.7,6.2,6.4,6.6,6.9,7.1,7.4,7.7,7.9,{"v":7.96e-6,"d":"7.96E-06"},{"v":1.37e-8,"d":"1.37E-08"},{"v":-2.59e-11,"d":"-2.59E-11"},{"v":7.1e-7,"d":"7.10E-07"},{"v":8.49e-10,"d":"8.49E-10"},{"v":0.231,"d":"2.31E-01"},1,3,1,3,1,1,{"$nulls":4},606,637,539,580,{"v":1.3,"d":"1.30"},null,53,68,47,49,51,53,53,54,55,56,57,57,58,58,59,60,61,62,63,64,65,66,66,null,145,null,630,84,114.4,42.7,{"v":0.34,"d":"0.340"},74,2.07,{"v":4.4,"d":"4.40"},"390/330","358/327",-1.7,0.811,0.944,{"v":0.99,"d":"0.990"},0.999,0.999,0.999,0.999,0.999,0.999,0.999,0.999,0.999,0.999,0.999,0.999,0.999,0.999,0.999,0.999,0.997,0.995,0.993,0.991,0.984,0.978,0.966,0.941,{"v":0.9,"d":"0.900"},0.815,0.638,0.316,0.048,{"$nulls":4},0.658,0.891,{"v":0.98,"d":"0.980"},0.998,0.998,0.998,0.998,0.998,0.998,0.998,0.998,0.998,0.998,0.998,0.998,0.998,0.998,0.998,0.998,0.996,0.994,0.992,0.986,0.973,{"v":0.96,"d":"0.960"},0.935,{"v":0.89,"d":"0.890"},0.811,0.665,0.408,0.102,0.011,{"$nulls":4}," PG   RP",65,"A","H-LaF54","800423","S-LAH52","800422","H-LaF54","800422","NBFD12",800423,"K-LaSFn3","800423","N-LAF36","800424"]
["",118,"H-LaF55",750353,35.33,{"v":35.1,"d":"35.10"},0.021214,0.021498,1.70383,{"v":1.7104,"d":"1.71040"},1.71787,1.72521,1.72665,1.72788,1.73284,1.73642,{"v":1.7398,"d":"1.73980"},1.74326,1.74424,1.74516,1.74932,{"v":1.7495,"d":"1.74950"},1.75453,1.76447,1.76574,1.77675,1.78738,1.80661,{"v":2.96935883,"d":"2.96935883E+00"},{"v":-0.0132774456,"d":"-1.32774456E-02"},{"v":0.0293044954,"d":"2.93044954E-02"},{"v":0.00150919828,"d":"1.50919828E-03"},{"v":-9.11873783e-5,"d":"-9.11873783E-05"},{"v":9.40030979e-6,"d":"9.40030979E-06"},0.2941,0.2371,0.5789,0.2447,{"v":0.234,"d":"0.2340"},0.5121,-0.0021,-0.0061,0.0137,{"v":0.006,"d":"0.0060"},{"v":4,"d":"4.0"},{"v":4,"d":"4.0"},3.8,3.8,3.7,3.7,3.8,{"v":4,"d":"4.0"},4.1,4.2,4.2,4.4,4.3,4.3,4.3,4.3,4.3,4.4,4.4,4.5,4.5,4.6,4.6,4.6,4.7,4.7,4.7,4.7,4.8,4.9,4.9,{"v":5,"d":"5.0"},5.1,4.7,4.7,4.7,4.7,4.7,4.7,4.8,4.9,4.9,5.1,5.2,4.7,4.8,4.8,4.8,4.8,4.8,4.9,{"v":5,"d":"5.0"},{"v":5,"d":"5.0"},5.2,5.3,{"v":5,"d":"5.0"},{"v":5,"d":"5.0"},5.1,5.1,5.1,5.1,5.2,5.3,5.4,5.5,5.6,5.5,5.5,5.4,5.4,5.4,5.5,5.7,5.8,{"v":6,"d":"6.0"},6.2,6.3,6.3,6.4,6.4,6.4,6.4,6.6,6.8,6.9,{"v":7,"d":"7.0"},7.1,7.3,6.3,6.4,6.4,6.4,6.4,6.6,6.8,6.9,{"v":7,"d":"7.0"},7.1,7.3,7.1,7.2,7.3,7.4,7.4,7.5,7.8,7.9,8.1,8.2,8.4,1.9,2.4,2.8,3.1,3.3,3.5,3.7,3.9,4.1,4.3,4.5,{"v":3.12e-6,"d":"3.12E-06"},{"v":9.87e-9,"d":"9.87E-09"},{"v":-1.45e-11,"d":"-1.45E-11"},{"v":7.63e-7,"d":"7.63E-07"},{"v":6e-10,"d":"6.00E-10"},{"v":0.265,"d":"2.65E-01"},1,1,1,1,1,1,{"$nulls":4},551,589,482,533,1.29,null,78,104,70,72,74,76,77,78,79,80,81,82,83,84,84,85,86,88,89,91,92,94,95,null,93,null,580,156,109.7,42.5,{"v":0.29,"d":"0.290"},81,2.44,3.23,"390/325","354/324",-0.4,0.967,0.982,0.993,0.996,0.998,0.998,0.999,0.999,0.999,0.999,0.999,0.999,0.999,0.999,0.999,0.998,0.998,0.998,0.996,0.994,0.992,{"v":0.99,"d":"0.990"},0.987,0.981,0.974,0.963,0.946,0.919,0.872,0.759,0.486,0.118,{"$nulls":4},0.936,0.965,0.987,0.992,0.995,0.996,0.997,0.998,0.998,0.998,0.998,0.998,0.998,0.998,0.998,0.996,0.996,0.996,0.992,0.989,0.985,{"v":0.98,"d":"0.980"},0.975,0.963,0.949,0.928,0.895,0.845,{"v":0.76,"d":"0.760"},0.576,0.236,0.014,{"$nulls":4}," PG   RP",159,"B","H-LaF55","750353","S-NBH51","750353"]
["",119,"H-LaF56",800422,42.24,41.98,0.018928,0.019154,{"$nulls":3},{"v":1.7775,"d":"1.77750"},{"v":1.7788,"d":"1.77880"},1.77991,1.78443,1.78769,1.79076,1.79389,1.79478,1.79561,1.79935,1.79952,1.80402,1.81282,1.81393,1.82356,1.83269,1.84872,{"v":3.14996339,"d":"3.14996339E+00"},{"v":-0.0112409199,"d":"-1.12409199E-02"},{"v":0.0299099759,"d":"2.99099759E-02"},{"v":0.000596811598,"d":"5.96811598E-04"},{"v":1.91751228e-5,"d":"1.91751228E-05"},{"v":9.69165865e-7,"d":"9.69165865E-07"},0.2974,0.2377,0.5674,0.2475,0.2349,0.5028,{"v":-0.002,"d":"-0.0020"},{"v":-0.006,"d":"-0.0060"},-0.0062,{"v":-0.002,"d":"-0.0020"},7.5,7.7,7.8,8.1,8.2,8.5,8.6,8.7,8.9,9.1,9.2,8.2,8.4,8.6,8.7,8.8,{"v":9,"d":"9.0"},9.2,9.5,9.7,9.8,9.8,9.2,9.3,9.5,9.6,9.8,10.1,10.4,10.5,10.7,10.8,10.9,9.4,9.6,9.7,9.8,9.9,10.2,10.5,10.6,10.8,10.9,{"v":11,"d":"11.0"},9.6,9.8,9.9,{"v":10,"d":"10.0"},10.1,10.4,10.6,10.7,10.9,{"v":11,"d":"11.0"},11.2,{"v":10,"d":"10.0"},10.1,10.3,10.5,10.5,10.7,10.9,11.1,11.2,11.3,11.5,10.5,10.7,10.8,10.9,11.2,11.3,11.5,11.7,11.8,{"v":12,"d":"12.0"},12.1,11.2,11.2,11.4,11.5,11.7,11.8,12.1,12.1,12.4,12.5,12.5,11.3,11.4,11.6,11.7,11.9,{"v":12,"d":"12.0"},12.3,12.3,12.5,12.6,12.7,{"v":12,"d":"12.0"},{"v":12,"d":"12.0"},12.1,12.2,12.5,12.6,12.9,{"v":13,"d":"13.0"},13.1,13.3,13.4,6.7,7.4,7.8,8.2,8.5,{"v":9,"d":"9.0"},9.4,9.6,9.9,10.1,10.4,{"v":9.77e-6,"d":"9.77E-06"},{"v":1.76e-8,"d":"1.76E-08"},{"v":-2.54e-11,"d":"-2.54E-11"},{"v":1.41e-6,"d":"1.41E-06"},{"v":-2.8e-10,"d":"-2.80E-10"},{"v":4.92e-10,"d":"4.92E-10"},1,2,1,3,1,2,{"$nulls":4},583,619,537,562,0.93,null,62,79,52,55,58,59,60,61,63,63,64,64,66,67,67,68,69,71,71,72,74,74,75,null,70,null,628,96,111.7,42.2,0.322,141,2.28,{"v":4.6,"d":"4.60"},"390/335","363/336",-0.8,0.903,0.975,0.989,0.997,0.999,0.999,0.999,0.999,0.999,0.999,0.999,0.999,0.999,0.999,0.999,0.999,0.999,0.999,0.998,0.996,0.995,0.992,0.989,0.982,0.974,0.961,0.935,0.872,0.722,0.424,0.112,{"$nulls":5},0.815,0.952,0.978,0.994,0.998,0.998,0.998,0.998,0.998,0.998,0.998,0.998,0.998,0.998,0.998,0.998,0.998,0.998,0.995,0.993,{"v":0.99,"d":"0.990"},0.985,0.978,0.963,0.949,0.923,0.873,{"v":0.76,"d":"0.760"},0.522,0.179,0.013,{"$nulls":5}," PG   RP",50,"B","H-LaF56","800422","S-LAH52Q","800422",null,null,"NBFD12",800423,"K-LaSFn3","800423"]
["★★★",120,"H-LaF62",720437,43.68,43.39,0.016483,0.016682,1.68074,1.68697,1.69391,{"v":1.7004,"d":"1.70040"},1.70163,1.70266,1.70676,1.70965,1.71235,1.71511,1.71588,{"v":1.7166,"d":"1.71660"},1.71985,{"v":1.72,"d":"1.72000"},1.72391,1.73159,1.73256,1.74094,1.74893,1.76316,{"v":2.8889719,"d":"2.88897190E+00"},{"v":-0.0126328327,"d":"-1.26328327E-02"},{"v":0.022689896,"d":"2.26898960E-02"},{"v":0.00115077142,"d":"1.15077142E-03"},{"v":-8.54940157e-5,"d":"-8.54940157E-05"},{"v":7.07758016e-6,"d":"7.07758016E-06"},0.2967,0.2372,0.5673,{"v":0.247,"d":"0.2470"},0.2344,0.5023,-0.0002,-0.0038,0.0036,0.0014,2.4,2.4,2.5,2.4,2.4,2.4,2.5,2.5,2.7,2.8,{"v":3,"d":"3.0"},2.8,2.8,2.8,2.9,2.9,2.9,{"v":3,"d":"3.0"},3.1,3.2,3.3,3.4,3.1,3.1,3.1,3.1,3.1,3.1,3.2,3.3,3.5,3.6,3.8,3.1,3.1,3.1,3.1,3.1,3.1,3.3,3.4,3.5,3.6,3.8,3.1,3.1,3.2,3.2,3.2,3.2,3.4,3.5,3.6,3.7,3.9,3.3,3.3,3.4,3.4,3.4,3.5,3.6,3.7,3.9,{"v":4,"d":"4.0"},4.2,3.6,3.5,3.6,3.6,3.7,3.7,3.8,3.9,4.1,4.3,4.4,4.1,4.2,4.2,4.2,4.3,4.4,4.6,4.7,4.9,5.1,5.2,4.2,4.3,4.3,4.3,4.4,4.5,4.7,4.8,{"v":5,"d":"5.0"},5.2,5.3,4.7,4.8,4.9,{"v":5,"d":"5.0"},{"v":5,"d":"5.0"},5.2,5.3,5.5,5.7,5.8,5.9,0.3,0.8,1.2,1.5,1.7,1.9,2.2,2.5,2.7,2.9,3.1,{"v":9.15e-7,"d":"9.15E-07"},{"v":1.15e-8,"d":"1.15E-08"},{"v":-1.32e-11,"d":"-1.32E-11"},{"v":6.49e-7,"d":"6.49E-07"},{"v":4.46e-10,"d":"4.46E-10"},{"v":0.236,"d":"2.36E-01"},1,3,1,3,1,2,1,{"$nulls":3},604,640,530,581,0.95,null,71,88,61,64,66,67,68,69,70,71,72,73,74,75,75,76,77,79,80,81,83,84,85,null,150,null,564,149,106.1,40.3,0.317,70,2.25,3.71,"380/340","365/342",-0.9,0.872,0.954,0.991,0.999,0.999,0.999,0.999,0.999,0.999,0.999,0.999,0.999,0.999,0.999,0.999,0.999,0.999,0.999,0.998,0.996,0.994,0.992,0.984,0.976,0.966,0.946,0.901,0.788,0.517,0.127,{"$nulls":6},{"v":0.76,"d":"0.760"},{"v":0.91,"d":"0.910"},0.982,0.998,0.998,0.998,0.998,0.998,0.998,0.998,0.998,0.998,0.998,0.998,0.998,0.998,0.998,0.998,0.996,0.993,{"v":0.99,"d":"0.990"},0.985,0.975,0.958,{"v":0.94,"d":"0.940"},0.901,0.819,0.625,0.272,{"v":0.02,"d":"0.020"},{"$nulls":6}," PG   RP",32,"MA","H-LaF62","720437",null,null,"H-LaF62","720437"]
["",121,"H-LaF72",720460,46.02,45.77,0.015645,0.015811,1.68194,1.68799,1.69476,1.70111,1.70232,1.70333,1.70732,1.71011,1.71271,1.71533,1.71607,1.71676,1.71987,{"v":1.72,"d":"1.72000"},1.72372,1.73097,1.73188,1.73981,1.74732,1.76051,{"v":2.89068995,"d":"2.89068995E+00"},{"v":-0.0122258397,"d":"-1.22258397E-02"},{"v":0.0234463603,"d":"2.34463603E-02"},{"v":0.000398991928,"d":"3.98991928E-04"},{"v":2.73296394e-5,"d":"2.73296394E-05"},{"v":1.01579894e-7,"d":"1.01579894E-07"},0.2985,0.2378,{"v":0.565,"d":"0.5650"},0.2486,0.2353,0.5015,-0.0014,-0.0021,0.0039,0.0011,2.7,2.7,2.7,2.7,2.7,2.7,2.8,2.9,2.9,2.9,{"v":3,"d":"3.0"},2.9,{"v":3,"d":"3.0"},{"v":3,"d":"3.0"},{"v":3,"d":"3.0"},3.1,3.1,3.2,3.2,3.3,3.4,3.5,3.2,3.2,3.2,3.2,3.3,3.4,3.5,3.6,3.7,3.8,3.9,3.2,3.3,3.3,3.3,3.3,3.4,3.5,3.6,3.7,3.8,{"v":4,"d":"4.0"},3.3,3.3,3.4,3.4,3.4,3.5,3.6,3.7,3.8,3.9,{"v":4,"d":"4.0"},3.5,3.5,3.6,3.6,3.6,3.7,3.8,3.9,{"v":4,"d":"4.0"},4.1,4.3,3.6,3.6,3.8,3.8,3.9,4.1,4.1,4.1,4.3,4.5,4.6,4.2,4.2,4.2,4.2,4.3,4.3,4.5,4.7,4.9,5.1,5.2,4.3,4.3,4.3,4.3,4.4,4.4,4.6,4.8,{"v":5,"d":"5.0"},5.2,5.3,4.7,4.8,4.9,{"v":5,"d":"5.0"},5.1,5.2,5.3,5.4,5.5,5.7,5.8,0.5,{"v":1,"d":"1.0"},1.4,1.7,1.9,2.2,2.4,2.7,2.9,3.1,3.2,{"v":1.36e-6,"d":"1.36E-06"},{"v":1.16e-8,"d":"1.16E-08"},{"v":-1.71e-11,"d":"-1.71E-11"},{"v":6.48e-7,"d":"6.48E-07"},{"v":4.94e-10,"d":"4.94E-10"},{"v":0.199,"d":"1.99E-01"},1,1,1,3,1,2,{"$nulls":4},660,692,584,628,0.98,null,67,82,60,63,64,65,66,67,68,70,70,71,71,72,72,73,74,75,76,77,78,79,80,null,140,null,585,128,98.1,38.4,0.277,70,1.77,3.88,"380/340","366/337",-1.2,0.902,0.982,0.993,0.998,0.998,0.998,0.998,0.998,0.998,0.998,0.998,0.998,0.998,0.998,0.998,0.998,0.998,0.998,0.998,0.997,0.995,0.993,0.988,0.978,0.967,0.948,0.908,0.826,0.638,0.303,{"$nulls":6},0.806,0.949,0.986,0.996,0.996,0.996,0.996,0.996,0.996,0.996,0.996,0.996,0.996,0.996,0.996,0.996,0.996,0.996,0.996,0.994,0.992,0.987,0.982,0.964,0.946,{"v":0.91,"d":"0.910"},0.839,0.698,0.423,0.098,{"$nulls":6}," PG   RP",82,"B","H-LaF72","720460",{"$nulls":4},"(LAF3)",717480,"K-LaFn11","720460"]
["",122,"H-LaF76",762401,40.09,39.86,{"v":0.01901,"d":"0.019010"},0.019232,{"v":1.7175,"d":"1.71750"},1.72452,1.73233,1.73966,1.74105,1.74222,1.74686,1.75016,1.75325,1.75638,1.75727,1.75809,1.76183,{"v":1.762,"d":"1.76200"},1.76651,1.77539,1.77651,1.78629,1.79568,1.81262,{"v":3.02351576,"d":"3.02351576E+00"},{"v":-0.0145336956,"d":"-1.45336956E-02"},{"v":0.026174688,"d":"2.61746880E-02"},{"v":0.00146334106,"d":"1.46334106E-03"},{"v":-0.000107305803,"d":"-1.07305803E-04"},{"v":9.60593182e-6,"d":"9.60593182E-06"},0.2956,0.2372,0.5734,0.2459,0.2345,0.5085,-0.0009,-0.0036,0.0105,0.0042,2.7,2.7,2.7,2.7,2.7,2.9,{"v":3,"d":"3.0"},{"v":3,"d":"3.0"},3.1,{"v":3,"d":"3.0"},3.2,2.8,2.9,2.9,2.9,{"v":3,"d":"3.0"},3.1,3.3,3.4,3.4,3.5,3.5,3.1,3.1,3.1,3.1,3.2,3.3,3.5,3.6,3.7,3.7,3.8,3.1,3.1,3.2,3.3,3.3,3.4,3.5,3.7,3.7,3.8,3.9,3.2,3.2,3.3,3.4,3.4,3.4,3.6,3.7,3.7,3.8,{"v":4,"d":"4.0"},3.5,3.6,3.6,3.6,3.8,3.8,3.8,{"v":4,"d":"4.0"},4.1,4.2,4.4,3.6,3.7,3.8,3.8,3.9,{"v":4,"d":"4.0"},4.1,4.2,4.3,4.4,4.6,4.1,4.1,4.3,4.3,4.4,4.5,4.7,4.9,{"v":5,"d":"5.0"},5.2,5.3,4.1,4.2,4.4,4.4,4.5,4.6,4.8,{"v":5,"d":"5.0"},5.1,5.3,5.4,4.7,4.9,{"v":5,"d":"5.0"},5.1,5.3,5.5,5.7,5.9,6.1,6.4,6.6,0.4,0.8,1.3,1.6,1.9,2.1,2.4,2.6,2.7,2.9,3.2,{"v":1.58e-6,"d":"1.58E-06"},{"v":1.15e-8,"d":"1.15E-08"},{"v":-2e-11,"d":"-2.00E-11"},{"v":4.02e-7,"d":"4.02E-07"},{"v":5.35e-10,"d":"5.35E-10"},{"v":0.307,"d":"3.07E-01"},1,3,1,4,1,1,{"$nulls":4},656,682,589,625,1.11,null,62,74,55,57,59,60,61,62,63,63,64,64,65,65,66,66,67,68,69,70,71,72,72,null,160,null,563,118,103.1,39.3,{"v":0.31,"d":"0.310"},69,1.84,3.97,"400/350","374/347",-0.3,0.872,0.976,{"v":0.99,"d":"0.990"},0.998,0.998,0.998,0.999,0.999,0.999,0.999,0.999,0.999,0.999,0.999,0.999,0.999,0.999,0.999,0.996,0.994,0.992,{"v":0.99,"d":"0.990"},0.984,0.972,0.959,0.932,0.871,0.713,0.368,{"$nulls":7},{"v":0.76,"d":"0.760"},0.953,{"v":0.98,"d":"0.980"},0.996,0.996,0.996,0.998,0.998,0.998,0.998,0.998,0.998,0.998,0.998,0.998,0.998,0.998,0.998,0.992,0.989,0.984,{"v":0.98,"d":"0.980"},{"v":0.97,"d":"0.970"},0.942,0.916,{"v":0.86,"d":"0.860"},0.745,0.487,0.124,{"$nulls":7}," PG   RP",72,"A","H-LaF76","762401","S-LAM55","762401","H-LaF55","762401",null,null,"(K-LaFn9)","764403"]
["",123,"H-ZLaF1",802443,44.27,44.05,{"v":0.01811,"d":"0.018110"},0.018298,1.75717,1.76442,1.77245,1.77986,1.78125,1.78241,{"v":1.787,"d":"1.78700"},1.79021,1.79321,1.79624,{"v":1.7971,"d":"1.79710"},{"v":1.7979,"d":"1.79790"},{"v":1.8015,"d":"1.80150"},1.80166,1.80596,1.81435,{"v":1.8154,"d":"1.81540"},1.82451,1.83312,1.84826,{"v":3.16628243,"d":"3.16628243E+00"},{"v":-0.015441144,"d":"-1.54411440E-02"},{"v":0.0261007358,"d":"2.61007358E-02"},{"v":0.0013712332,"d":"1.37123320E-03"},{"v":-0.000109192053,"d":"-1.09192053E-04"},{"v":7.83345535e-6,"d":"7.83345535E-06"},0.2993,0.2374,{"v":0.561,"d":"0.5610"},0.2492,{"v":0.235,"d":"0.2350"},0.4979,-0.0025,-0.0091,{"v":0.009,"d":"0.0090"},0.0036,4.6,4.6,4.7,4.7,4.8,4.8,{"v":5,"d":"5.0"},{"v":5,"d":"5.0"},{"v":5,"d":"5.0"},5.1,5.1,{"v":5,"d":"5.0"},4.9,4.9,4.9,4.9,{"v":5,"d":"5.0"},5.2,5.4,5.5,5.6,5.6,5.3,5.3,5.3,5.3,5.4,5.5,5.7,5.9,6.1,6.2,6.3,5.3,5.3,5.3,5.4,5.5,5.6,5.8,{"v":6,"d":"6.0"},6.2,6.4,6.5,5.4,5.4,5.4,5.4,5.5,5.7,5.9,6.1,6.3,6.4,6.6,5.6,5.6,5.7,5.8,5.8,{"v":6,"d":"6.0"},6.3,6.4,6.6,6.7,6.9,5.7,5.7,5.8,{"v":6,"d":"6.0"},6.1,6.3,6.5,6.6,6.8,{"v":7,"d":"7.0"},7.2,6.4,6.4,6.5,6.6,6.7,6.8,{"v":7,"d":"7.0"},7.2,7.3,7.4,7.5,6.5,6.5,6.5,6.6,6.7,6.9,7.1,7.2,7.4,7.5,7.6,{"v":7,"d":"7.0"},7.2,7.4,7.4,7.5,7.7,7.9,8.1,8.2,8.4,8.6,2.5,{"v":3,"d":"3.0"},3.3,3.6,3.9,4.3,4.7,{"v":5,"d":"5.0"},5.3,5.5,5.8,{"v":4.19e-6,"d":"4.19E-06"},{"v":1.23e-8,"d":"1.23E-08"},{"v":-1.53e-11,"d":"-1.53E-11"},{"v":7.59e-7,"d":"7.59E-07"},{"v":5.64e-10,"d":"5.64E-10"},{"v":0.165,"d":"1.65E-01"},1,1,1,3,1,1,{"$nulls":4},658,687,596,627,0.92,null,56,74,48,50,50,52,57,54,55,59,61,58,59,61,62,62,64,62,64,68,70,71,72,null,170,null,681,75,121.2,45.9,0.319,63,1.76,4.41,"390/340","363/334",-0.7,0.803,0.935,{"v":0.99,"d":"0.990"},0.999,0.999,0.999,0.999,0.999,0.999,0.999,0.999,0.999,0.999,0.999,0.999,0.999,0.999,0.999,0.999,0.997,0.995,0.994,{"v":0.99,"d":"0.990"},0.984,0.976,0.963,0.936,0.881,0.747,0.485,0.156,{"$nulls":5},0.645,0.874,{"v":0.98,"d":"0.980"},0.998,0.998,0.998,0.998,0.998,0.998,0.998,0.998,0.998,0.998,0.998,0.998,0.998,0.998,0.998,0.998,0.994,0.991,0.987,0.981,0.968,0.953,0.927,0.876,0.776,0.558,0.235,0.024,{"$nulls":5}," PG   RP",93,"C","H-ZLaF1","802443",null,null,"H-ZLaF1","802443",null,null,"(K-VC100)","804436"]
["",124,"H-ZLaF2",803468,46.76,46.52,0.017168,0.017345,1.75864,{"v":1.7661,"d":"1.76610"},{"v":1.7743,"d":"1.77430"},1.78174,1.78312,1.78426,1.78874,1.79184,1.79473,1.79763,1.79845,1.79921,1.80264,1.80279,1.80687,{"v":1.8148,"d":"1.81480"},1.81579,1.82438,1.83241,1.84644,{"v":3.17454812,"d":"3.17454812E+00"},{"v":-0.0159776958,"d":"-1.59776958E-02"},{"v":0.0251277775,"d":"2.51277775E-02"},{"v":0.00118617161,"d":"1.18617161E-03"},{"v":-8.90435226e-5,"d":"-8.90435226E-05"},{"v":6.03380469e-6,"d":"6.03380469E-06"},0.3006,0.2377,{"v":0.558,"d":"0.5580"},0.2502,0.2352,0.4952,-0.0025,-0.0079,0.0121,0.0052,3.6,3.7,3.6,3.8,3.9,{"v":4,"d":"4.0"},{"v":4,"d":"4.0"},4.1,4.2,4.3,4.4,{"v":4,"d":"4.0"},{"v":4,"d":"4.0"},{"v":4,"d":"4.0"},{"v":4,"d":"4.0"},{"v":4,"d":"4.0"},4.1,4.2,4.3,4.4,4.5,4.6,4.3,4.3,4.3,4.3,4.4,4.5,4.6,4.7,4.9,5.1,5.2,4.3,4.3,4.3,4.4,4.5,4.6,4.7,4.8,{"v":5,"d":"5.0"},5.1,5.2,4.4,4.4,4.4,4.4,4.5,4.7,4.8,4.9,{"v":5,"d":"5.0"},5.1,5.3,4.5,4.5,4.6,4.6,4.7,4.9,5.1,5.3,5.5,5.6,5.8,4.7,4.8,4.8,4.8,{"v":5,"d":"5.0"},5.1,5.4,5.6,5.7,5.9,6.1,5.3,5.3,5.3,5.4,5.6,5.8,{"v":6,"d":"6.0"},6.2,6.5,6.8,{"v":7,"d":"7.0"},5.4,5.3,5.3,5.4,5.6,5.9,6.1,6.3,6.6,6.9,7.1,5.9,5.9,{"v":6,"d":"6.0"},5.9,6.2,6.4,6.6,6.9,6.9,7.2,7.4,1.5,{"v":2,"d":"2.0"},2.3,2.6,2.9,3.3,3.6,3.8,{"v":4,"d":"4.0"},4.2,4.5,{"v":2.69e-6,"d":"2.69E-06"},{"v":1.08e-8,"d":"1.08E-08"},{"v":-1.22e-11,"d":"-1.22E-11"},{"v":6.81e-7,"d":"6.81E-07"},{"v":9.88e-10,"d":"9.88E-10"},{"v":0.172,"d":"1.72E-01"},1,1,1,3,1,1,{"$nulls":4},690,708,612,648,0.96,null,59,74,53,55,57,58,59,60,60,61,61,62,62,63,63,64,65,66,67,68,69,70,71,null,150,null,702,68,123.6,47.8,0.292,95,1.36,4.68,"380/320","350/316",-1.1,0.826,0.959,0.993,0.999,0.999,0.999,0.999,0.999,0.999,0.999,0.999,0.999,0.999,0.999,0.999,0.999,0.998,0.998,0.997,0.996,0.994,0.994,0.993,0.988,0.983,0.975,0.959,0.929,0.881,0.791,{"v":0.62,"d":"0.620"},0.322,0.043,{"$nulls":3},0.682,{"v":0.92,"d":"0.920"},0.986,0.998,0.998,0.998,0.998,0.998,0.998,0.998,0.998,0.998,0.998,0.998,0.998,0.998,0.997,0.996,0.995,0.993,0.989,0.988,0.986,0.976,0.973,0.956,0.925,{"v":0.87,"d":"0.870"},0.781,0.629,0.383,0.103,0.007,{"$nulls":3}," PG   RP",136,"C","H-ZLaF2","803468","(S-LAH65V)","804466","H-ZLaF2A","803468","(TAF3)",804465,"(K-LaSFn6)","804466","(N-LASF44)","804465"]
["",125,"H-ZLaF3",855366,36.59,36.35,0.023381,0.023687,{"v":1.8054,"d":"1.80540"},1.81252,1.82064,1.82866,1.83025,1.83159,1.83706,{"v":1.841,"d":"1.84100"},1.84474,1.84856,1.84964,1.85065,1.85524,1.85544,1.86099,1.87194,1.87333,1.88549,1.89719,1.91828,{"v":3.33508086,"d":"3.33508086E+00"},{"v":-0.0151809916,"d":"-1.51809916E-02"},{"v":0.0347880996,"d":"3.47880996E-02"},{"v":0.00157445974,"d":"1.57445974E-03"},{"v":-7.28030297e-5,"d":"-7.28030297E-05"},{"v":8.73416251e-6,"d":"8.73416251E-06"},0.2943,0.2374,0.5795,0.2449,0.2343,0.5134,-0.0017,-0.0033,0.0084,0.0036,4.6,4.9,5.4,5.6,5.8,5.9,6.1,6.4,6.6,6.8,6.9,5.2,5.5,5.9,6.1,6.4,6.6,6.7,6.9,7.1,7.3,7.4,5.6,5.8,6.2,6.5,6.8,{"v":7,"d":"7.0"},7.2,7.3,7.5,7.7,7.8,5.6,5.9,6.3,6.6,6.8,{"v":7,"d":"7.0"},7.2,7.3,7.5,7.7,7.9,5.7,5.9,6.4,6.7,6.9,7.1,7.3,7.4,7.6,7.8,{"v":8,"d":"8.0"},5.9,6.3,6.6,{"v":7,"d":"7.0"},7.3,7.5,7.6,7.9,8.1,8.3,8.5,6.4,6.7,7.1,7.4,7.7,7.8,8.2,8.4,8.6,8.8,{"v":9,"d":"9.0"},7.1,7.6,{"v":8,"d":"8.0"},8.4,8.6,8.9,9.3,9.5,9.7,9.9,10.1,7.1,7.6,{"v":8,"d":"8.0"},8.4,8.6,8.9,9.3,9.5,9.7,9.9,10.1,7.9,8.5,9.1,9.5,9.9,10.1,10.4,10.7,10.9,11.2,11.4,{"v":-1,"d":"-1.0"},-0.5,-0.1,0.2,0.6,0.9,1.2,1.6,1.8,2.2,2.3,{"v":5.56e-6,"d":"5.56E-06"},{"v":1.86e-8,"d":"1.86E-08"},{"v":-3.98e-11,"d":"-3.98E-11"},{"v":7.03e-7,"d":"7.03E-07"},{"v":5.83e-10,"d":"5.83E-10"},{"v":0.268,"d":"2.68E-01"},1,3,1,3,1,1,{"$nulls":4},625,653,557,591,0.98,null,60,75,53,56,57,58,59,60,61,61,62,62,63,63,64,65,66,67,68,69,70,71,72,null,165,null,622,77,114.3,43.7,0.308,58,{"v":1.9,"d":"1.90"},4.59,"(390)/350","378/345",-0.4,0.885,{"v":0.97,"d":"0.970"},0.991,0.998,0.998,0.998,0.998,0.998,0.998,0.998,0.998,0.998,0.998,0.998,0.998,0.998,0.998,0.998,0.998,0.994,0.988,0.982,0.975,0.959,{"v":0.94,"d":"0.940"},0.904,0.832,{"v":0.68,"d":"0.680"},0.376,{"$nulls":7},0.782,{"v":0.94,"d":"0.940"},0.981,0.996,0.996,0.996,0.996,0.996,0.996,0.996,0.996,0.996,0.996,0.996,0.996,0.996,0.996,0.996,0.996,0.989,0.976,0.964,0.948,0.911,0.871,0.803,{"v":0.68,"d":"0.680"},0.449,0.136,{"$nulls":7}," PG   RP",105,"C","H-ZLaF3","855366",null,null,"H-ZLaF3","855366"]
["★★★",126,"H-ZLaF50",804466,46.58,46.33,0.017262,0.017443,1.76102,1.76802,1.77579,1.78299,1.78434,1.78546,{"v":1.7899,"d":"1.78990"},1.79302,{"v":1.7959,"d":"1.79590"},1.79882,1.79964,1.80041,1.80385,{"v":1.804,"d":"1.80400"},1.80811,1.81608,1.81708,1.82569,1.83377,1.84783,{"v":3.177046,"d":"3.17704600E+00"},{"v":-0.0149215351,"d":"-1.49215351E-02"},{"v":0.025981669,"d":"2.59816690E-02"},{"v":0.00102205007,"d":"1.02205007E-03"},{"v":-6.86208852e-5,"d":"-6.86208852E-05"},{"v":4.99362397e-6,"d":"4.99362397E-06"},0.3001,0.2381,0.5567,{"v":0.25,"d":"0.2500"},0.2356,0.4936,-0.0028,-0.0095,0.0081,0.0045,3.7,3.7,3.8,3.8,3.8,3.8,3.9,3.9,3.9,{"v":4,"d":"4.0"},4.1,4.1,4.1,4.1,4.1,4.1,4.2,4.3,4.4,4.5,4.7,4.7,4.3,4.3,4.3,4.3,4.4,4.5,4.6,4.7,4.8,4.8,4.9,4.3,4.4,4.4,4.4,4.4,4.5,4.7,4.7,4.8,4.9,4.9,4.4,4.5,4.5,4.5,4.6,4.7,4.8,4.9,4.9,{"v":5,"d":"5.0"},{"v":5,"d":"5.0"},4.6,4.6,4.6,4.6,4.7,4.7,4.9,{"v":5,"d":"5.0"},5.1,5.2,5.3,4.9,4.9,4.9,4.9,4.9,{"v":5,"d":"5.0"},5.2,5.3,5.5,5.6,5.7,5.5,5.5,5.6,5.6,5.6,5.7,5.7,5.8,{"v":6,"d":"6.0"},6.1,6.2,5.5,5.6,5.6,5.6,5.7,5.7,5.8,{"v":6,"d":"6.0"},6.2,6.2,6.3,{"v":6,"d":"6.0"},{"v":6,"d":"6.0"},6.1,6.1,6.1,6.3,6.5,6.7,6.8,6.8,{"v":7,"d":"7.0"},1.5,2.1,2.4,2.7,{"v":3,"d":"3.0"},3.3,3.6,3.8,3.9,4.1,4.2,{"v":2.88e-6,"d":"2.88E-06"},{"v":1.1e-8,"d":"1.10E-08"},{"v":-1.72e-11,"d":"-1.72E-11"},{"v":5.9e-7,"d":"5.90E-07"},{"v":3.72e-10,"d":"3.72E-10"},{"v":0.217,"d":"2.17E-01"},1,2,1,3,1,1,1,{"$nulls":3},688,713,619,663,{"v":1,"d":"1.00"},null,61,76,54,57,58,59,60,61,62,63,63,64,64,64,65,66,67,68,69,70,71,72,73,null,150,null,712,65,123.2,46.2,0.334,110,1.27,4.47,"380/315","351/312",-0.6,0.834,0.956,{"v":0.99,"d":"0.990"},0.995,0.999,0.999,0.999,0.999,0.999,0.999,0.999,0.999,0.999,0.999,0.999,0.999,0.999,0.999,0.998,0.996,0.995,0.993,{"v":0.99,"d":"0.990"},0.987,0.983,0.974,0.961,0.931,0.891,0.818,{"v":0.69,"d":"0.690"},{"v":0.46,"d":"0.460"},0.136,{"$nulls":3},0.705,0.916,0.978,{"v":0.99,"d":"0.990"},0.998,0.998,0.998,0.998,0.998,0.998,0.998,0.998,0.998,0.998,0.998,0.998,0.998,0.998,0.995,0.993,0.991,0.986,0.981,0.973,0.963,0.948,0.918,0.869,0.795,0.676,0.489,0.223,0.022,{"$nulls":3}," PG   RP",36,"MA","H-ZLaF50","804466","S-LAH65V","804466","H-ZLaF50E","804466","TAF3D",804465,"K-LaSFn6","804466","N-LASF44","804465"]
["※",127,"H-ZLaF50C",804466,46.58,46.33,0.017262,0.017443,{"$nulls":3},1.78309,1.78441,1.78552,1.78993,1.79303,{"v":1.7959,"d":"1.79590"},1.79882,1.79964,{"v":1.8004,"d":"1.80040"},1.80386,{"v":1.804,"d":"1.80400"},1.80811,1.81608,1.81707,1.82573,1.83385,1.84795,{"v":3.17409614,"d":"3.17409614E+00"},{"v":-0.0133203094,"d":"-1.33203094E-02"},{"v":0.0281374701,"d":"2.81374701E-02"},{"v":0.000283359178,"d":"2.83359178E-04"},{"v":4.544114e-5,"d":"4.54411400E-05"},{"v":-1.18800392e-6,"d":"-1.18800392E-06"},0.3001,0.2381,{"v":0.559,"d":"0.5590"},{"v":0.25,"d":"0.2500"},0.2356,0.4965,-0.0028,-0.0072,0.0047,0.0028,3.3,3.3,3.3,3.4,3.3,3.4,3.4,3.5,3.6,3.7,3.8,3.6,3.6,3.7,3.6,3.6,3.7,3.8,3.9,4.1,4.2,4.3,3.9,3.9,{"v":4,"d":"4.0"},{"v":4,"d":"4.0"},4.1,4.2,4.3,4.4,4.5,4.6,4.6,{"v":4,"d":"4.0"},{"v":4,"d":"4.0"},{"v":4,"d":"4.0"},4.1,4.2,4.2,4.3,4.5,4.6,4.7,4.7,4.1,4.1,4.1,4.2,4.3,4.3,4.4,4.6,4.7,4.8,4.8,4.4,4.4,4.3,4.4,4.4,4.5,4.6,4.7,4.7,4.8,4.9,4.6,4.5,4.5,4.6,4.7,4.8,4.9,4.9,5.1,5.2,5.3,5.1,5.2,5.3,5.3,5.3,5.3,5.5,5.6,5.7,5.7,5.9,5.3,5.4,5.4,5.5,5.4,5.5,5.7,5.7,5.8,5.9,6.1,5.6,5.6,5.6,5.6,5.7,5.9,{"v":6,"d":"6.0"},6.2,6.3,6.5,6.7,1.2,1.7,{"v":2,"d":"2.0"},2.4,2.7,2.9,3.2,3.5,3.7,3.9,{"v":4,"d":"4.0"},{"v":1.9e-6,"d":"1.90E-06"},{"v":1.15e-8,"d":"1.15E-08"},{"v":-1.71e-11,"d":"-1.71E-11"},{"v":8.52e-7,"d":"8.52E-07"},{"v":3.28e-10,"d":"3.28E-10"},{"v":0.0215,"d":"2.15E-02"},1,1,1,3,1,1,1,{"$nulls":3},694,721,625,669,{"v":0.848,"d":"0.85"},null,64,79,58,59,60,60,64,65,65,66,66,66,69,70,70,70,72,73,74,76,77,77,78,{"$nulls":3},712,116,{"v":122,"d":"122.0"},{"v":47,"d":"47.0"},0.299,119,null,4.49,"380/335","359/331",-0.7,0.869,0.966,0.988,0.996,0.999,0.999,0.999,0.999,0.999,0.999,0.999,0.999,0.999,0.999,0.999,0.999,0.999,0.999,0.998,0.998,0.997,0.995,0.993,0.987,0.981,0.971,0.949,0.899,0.778,0.533,0.195,{"$nulls":5},0.755,0.932,0.975,0.993,0.998,0.998,0.998,0.998,0.998,0.998,0.998,0.998,0.998,0.998,0.998,0.998,0.998,0.998,0.997,0.996,0.994,{"v":0.99,"d":"0.990"},0.986,0.975,0.963,0.942,{"v":0.9,"d":"0.900"},0.808,0.606,0.284,0.038,{"$nulls":5}," PG   RP",36,"MA","H-ZLaF50C","804466","S-LAH65V","804466","H-ZLaF50E","804466","TAF3D",804465,"K-LaSFn6","804466","N-LASF44","804465"]
["",128,"H-ZLaF51",805396,39.64,39.39,0.020298,0.020549,1.75651,1.76414,1.77262,1.78054,1.78205,{"v":1.7833,"d":"1.78330"},{"v":1.7883,"d":"1.78830"},1.79183,1.79513,1.79849,1.79943,1.80032,1.80432,{"v":1.8045,"d":"1.80450"},1.80932,1.81879,1.81998,1.83042,1.84042,1.85838,{"v":3.16743537,"d":"3.16743537E+00"},{"v":-0.0161763813,"d":"-1.61763813E-02"},{"v":0.0288108896,"d":"2.88108896E-02"},{"v":0.00151509661,"d":"1.51509661E-03"},{"v":-0.000100494023,"d":"-1.00494023E-04"},{"v":9.19692892e-6,"d":"9.19692892E-06"},0.2961,0.2375,{"v":0.573,"d":"0.5730"},0.2467,0.2346,0.5081,-0.0018,-0.0048,0.0162,0.0065,5.7,6.1,6.5,6.9,{"v":7,"d":"7.0"},7.2,7.5,7.7,7.9,8.2,8.4,6.2,6.5,6.9,7.3,7.5,7.9,8.2,8.5,8.7,8.9,9.1,6.5,6.8,7.1,7.5,7.9,8.2,8.5,8.8,{"v":9,"d":"9.0"},9.3,9.6,6.6,6.9,7.2,7.5,7.9,8.2,8.5,8.8,{"v":9,"d":"9.0"},9.3,9.6,6.6,6.9,7.2,7.6,7.9,8.2,8.5,8.8,9.1,9.4,9.7,6.8,7.1,7.5,{"v":8,"d":"8.0"},8.3,8.6,{"v":9,"d":"9.0"},9.2,9.4,9.7,{"v":10,"d":"10.0"},{"v":7,"d":"7.0"},7.5,7.9,8.3,8.7,9.1,9.4,9.8,{"v":10,"d":"10.0"},10.3,10.6,7.7,8.3,8.9,9.4,9.6,9.9,10.2,10.6,10.9,11.2,11.6,7.8,8.4,{"v":9,"d":"9.0"},9.5,9.7,{"v":10,"d":"10.0"},10.3,10.7,{"v":11,"d":"11.0"},11.3,11.7,8.5,9.1,{"v":10,"d":"10.0"},10.5,10.6,{"v":11,"d":"11.0"},11.5,11.7,{"v":12,"d":"12.0"},12.4,12.7,3.7,4.5,5.1,5.8,6.3,6.8,7.3,7.7,8.1,8.5,8.9,{"v":7.94e-6,"d":"7.94E-06"},{"v":2.19e-8,"d":"2.19E-08"},{"v":-3.8e-11,"d":"-3.80E-11"},{"v":6.45e-7,"d":"6.45E-07"},{"v":6.29e-10,"d":"6.29E-10"},{"v":0.272,"d":"2.72E-01"},1,3,1,3,1,1,{"$nulls":4},597,630,533,568,0.92,null,55,70,48,51,52,54,54,55,56,57,57,58,58,58,59,59,60,61,62,63,64,66,67,null,180,null,664,76,121.8,45.7,0.332,69,1.99,4.26,"410/350","378/347",-0.6,0.825,{"v":0.95,"d":"0.950"},{"v":0.99,"d":"0.990"},0.999,0.999,0.999,0.999,0.999,0.999,0.999,0.999,0.999,0.999,0.999,0.999,0.999,0.999,0.999,0.997,0.995,0.992,0.988,0.981,0.966,0.948,0.913,0.838,0.668,0.358,{"$nulls":7},0.681,0.903,{"v":0.98,"d":"0.980"},0.998,0.998,0.998,0.998,0.998,0.998,0.998,0.998,0.998,0.998,0.998,0.998,0.998,0.998,0.998,0.993,0.989,0.984,0.977,0.963,0.933,0.899,0.833,0.702,0.446,0.128,{"$nulls":7}," PG   RP",91,"A","H-ZLaF51","805396","S-LAH63Q","804396","H-ZLaF51","805396","NBFD3",805396,"K-LaSFn2","805396","(N-LASF43)","806406"]
["★★",129,"H-ZLaF52",806410,40.95,40.69,0.019686,0.019924,1.75948,1.76685,1.77506,1.78274,1.78421,1.78543,{"v":1.7903,"d":"1.79030"},1.79376,1.79699,1.80025,1.80117,1.80204,1.80592,{"v":1.8061,"d":"1.80610"},1.81077,1.81994,{"v":1.8211,"d":"1.82110"},1.83112,1.84069,1.85767,{"v":3.17490239,"d":"3.17490239E+00"},{"v":-0.0156120621,"d":"-1.56120621E-02"},{"v":0.028480108,"d":"2.84801080E-02"},{"v":0.00138932793,"d":"1.38932793E-03"},{"v":-9.1262591e-5,"d":"-9.12625910E-05"},{"v":7.77598184e-6,"d":"7.77598184E-06"},0.2972,0.2372,0.5679,0.2474,0.2344,0.5029,-0.0018,-0.0077,0.0143,0.0068,5.1,5.1,5.1,5.2,5.3,5.3,5.4,5.6,5.7,5.8,{"v":6,"d":"6.0"},5.5,5.7,5.8,5.9,{"v":6,"d":"6.0"},{"v":6,"d":"6.0"},6.1,6.2,6.3,6.4,6.6,5.7,5.8,5.9,5.9,{"v":6,"d":"6.0"},6.1,6.2,6.3,6.5,6.6,6.8,5.8,5.9,{"v":6,"d":"6.0"},{"v":6,"d":"6.0"},6.1,6.2,6.3,6.4,6.5,6.7,6.9,5.9,5.9,{"v":6,"d":"6.0"},6.1,6.2,6.3,6.4,6.6,6.7,6.9,7.1,{"v":6,"d":"6.0"},6.1,6.2,6.3,6.4,6.5,6.7,6.9,7.1,7.2,7.4,6.3,6.5,6.5,6.6,6.7,6.9,{"v":7,"d":"7.0"},7.3,7.5,7.6,7.8,7.1,7.2,7.3,7.3,7.4,7.5,7.7,{"v":8,"d":"8.0"},8.2,8.4,8.6,7.3,7.3,7.4,7.4,7.5,7.6,7.8,{"v":8,"d":"8.0"},8.2,8.4,8.7,7.8,{"v":8,"d":"8.0"},8.1,8.1,8.2,8.4,8.7,8.9,9.2,9.4,9.6,{"v":3,"d":"3.0"},3.5,3.9,4.3,4.6,4.9,5.2,5.5,5.7,{"v":6,"d":"6.0"},6.3,{"v":5.38e-6,"d":"5.38E-06"},{"v":1.23e-8,"d":"1.23E-08"},{"v":-1.43e-11,"d":"-1.43E-11"},{"v":5.75e-7,"d":"5.75E-07"},{"v":4.96e-10,"d":"4.96E-10"},{"v":0.263,"d":"2.63E-01"},1,3,1,3,1,2,1,{"$nulls":3},637,663,590,613,{"v":0.9,"d":"0.90"},null,54,64,47,50,51,52,53,54,54,55,56,56,56,57,57,58,58,59,60,60,61,62,62,null,175,null,651,76,113.9,43.7,0.303,92,{"v":1.8,"d":"1.80"},4.35,"400/340","368/339",-0.5,{"v":0.8,"d":"0.800"},{"v":0.93,"d":"0.930"},0.992,0.999,0.999,0.999,0.999,0.999,0.999,0.999,0.999,0.999,0.999,0.999,0.999,0.999,0.999,0.999,0.999,0.997,0.995,0.992,0.986,0.981,0.975,0.953,{"v":0.91,"d":"0.910"},0.817,0.616,{"v":0.27,"d":"0.270"},{"$nulls":6},{"v":0.64,"d":"0.640"},0.865,0.984,0.998,0.998,0.998,0.998,0.998,0.998,0.998,0.998,0.998,0.998,0.998,0.998,0.998,0.998,0.998,0.998,0.995,0.992,0.985,0.976,0.953,0.928,0.885,0.804,0.644,0.364,0.071,{"$nulls":6}," PG   RP",50,"MA","H-ZLaF52","806410","S-LAH53","806409","H-ZLaF52A","806410","NBFD13",806407,"K-LaSFn1","806407","N-LASF43","806406"]
["★★★",130,"H-ZLaF53",834373,37.34,37.09,0.022333,0.022629,1.78596,1.79278,1.80056,1.80829,1.80983,1.81113,1.81639,1.82019,1.82376,1.82742,1.82845,1.82942,1.83381,{"v":1.834,"d":"1.83400"},{"v":1.8393,"d":"1.83930"},1.84975,1.85108,1.86275,1.87398,1.89424,{"v":3.26066843,"d":"3.26066843E+00"},{"v":-0.0143061602,"d":"-1.43061602E-02"},{"v":0.0342503276,"d":"3.42503276E-02"},{"v":0.000945194718,"d":"9.45194718E-04"},{"v":1.66625589e-5,"d":"1.66625589E-05"},{"v":3.78744906e-6,"d":"3.78744906E-06"},0.2946,0.2373,0.5821,0.2453,0.2342,0.5157,-0.0017,0.0005,0.0084,0.0039,7.6,7.6,7.6,7.6,7.7,7.8,7.9,8.1,8.3,8.5,8.6,{"v":8,"d":"8.0"},8.1,8.2,8.3,8.4,8.6,8.7,8.9,{"v":9,"d":"9.0"},9.1,9.2,8.4,8.5,8.6,8.7,8.8,{"v":9,"d":"9.0"},9.1,9.3,9.4,9.5,9.6,8.5,8.6,8.7,8.8,8.9,{"v":9,"d":"9.0"},9.2,9.3,9.4,9.5,9.6,8.6,8.7,8.8,8.8,8.9,9.1,9.3,9.5,9.6,9.7,9.8,8.9,{"v":9,"d":"9.0"},9.1,9.2,9.4,9.6,9.7,9.9,10.1,10.2,10.3,9.3,9.4,9.5,9.6,9.7,9.9,10.2,10.4,10.6,10.8,10.9,{"v":10,"d":"10.0"},10.2,10.5,10.7,10.8,{"v":11,"d":"11.0"},11.3,11.5,11.7,11.8,11.9,10.1,10.3,10.5,10.7,10.8,{"v":11,"d":"11.0"},11.3,11.6,11.7,11.8,{"v":12,"d":"12.0"},11.1,11.3,11.5,11.7,11.9,{"v":12,"d":"12.0"},12.5,12.8,13.1,13.2,13.4,5.7,6.2,6.7,{"v":7,"d":"7.0"},7.3,7.7,8.1,8.4,8.6,8.8,{"v":9,"d":"9.0"},{"v":9e-6,"d":"9.00E-06"},{"v":1.29e-8,"d":"1.29E-08"},{"v":-2.11e-11,"d":"-2.11E-11"},{"v":7.75e-7,"d":"7.75E-07"},{"v":7.39e-10,"d":"7.39E-10"},{"v":0.256,"d":"2.56E-01"},1,3,1,3,1,1,1,{"$nulls":3},596,626,535,573,0.99,null,54,69,48,50,51,53,54,54,55,56,56,57,57,57,58,58,59,60,61,62,63,64,65,null,150,null,631,80,110.9,41.6,0.335,72,2.07,4.56,"425/350","380/350",-0.4,0.828,0.932,0.967,0.983,0.992,0.999,0.999,0.999,0.999,0.999,0.999,0.999,0.999,0.999,0.999,0.999,0.999,0.999,0.997,0.994,0.991,0.986,0.983,0.964,0.942,0.901,0.809,0.605,{"v":0.25,"d":"0.250"},{"$nulls":7},0.685,0.864,0.933,0.962,{"v":0.98,"d":"0.980"},0.998,0.998,0.998,0.998,0.998,0.998,0.998,0.998,0.998,0.996,0.995,0.995,0.994,0.989,0.984,0.977,0.967,0.952,0.913,0.871,0.792,0.633,0.343,0.057,{"$nulls":7}," PG   RP",50,"MA","H-ZLaF53","834373","S-LAH60","834372","H-ZLaF53B","834372","NBFD10",834373,"K-LaSFn14","834373","N-LASF40","834373"]
["",131,"H-ZLaF54",816466,46.55,46.33,0.017528,0.017704,1.77344,1.78023,1.78779,1.79484,1.79618,1.79729,1.80174,1.80487,{"v":1.8078,"d":"1.80780"},1.81074,1.81157,1.81235,1.81584,{"v":1.816,"d":"1.81600"},1.82017,1.82827,1.82928,{"v":1.838,"d":"1.83800"},1.84618,1.86037,{"v":3.21873957,"d":"3.21873957E+00"},{"v":-0.0145164245,"d":"-1.45164245E-02"},{"v":0.0260917155,"d":"2.60917155E-02"},{"v":0.00126701532,"d":"1.26701532E-03"},{"v":-0.000106020539,"d":"-1.06020539E-04"},{"v":6.86627719e-6,"d":"6.86627719E-06"},0.3001,0.2379,0.5551,0.2502,0.2355,0.4925,-0.0024,-0.0112,0.0017,0.0013,3.9,3.9,3.9,3.9,3.9,{"v":4,"d":"4.0"},4.1,4.2,4.4,4.5,4.6,4.3,4.2,4.3,4.4,4.5,4.5,4.6,4.7,4.9,{"v":5,"d":"5.0"},5.1,4.5,4.4,4.6,4.6,4.7,4.8,4.9,{"v":5,"d":"5.0"},5.1,5.2,5.3,4.5,4.5,4.6,4.6,4.7,4.8,4.9,{"v":5,"d":"5.0"},5.1,5.2,5.3,4.6,4.7,4.7,4.7,4.8,4.9,{"v":5,"d":"5.0"},5.1,5.2,5.3,5.5,4.8,4.9,4.9,{"v":5,"d":"5.0"},{"v":5,"d":"5.0"},5.2,5.2,5.4,5.5,5.7,5.8,5.1,5.2,5.2,5.3,5.3,5.4,5.5,5.5,5.7,5.9,{"v":6,"d":"6.0"},5.7,5.7,5.7,5.7,5.8,{"v":6,"d":"6.0"},6.2,6.3,6.5,6.6,6.8,5.7,5.7,5.8,5.8,{"v":6,"d":"6.0"},6.1,6.3,6.4,6.5,6.7,6.9,6.2,6.2,6.4,6.5,6.5,6.7,{"v":7,"d":"7.0"},7.2,7.3,7.6,7.8,1.7,2.2,2.6,2.9,3.2,3.5,3.8,{"v":4,"d":"4.0"},4.2,4.4,4.7,{"v":3.23e-6,"d":"3.23E-06"},{"v":1.15e-8,"d":"1.15E-08"},{"v":-1.53e-11,"d":"-1.53E-11"},{"v":5.49e-7,"d":"5.49E-07"},{"v":4.69e-10,"d":"4.69E-10"},{"v":0.246,"d":"2.46E-01"},1,2,1,3,1,1,{"$nulls":4},715,740,643,662,0.84,null,62,75,54,57,59,60,61,62,63,64,64,64,65,66,66,67,68,69,70,71,72,73,74,null,140,null,702,64,{"v":126,"d":"126.0"},47.4,{"v":0.33,"d":"0.330"},86,1.23,5.04,"380/290","334/281",-3.9,0.888,{"v":0.98,"d":"0.980"},0.992,0.999,0.999,0.999,0.999,0.999,0.999,0.999,0.999,0.999,0.999,0.999,0.999,0.999,0.999,0.999,0.999,0.999,0.998,0.997,0.995,0.983,{"v":0.98,"d":"0.980"},0.975,{"v":0.97,"d":"0.970"},0.959,{"v":0.94,"d":"0.940"},0.914,0.876,0.815,0.597,0.585,0.438,0.212,0.789,{"v":0.96,"d":"0.960"},0.984,0.998,0.998,0.998,0.998,0.998,0.998,0.998,0.998,0.998,0.998,0.998,0.998,0.998,0.998,0.998,0.998,0.998,0.996,0.994,0.991,0.966,{"v":0.96,"d":"0.960"},0.949,0.942,0.919,0.885,0.835,0.768,0.663,0.357,0.343,0.192,0.045," PG   RP",197,"A","H-ZLaF54","816466","S-LAH59","816466","H-ZLaF69","816466","TAF5",816466,"K-LaSFn9","816467"]
["★★★",132,"H-ZLaF54A",816466,46.55,46.33,0.017528,0.017704,{"$nulls":3},1.79487,1.79619,1.79731,1.80175,1.80488,1.80779,1.81074,1.81158,1.81235,1.81585,{"v":1.816,"d":"1.81600"},1.82017,1.82827,1.82929,1.83804,1.84625,1.86049,{"v":3.21683817,"d":"3.21683817E+00"},{"v":-0.0136724876,"d":"-1.36724876E-02"},{"v":0.0276347913,"d":"2.76347913E-02"},{"v":0.000716568289,"d":"7.16568289E-04"},{"v":-1.97668563e-5,"d":"-1.97668563E-05"},{"v":2.19878744e-6,"d":"2.19878744E-06"},0.3001,0.2379,0.5574,0.2497,0.2355,0.4942,-0.0024,-0.0089,0.0005,0.0008,2.1,2.2,2.2,2.3,2.3,2.4,2.4,2.4,2.6,2.8,2.9,2.4,2.4,2.4,2.5,2.6,2.8,2.9,{"v":3,"d":"3.0"},3.2,3.3,3.4,2.8,2.8,2.9,{"v":3,"d":"3.0"},3.1,3.3,3.4,3.6,3.8,4.1,4.3,{"v":3,"d":"3.0"},3.1,3.1,3.2,3.3,3.5,3.6,3.8,{"v":4,"d":"4.0"},4.2,4.4,3.1,3.2,3.3,3.4,3.5,3.7,3.9,4.1,4.2,4.4,4.5,3.3,3.5,3.6,3.8,{"v":4,"d":"4.0"},4.2,4.4,4.6,4.8,{"v":5,"d":"5.0"},5.1,3.6,3.8,3.9,4.1,4.2,4.4,4.6,4.7,4.9,5.1,5.3,3.9,{"v":4,"d":"4.0"},4.1,4.2,4.4,4.6,4.8,{"v":5,"d":"5.0"},5.2,5.4,5.5,{"v":4,"d":"4.0"},4.1,4.2,4.4,4.6,4.7,4.9,5.1,5.3,5.5,5.7,4.5,4.7,{"v":5,"d":"5.0"},5.1,5.3,5.6,5.8,{"v":6,"d":"6.0"},6.3,6.6,6.8,0.2,0.7,1.2,1.6,1.9,2.3,2.7,{"v":3,"d":"3.0"},3.2,3.5,3.7,{"v":1.25e-7,"d":"1.25E-07"},{"v":1.24e-8,"d":"1.24E-08"},{"v":-1.76e-11,"d":"-1.76E-11"},{"v":9.91e-7,"d":"9.91E-07"},{"v":1.1e-9,"d":"1.10E-09"},{"v":6.42e-9,"d":"6.42E-09"},1,1,1,3,1,1,{"$nulls":4},718,744,646,666,0.83,null,61,76,{"v":56.95,"d":"57"},{"v":57.71,"d":"58"},{"v":59.93,"d":"60"},{"v":60.57,"d":"61"},{"v":61.67,"d":"62"},{"v":62.95,"d":"63"},{"v":63.24,"d":"63"},{"v":63.34,"d":"63"},{"v":63.46,"d":"63"},{"v":64.17,"d":"64"},{"v":64.25,"d":"64"},{"v":66.5,"d":"67"},{"v":66.96,"d":"67"},{"v":68.63,"d":"69"},{"v":68.7,"d":"69"},{"v":68.81,"d":"69"},{"v":69.58,"d":"70"},{"v":70.24,"d":"70"},{"v":73.39,"d":"73"},{"v":73.56,"d":"74"},{"v":74.57,"d":"75"},null,135,null,693,71,{"v":123,"d":"123.0"},47.4,0.298,null,1.12,4.99,"385/325","355/322",-0.3,0.867,0.965,0.986,0.996,0.999,0.999,0.999,0.999,0.999,0.999,0.999,0.999,0.999,0.999,0.999,0.999,0.999,0.999,0.998,0.997,0.996,0.994,0.991,0.985,{"v":0.98,"d":"0.980"},0.971,0.953,{"v":0.92,"d":"0.920"},0.847,0.701,0.432,0.137,{"$nulls":4},0.751,0.931,0.972,0.992,0.998,0.998,0.998,0.998,0.998,0.998,0.998,0.998,0.998,0.998,0.998,0.998,0.998,0.998,0.997,0.995,0.992,0.988,0.982,0.971,0.961,0.942,0.908,0.846,0.718,0.491,0.186,0.019,{"$nulls":4}," PG   RP",173,"MA","H-ZLaF54A","816466","S-LAH59","816466","H-ZLaF69A","816466","TAF5",816466,"K-LaSFn9","816467"]
["★★★",133,"H-ZLaF55F",835427,42.72,42.49,0.019541,0.019757,1.79048,1.79707,1.80452,1.81175,1.81316,1.81435,1.81912,1.82253,1.82573,1.82897,1.82989,1.83076,1.83463,1.83481,1.83944,1.84851,1.84965,1.85955,1.86893,1.88543,{"v":3.27602602,"d":"3.27602602E+00"},{"v":-0.0140174355,"d":"-1.40174355E-02"},{"v":0.0301024097,"d":"3.01024097E-02"},{"v":0.00106953465,"d":"1.06953465E-03"},{"v":-5.08713944e-5,"d":"-5.08713944E-05"},{"v":5.04484426e-6,"d":"5.04484426E-06"},0.2989,0.2369,{"v":0.565,"d":"0.5650"},{"v":0.249,"d":"0.2490"},0.2343,0.5011,-0.0025,-0.0077,{"v":0.001,"d":"0.0010"},0.0011,2.8,2.8,2.8,2.7,2.7,2.7,2.8,2.8,{"v":3,"d":"3.0"},3.1,3.3,3.2,3.3,3.3,3.3,3.2,3.3,3.4,3.4,3.5,3.6,3.7,3.6,3.6,3.6,3.7,3.7,3.7,3.7,3.7,3.8,3.9,{"v":4,"d":"4.0"},3.6,3.6,3.7,3.7,3.7,3.7,3.7,3.7,3.8,{"v":4,"d":"4.0"},4.1,3.6,3.7,3.7,3.7,3.7,3.7,3.8,3.8,{"v":4,"d":"4.0"},4.1,4.2,3.8,3.8,3.9,3.9,3.9,3.9,{"v":4,"d":"4.0"},4.1,4.2,4.3,4.4,4.2,4.2,4.3,4.3,4.3,4.3,4.4,4.4,4.5,4.6,4.7,4.9,4.9,4.9,{"v":5,"d":"5.0"},{"v":5,"d":"5.0"},{"v":5,"d":"5.0"},5.2,5.2,5.3,5.5,5.7,{"v":5,"d":"5.0"},{"v":5,"d":"5.0"},{"v":5,"d":"5.0"},{"v":5,"d":"5.0"},{"v":5,"d":"5.0"},5.1,5.2,5.2,5.3,5.5,5.7,5.4,5.5,5.5,5.6,5.6,5.7,{"v":6,"d":"6.0"},6.1,6.2,6.3,6.4,0.7,1.2,1.6,1.9,2.1,2.3,2.6,2.7,{"v":3,"d":"3.0"},3.2,3.4,{"v":1.12e-6,"d":"1.12E-06"},{"v":9.87e-9,"d":"9.87E-09"},{"v":-1.49e-11,"d":"-1.49E-11"},{"v":6.99e-7,"d":"6.99E-07"},{"v":4.22e-10,"d":"4.22E-10"},{"v":0.211,"d":"2.11E-01"},1,1,1,3,1,1,{"$nulls":4},711,739,640,687,0.88,null,68,84,60,62,64,65,66,67,68,69,70,71,71,72,72,73,74,75,76,77,79,80,81,null,123,null,679,69,121.8,45.1,0.349,69,1.23,4.66,"390/320","359/320",-0.4,0.903,0.979,0.993,0.999,0.999,0.999,0.999,0.999,0.999,0.999,0.999,0.999,0.999,0.999,0.999,0.999,0.999,0.999,0.999,0.997,0.995,0.992,0.987,0.978,0.969,0.956,0.934,0.897,0.829,0.726,0.544,{"v":0.25,"d":"0.250"},{"$nulls":4},0.808,0.954,0.985,0.998,0.998,0.998,0.998,0.998,0.998,0.998,0.998,0.998,0.998,0.998,0.998,0.998,0.998,0.998,0.998,0.994,{"v":0.99,"d":"0.990"},0.984,0.974,0.957,0.939,0.913,0.866,0.801,0.681,0.522,{"v":0.29,"d":"0.290"},0.065,{"$nulls":4}," PG   RP",57,"MA","H-ZLaF55F","835427","S-LAH55V","835427","H-ZLaF55D","835427","TAFD5G",835427,"K-LaSFn8","835427","N-LASF41","835431"]
["★★★",134,"H-ZLaF56B",806333,33.27,33.03,0.024229,0.024579,{"v":1.7572,"d":"1.75720"},1.76373,1.77128,1.77899,1.78055,1.78188,1.78735,1.79134,1.79513,1.79902,1.80013,1.80117,1.80589,{"v":1.8061,"d":"1.80610"},1.81184,1.82325,1.82471,1.83761,1.85023,1.87349,{"v":3.15342504,"d":"3.15342504E+00"},{"v":-0.0133526633,"d":"-1.33526633E-02"},{"v":0.035078543,"d":"3.50785430E-02"},{"v":0.00138157034,"d":"1.38157034E-03"},{"v":-2.77539295e-5,"d":"-2.77539295E-05"},{"v":9.11774978e-6,"d":"9.11774978E-06"},0.2922,0.2369,0.5927,0.2429,0.2335,0.5248,-0.0009,0.0043,0.0061,0.0014,3.8,3.8,3.8,3.8,3.8,3.9,3.9,3.9,{"v":4,"d":"4.0"},{"v":4,"d":"4.0"},{"v":4,"d":"4.0"},4.2,4.3,4.5,4.6,4.6,4.8,4.8,4.9,5.1,5.2,5.3,4.7,4.8,4.9,4.9,{"v":5,"d":"5.0"},5.2,5.4,5.5,5.7,5.8,5.9,4.8,4.9,{"v":5,"d":"5.0"},{"v":5,"d":"5.0"},5.1,5.2,5.4,5.6,5.8,5.8,5.9,4.9,4.9,5.1,5.1,5.2,5.3,5.5,5.7,5.9,{"v":6,"d":"6.0"},{"v":6,"d":"6.0"},5.1,5.2,5.3,5.4,5.6,5.7,5.9,6.1,6.2,6.3,6.3,5.4,5.5,5.7,5.9,{"v":6,"d":"6.0"},6.3,6.5,6.6,6.8,6.8,6.9,6.3,6.5,6.5,6.7,6.9,6.9,6.9,7.2,7.5,7.6,7.7,6.4,6.6,6.6,6.8,6.9,{"v":7,"d":"7.0"},7.1,7.3,7.5,7.6,7.8,6.8,6.8,6.9,7.1,7.4,7.7,7.8,8.1,8.3,8.5,8.7,4.9,4.9,5.1,5.1,5.2,5.3,5.5,5.7,5.9,{"v":6,"d":"6.0"},{"v":6,"d":"6.0"},{"v":2.71e-6,"d":"2.71E-06"},{"v":1.16e-8,"d":"1.16E-08"},{"v":-2.2e-11,"d":"-2.20E-11"},{"v":1.17e-6,"d":"1.17E-06"},{"v":1.13e-9,"d":"1.13E-09"},{"v":3.91e-9,"d":"3.91E-09"},1,1,1,2,1,1,1,{"$nulls":3},669,705,601,633,1.07,null,73,88,66,70,71,71,72,73,74,74,75,76,76,77,77,78,78,80,81,82,83,84,85,null,182,null,624,119,109.5,41.4,0.322,117,1.57,3.75,"415/360","386/355",-0.7,0.931,{"v":0.98,"d":"0.980"},0.992,0.996,0.998,0.998,0.998,0.998,0.998,0.998,0.998,0.998,0.998,0.998,0.998,0.998,0.998,0.996,0.993,{"v":0.99,"d":"0.990"},0.986,0.981,{"v":0.97,"d":"0.970"},0.944,0.915,0.853,0.692,{"v":0.37,"d":"0.370"},{"$nulls":8},0.867,0.959,0.984,0.993,0.996,0.996,0.996,0.996,0.996,0.996,0.996,0.996,0.996,0.996,0.996,0.996,0.996,0.994,0.986,0.981,0.973,0.962,{"v":0.94,"d":"0.940"},{"v":0.89,"d":"0.890"},0.836,0.725,0.478,0.138,{"$nulls":8}," PG   RP",45,"MA","H-ZLaF56B","806333",null,null,"H-ZLaF56B","806333","NBFD15",806333]
["",135,"H-ZLaF57",800298,29.84,29.62,0.026806,0.027224,1.74747,1.75431,1.76226,1.77044,1.77212,1.77354,1.77945,{"v":1.7838,"d":"1.78380"},1.78795,1.79223,1.79344,1.79459,1.79977,{"v":1.8,"d":"1.80000"},1.80633,1.81903,1.82067,1.83511,1.84939,1.87619,{"v":3.12168528,"d":"3.12168528E+00"},{"v":-0.0138673767,"d":"-1.38673767E-02"},{"v":0.0373009678,"d":"3.73009678E-02"},{"v":0.00194247273,"d":"1.94247273E-03"},{"v":-9.80256201e-5,"d":"-9.80256201E-05"},{"v":1.64841569e-5,"d":"1.64841569E-05"},0.2899,0.2361,0.5999,{"v":0.241,"d":"0.2410"},0.2325,0.5304,{"v":0,"d":"0.0000"},0.0058,0.0125,0.0047,1.8,1.9,1.8,1.8,1.9,{"v":2,"d":"2.0"},2.1,2.2,2.4,2.5,2.6,2.4,2.5,2.5,2.6,2.6,2.8,2.9,3.1,3.2,3.3,3.4,2.8,2.8,2.9,2.9,{"v":3,"d":"3.0"},3.2,3.3,3.5,3.6,3.7,3.8,2.8,2.9,2.9,{"v":3,"d":"3.0"},3.1,3.2,3.4,3.5,3.6,3.7,3.8,2.9,2.9,{"v":3,"d":"3.0"},{"v":3,"d":"3.0"},3.1,3.2,3.4,3.5,3.6,3.7,3.9,3.2,3.3,3.3,3.4,3.4,3.6,3.7,3.8,{"v":4,"d":"4.0"},4.1,4.3,3.6,3.7,3.9,{"v":4,"d":"4.0"},{"v":4,"d":"4.0"},4.2,4.4,4.5,4.8,4.9,5.2,4.5,4.6,4.7,4.9,5.2,5.4,5.6,5.9,6.1,6.2,6.4,4.6,4.7,4.8,{"v":5,"d":"5.0"},5.2,5.4,5.6,5.9,6.1,6.2,6.5,5.8,{"v":6,"d":"6.0"},6.2,6.2,6.6,6.9,7.2,7.3,7.6,7.7,{"v":8,"d":"8.0"},{"v":0,"d":"0.0"},0.5,0.9,1.2,1.5,1.8,2.2,2.4,2.6,2.8,3.1,{"v":-1.68e-7,"d":"-1.68E-07"},{"v":1.19e-8,"d":"1.19E-08"},{"v":-1.81e-11,"d":"-1.81E-11"},{"v":8.12e-7,"d":"8.12E-07"},{"v":7.58e-10,"d":"7.58E-10"},{"v":0.286,"d":"2.86E-01"},1,1,1,1,1,1,{"$nulls":4},623,658,547,592,1.19,null,73,89,65,68,70,71,72,73,74,75,75,76,77,77,78,78,79,80,81,82,83,84,84,null,220,null,543,167,100.6,{"v":39,"d":"39.0"},{"v":0.29,"d":"0.290"},83,2.52,3.73,"430/360","383/356",-0.7,0.945,0.983,0.996,0.996,0.996,0.996,0.996,0.996,0.996,0.996,0.996,0.996,0.996,0.996,0.996,0.996,0.996,0.993,0.984,0.981,0.977,0.972,0.964,0.939,{"v":0.91,"d":"0.910"},0.848,0.694,0.347,0.042,{"$nulls":7},0.893,0.966,0.992,0.992,0.992,0.992,0.992,0.992,0.992,0.992,0.992,0.992,0.992,0.992,0.992,0.992,0.988,0.983,{"v":0.97,"d":"0.970"},0.964,0.957,0.946,0.927,{"v":0.88,"d":"0.880"},0.826,0.716,0.475,0.117,0.013,{"$nulls":7}," PG   RP",136,"B","H-ZLaF57","800298","S-NBH55","800299"]
["",136,"H-ZLaF59",852408,40.78,40.53,{"v":0.02088,"d":"0.020880"},0.021134,1.80328,1.81065,1.81893,1.82685,1.82837,1.82965,1.83478,1.83842,1.84183,{"v":1.8453,"d":"1.84530"},1.84628,1.84719,1.85132,{"v":1.8515,"d":"1.85150"},1.85646,1.86618,1.86741,1.87807,1.88823,1.90623,{"v":3.3317767,"d":"3.33177670E+00"},{"v":-0.0158867083,"d":"-1.58867083E-02"},{"v":0.0320181245,"d":"3.20181245E-02"},{"v":0.0011488843,"d":"1.14888430E-03"},{"v":-4.0318428e-5,"d":"-4.03184280E-05"},{"v":5.06235629e-6,"d":"5.06235629E-06"},0.2969,0.2375,0.5694,{"v":0.247,"d":"0.2470"},0.2347,0.5044,-0.0022,-0.0064,0.0118,0.0056,3.7,3.7,3.7,3.7,3.7,3.8,3.9,4.1,4.2,4.3,4.4,4.1,4.1,4.1,4.2,4.3,4.4,4.5,4.6,4.7,4.8,4.9,4.5,4.5,4.6,4.6,4.7,4.8,4.9,{"v":5,"d":"5.0"},5.2,5.3,5.4,4.5,4.6,4.6,4.6,4.7,4.8,{"v":5,"d":"5.0"},5.1,5.3,5.4,5.4,4.6,4.6,4.7,4.7,4.8,4.9,{"v":5,"d":"5.0"},5.1,5.3,5.4,5.5,4.7,4.8,4.9,{"v":5,"d":"5.0"},{"v":5,"d":"5.0"},{"v":5,"d":"5.0"},5.2,5.3,5.5,5.5,5.7,5.1,5.2,5.4,5.3,5.4,5.4,5.6,5.6,5.7,5.8,{"v":6,"d":"6.0"},5.8,5.9,{"v":6,"d":"6.0"},6.1,6.2,6.3,6.5,6.6,6.7,6.8,6.9,5.9,{"v":6,"d":"6.0"},6.1,6.2,6.3,6.4,6.6,6.7,6.8,6.9,{"v":7,"d":"7.0"},6.7,6.8,6.9,{"v":7,"d":"7.0"},7.2,7.3,7.5,7.7,7.8,7.9,{"v":8,"d":"8.0"},1.6,2.1,2.6,2.9,3.2,3.5,3.7,{"v":4,"d":"4.0"},4.3,4.5,4.7,{"v":2.71e-6,"d":"2.71E-06"},{"v":1.23e-8,"d":"1.23E-08"},{"v":-1.91e-11,"d":"-1.91E-11"},{"v":6.47e-7,"d":"6.47E-07"},{"v":2.76e-10,"d":"2.76E-10"},{"v":0.255,"d":"2.55E-01"},1,3,1,3,1,1,{"$nulls":4},677,701,632,667,1.02,null,62,78,56,58,60,61,63,63,64,65,66,66,67,67,68,69,70,71,72,73,74,76,77,155,155,156,720,68,121.8,46.4,0.312,65,1.25,4.72,"(380)/340","367/335",-0.4,0.861,0.972,0.995,0.999,0.999,0.999,0.999,0.999,0.999,0.999,0.999,0.999,0.999,0.999,0.999,0.999,0.999,0.998,0.996,0.994,0.991,0.988,0.982,0.972,0.961,0.942,0.906,0.827,0.666,0.357,0.059,{"$nulls":5},0.742,0.945,{"v":0.99,"d":"0.990"},0.998,0.998,0.998,0.998,0.998,0.998,0.998,0.998,0.998,0.998,0.998,0.998,0.998,0.998,0.996,0.993,{"v":0.99,"d":"0.990"},0.987,0.979,0.971,{"v":0.95,"d":"0.950"},0.929,0.893,0.829,0.693,0.451,0.131,{"v":0.01,"d":"0.010"},{"$nulls":5}," PG   RP",136,"B","H-ZLaF59","852408","S-LAH89","852408",{"$nulls":4},"(K-VC185)","854406"]
["",137,"H-ZLaF60GT",850323,32.27,32.05,0.026349,0.026727,1.79843,1.80513,1.81293,{"v":1.821,"d":"1.82100"},1.82266,1.82407,1.82993,1.83424,1.83835,1.84259,1.84379,1.84491,1.85003,1.85026,1.85649,1.86893,1.87052,{"v":1.8845,"d":"1.88450"},1.89819,1.92348,{"v":3.30260921,"d":"3.30260921E+00"},{"v":-0.0139415408,"d":"-1.39415408E-02"},{"v":0.0382606507,"d":"3.82606507E-02"},{"v":0.00195805494,"d":"1.95805494E-03"},{"v":-0.000107295242,"d":"-1.07295242E-04"},{"v":1.47824013e-5,"d":"1.47824013E-05"},0.2911,0.2364,0.5909,0.2421,0.2331,0.5231,-0.0003,0.0009,0.0064,0.0026,3.2,3.1,3.1,3.1,3.1,3.1,3.2,3.3,3.3,3.5,3.6,3.7,3.7,3.7,3.7,3.7,3.7,3.8,3.9,{"v":4,"d":"4.0"},4.1,4.2,4.1,4.1,4.2,4.2,4.3,4.3,4.4,4.5,4.6,4.7,4.8,4.1,4.1,4.2,4.2,4.3,4.4,4.5,4.6,4.7,4.7,4.8,4.2,4.2,4.3,4.3,4.3,4.5,4.6,4.6,4.8,4.8,4.9,4.5,4.5,4.7,4.6,4.8,4.8,{"v":5,"d":"5.0"},5.2,5.3,5.6,5.7,4.9,{"v":5,"d":"5.0"},5.1,5.2,5.2,5.3,5.5,5.5,5.6,5.8,{"v":6,"d":"6.0"},5.8,5.9,6.2,6.2,6.3,6.5,6.8,{"v":7,"d":"7.0"},7.2,7.4,7.7,5.8,5.9,6.2,6.2,6.3,6.5,6.8,{"v":7,"d":"7.0"},7.2,7.4,7.7,6.9,7.1,7.4,7.6,7.9,8.1,8.4,8.6,8.9,9.1,9.3,1.2,1.7,2.2,2.5,2.7,3.1,3.3,3.5,3.8,3.9,4.1,{"v":1.56e-6,"d":"1.56E-06"},{"v":9.55e-9,"d":"9.55E-09"},{"v":-1.73e-11,"d":"-1.73E-11"},{"v":8.08e-7,"d":"8.08E-07"},{"v":1.02e-9,"d":"1.02E-09"},{"v":0.278,"d":"2.78E-01"},1,1,1,1,1,2,{"$nulls":4},617,663,569,591,1.19,null,73,92,65,67,70,71,71,73,74,75,76,77,77,78,79,80,81,82,83,84,85,86,87,null,164,null,625,98,121.5,46.5,0.307,89,1.71,{"v":4,"d":"4.00"},"(395)/355","387/353",-0.2,0.942,0.986,0.993,0.998,0.998,0.998,0.998,0.998,0.998,0.998,0.998,0.998,0.998,0.998,0.998,0.998,0.998,0.996,0.993,0.989,0.985,0.979,0.963,0.935,0.904,0.849,0.733,0.476,{"v":0.11,"d":"0.110"},{"$nulls":7},0.882,0.959,0.985,0.996,0.996,0.996,0.996,0.996,0.996,0.996,0.996,0.996,0.996,0.996,0.996,0.996,0.996,0.994,0.989,0.983,0.974,{"v":0.96,"d":"0.960"},0.929,0.877,{"v":0.82,"d":"0.820"},0.726,0.541,0.231,0.019,{"$nulls":7}," PG   RP",91,"MA","H-ZLaF60GT","850323",null,null,"H-ZLaF71AGT","850322",{"$nulls":4},"N-LASF9HT","850322"]
["★★★",138,"H-ZLaF60A",850323,32.27,32.05,0.026349,0.026727,{"$nulls":3},1.82128,1.82287,1.82426,1.83001,1.83428,1.83837,1.84259,1.84379,1.84491,1.85003,1.85026,1.85649,1.86893,1.87052,1.88455,1.89826,1.92358,{"v":3.3003767,"d":"3.30037670E+00"},{"v":-0.011992718,"d":"-1.19927180E-02"},{"v":0.0394905653,"d":"3.94905653E-02"},{"v":0.00156664097,"d":"1.56664097E-03"},{"v":-4.50656039e-5,"d":"-4.50656039E-05"},{"v":1.12714689e-5,"d":"1.12714689E-05"},0.2911,0.2364,0.5928,0.2421,0.2331,0.5249,-0.0003,0.0028,-0.0008,-0.0004,2.5,2.5,2.7,2.7,2.8,2.8,2.9,2.9,{"v":3,"d":"3.0"},3.1,3.1,2.8,2.8,{"v":3,"d":"3.0"},{"v":3,"d":"3.0"},3.2,3.3,3.5,3.7,3.8,{"v":4,"d":"4.0"},4.2,3.1,3.2,3.3,3.4,3.6,3.7,3.8,4.1,4.2,4.4,4.6,3.2,3.3,3.4,3.5,3.7,3.7,{"v":4,"d":"4.0"},4.2,4.3,4.5,4.7,3.4,3.4,3.6,3.6,3.8,3.8,4.1,4.3,4.5,4.6,4.8,3.8,3.9,4.2,4.2,4.4,4.5,4.7,{"v":5,"d":"5.0"},5.2,5.3,5.5,4.3,4.5,4.7,4.8,{"v":5,"d":"5.0"},5.2,5.3,5.6,5.7,5.9,6.1,4.9,5.1,5.3,5.5,5.7,5.9,6.1,6.2,6.5,6.7,6.9,5.2,5.3,5.6,5.7,5.9,6.1,6.3,6.4,6.7,{"v":7,"d":"7.0"},7.1,6.3,6.6,6.8,7.1,7.3,7.6,7.9,8.2,8.4,8.6,8.9,0.4,0.9,1.5,1.8,2.2,2.4,2.8,3.2,3.5,3.7,{"v":4,"d":"4.0"},{"v":6.73e-7,"d":"6.73E-07"},{"v":1.31e-8,"d":"1.31E-08"},{"v":-2.05e-11,"d":"-2.05E-11"},{"v":8.31e-7,"d":"8.31E-07"},{"v":7.05e-10,"d":"7.05E-10"},{"v":0.274,"d":"2.74E-01"},1,1,1,1,1,1,1,{"$nulls":3},743,795,682,704,0.87,null,65,79,57,59,60,60,64,64,65,65,65,66,66,68,69,69,71,71,72,75,76,76,79,null,164,null,603,147,111.4,{"v":42.89,"d":"42.9"},0.299,null,1.76,4.43,"(400)/360","395/357",-0.3,0.969,0.987,0.995,0.997,0.999,0.999,0.999,0.999,0.999,0.999,0.999,0.999,0.999,0.999,0.999,0.999,0.998,0.996,{"v":0.99,"d":"0.990"},0.986,{"v":0.98,"d":"0.980"},0.971,0.954,0.913,0.872,{"v":0.796868872525461,"d":"0.797"},{"v":0.640312423743285,"d":"0.640"},{"v":0.354964786985977,"d":"0.355"},{"$nulls":8},0.939,0.974,0.989,0.993,0.998,0.998,0.998,0.998,0.998,0.998,0.998,0.998,0.998,0.998,0.998,0.998,0.996,0.993,{"v":0.98,"d":"0.980"},0.972,0.961,0.944,{"v":0.91,"d":"0.910"},0.833,0.761,0.635,{"v":0.41,"d":"0.410"},0.126,{"$nulls":8}," PG   RP",86,"MA","H-ZLaF60A","850323","S-LAH71","850323","H-ZLaF71","850323",null,null,"K-LaSFn21","850324","N-LASF9","850322"]
["★★★",139,"H-ZLaF64",871407,40.73,40.48,0.021378,0.021636,{"$nulls":5},1.84858,1.85367,1.85735,1.86082,1.86436,1.86536,1.86629,1.87052,{"v":1.8707,"d":"1.87070"},1.87578,1.88573,1.88699,1.89788,1.90822,1.92642,{"v":3.39546999,"d":"3.39546999E+00"},{"v":-0.0128894532,"d":"-1.28894532E-02"},{"v":0.0353964334,"d":"3.53964334E-02"},{"v":0.000598603397,"d":"5.98603397E-04"},{"v":3.775884e-5,"d":"3.77588400E-05"},{"v":6.23039754e-7,"d":"6.23039754E-07"},0.2966,0.2376,0.5683,0.2468,0.2348,0.5033,-0.0023,-0.0076,0.0007,0.0019,1.5,1.5,1.7,1.9,2.1,2.3,2.4,2.5,2.5,2.7,2.9,1.7,1.8,{"v":2,"d":"2.0"},2.3,2.6,2.8,{"v":3,"d":"3.0"},3.2,3.3,3.3,3.5,1.8,1.9,2.2,2.5,2.8,3.1,3.4,3.4,3.6,3.7,3.8,1.9,{"v":2,"d":"2.0"},2.3,2.6,2.9,3.2,3.4,3.5,3.6,3.8,3.9,{"v":2,"d":"2.0"},2.2,2.5,2.7,{"v":3,"d":"3.0"},3.3,3.5,3.6,3.7,3.9,{"v":4,"d":"4.0"},2.1,2.3,2.6,2.9,3.3,3.5,3.8,{"v":4,"d":"4.0"},4.1,4.3,4.5,2.3,2.5,2.9,3.3,3.6,{"v":4,"d":"4.0"},4.3,4.5,4.7,4.9,5.1,2.5,2.8,3.2,3.6,3.9,4.2,4.4,4.7,4.9,5.2,5.4,2.6,2.9,3.4,3.7,{"v":4,"d":"4.0"},4.3,4.5,4.8,{"v":5,"d":"5.0"},5.3,5.5,3.2,3.6,4.1,4.6,5.1,5.5,5.8,{"v":6,"d":"6.0"},6.1,6.4,6.7,{"v":-1,"d":"-1.0"},-0.3,0.3,0.8,1.4,1.9,2.2,2.5,2.7,{"v":3,"d":"3.0"},3.2,{"v":-2.08e-7,"d":"-2.08E-07"},{"v":1.66e-8,"d":"1.66E-08"},{"v":-3.59e-11,"d":"-3.59E-11"},{"v":6.54e-7,"d":"6.54E-07"},{"v":1.08e-9,"d":"1.08E-09"},{"v":0.191,"d":"1.91E-01"},1,1,1,2,1,1,1,{"$nulls":3},719,746,689,706,0.88,null,68,84,62,62,63,66,67,67,69,70,71,72,72,72,73,75,76,76,77,77,80,81,83,null,130,null,671,91,123.4,46.9,0.316,116,{"v":0.9,"d":"0.90"},4.84,"(375)/325","368/322",-0.8,{"v":0.9,"d":"0.900"},0.973,0.988,0.996,0.998,0.999,0.999,0.999,0.999,0.999,0.999,0.999,0.999,0.999,0.999,0.999,0.999,0.998,0.996,0.993,0.989,0.985,0.978,0.966,0.954,0.934,0.902,0.853,0.773,0.645,0.427,0.164,{"$nulls":4},{"v":0.81,"d":"0.810"},0.947,0.976,0.993,0.997,0.998,0.998,0.998,0.998,0.998,0.998,0.998,0.998,0.998,0.998,0.998,0.998,0.997,0.992,0.986,0.979,{"v":0.97,"d":"0.970"},0.957,0.933,0.911,0.873,0.814,0.727,0.598,0.416,0.182,0.027,{"$nulls":4}," PG   RP",100,"MA","H-ZLaF64","871407",{"$nulls":4},"TAFD32",871407]
["",140,"H-ZLaF65",874306,30.55,30.34,{"v":0.02861,"d":"0.028610"},0.029035,1.82063,1.82703,1.83463,1.84284,1.84457,1.84606,1.85226,1.85685,1.86126,{"v":1.8658,"d":"1.86580"},{"v":1.8671,"d":"1.86710"},{"v":1.8683,"d":"1.86830"},1.87384,1.87408,1.88085,1.89441,1.89614,1.91161,1.92693,1.95549,{"v":3.37787954,"d":"3.37787954E+00"},{"v":-0.0131762604,"d":"-1.31762604E-02"},{"v":0.0434183952,"d":"4.34183952E-02"},{"v":0.00140530101,"d":"1.40530101E-03"},{"v":2.38841484e-5,"d":"2.38841484E-05"},{"v":1.02947705e-5,"d":"1.02947705E-05"},0.2894,0.2366,0.6012,0.2404,0.2332,0.5328,0.0006,0.0083,0.0018,-0.0005,2.1,2.1,2.1,2.2,2.2,2.4,2.5,2.6,2.7,2.9,{"v":3,"d":"3.0"},2.6,2.6,2.6,2.7,2.8,{"v":3,"d":"3.0"},3.1,3.2,3.4,3.6,3.7,2.9,{"v":3,"d":"3.0"},{"v":3,"d":"3.0"},3.1,3.1,3.3,3.5,3.7,{"v":4,"d":"4.0"},4.2,4.3,{"v":3,"d":"3.0"},3.1,3.1,3.2,3.2,3.4,3.6,3.8,{"v":4,"d":"4.0"},4.2,4.4,{"v":3,"d":"3.0"},3.1,3.2,3.2,3.3,3.5,3.7,3.9,4.1,4.3,4.4,3.2,3.4,3.4,3.5,3.8,{"v":4,"d":"4.0"},4.3,4.5,4.6,4.9,5.1,3.8,3.8,3.9,4.1,4.2,4.5,4.8,4.9,5.3,5.5,5.7,4.9,{"v":5,"d":"5.0"},5.1,5.3,5.5,5.8,6.1,6.3,6.5,6.8,{"v":7,"d":"7.0"},{"v":5,"d":"5.0"},5.1,5.2,5.4,5.6,5.9,6.1,6.3,6.5,6.8,7.1,5.9,6.1,6.4,6.8,{"v":7,"d":"7.0"},7.5,7.7,{"v":8,"d":"8.0"},8.3,8.6,8.8,{"v":0,"d":"0.0"},0.6,{"v":1,"d":"1.0"},1.3,1.7,2.1,2.4,2.8,3.1,3.4,3.6,{"v":1.88e-8,"d":"1.88E-08"},{"v":1.25e-8,"d":"1.25E-08"},{"v":-1.43e-11,"d":"-1.43E-11"},{"v":7.76e-7,"d":"7.76E-07"},{"v":7.48e-10,"d":"7.48E-10"},{"v":0.289,"d":"2.89E-01"},1,1,1,3,1,2,{"$nulls":4},665,697,625,651,0.67,null,82,98,73,76,78,80,81,82,83,84,85,85,86,86,87,88,89,90,92,92,93,94,95,null,180,null,545,136,124.8,47.6,{"v":0.31,"d":"0.310"},null,1.28,4.55,"(410)/360","399/360",-0.7,0.928,0.982,0.997,0.997,0.997,0.997,0.997,0.997,0.997,0.997,0.997,0.997,0.997,0.997,0.997,0.997,0.995,0.993,0.985,0.979,0.973,0.964,0.944,0.896,0.846,{"v":0.75,"d":"0.750"},0.555,0.213,{"$nulls":8},0.861,0.964,0.994,0.994,0.994,0.994,0.994,0.994,0.994,0.994,0.994,0.994,0.994,0.994,0.994,0.994,{"v":0.99,"d":"0.990"},0.985,0.967,0.956,0.943,0.926,0.892,0.805,0.718,0.568,0.316,0.051,{"$nulls":8}," PG   RP",100,"B","H-ZLaF65","874306"]
["★★★",141,"H-ZLaF66A",801350,34.97,34.72,0.022907,0.023227,{"v":1.7544,"d":"1.75440"},1.76062,1.76782,1.77518,1.77667,1.77795,1.78317,1.78697,1.79058,1.79427,1.79533,1.79632,1.80079,{"v":1.801,"d":"1.80100"},1.80642,1.81718,1.81855,1.83064,1.84242,1.86397,{"v":3.14021962,"d":"3.14021962E+00"},{"v":-0.012681279,"d":"-1.26812790E-02"},{"v":0.0337217299,"d":"3.37217299E-02"},{"v":0.00119133791,"d":"1.19133791E-03"},{"v":-2.0390936e-5,"d":"-2.03909360E-05"},{"v":7.64423823e-6,"d":"7.64423823E-06"},0.2938,0.2366,0.5876,0.2441,0.2333,0.5205,-0.0012,0.0021,0.0029,0.0002,3.2,3.3,3.3,3.4,3.6,3.7,3.8,3.8,{"v":4,"d":"4.0"},4.1,4.3,3.8,3.9,3.8,{"v":4,"d":"4.0"},4.1,4.3,4.5,4.5,4.7,4.8,4.9,4.1,4.2,4.3,4.4,4.6,4.8,4.8,4.9,{"v":5,"d":"5.0"},5.2,5.4,4.2,4.3,4.4,4.5,4.6,4.8,4.9,{"v":5,"d":"5.0"},5.1,5.3,5.5,4.3,4.3,4.4,4.6,4.7,4.8,4.9,5.1,5.2,5.3,5.5,4.5,4.6,4.8,{"v":5,"d":"5.0"},{"v":5,"d":"5.0"},5.3,5.4,5.5,5.6,5.8,{"v":6,"d":"6.0"},4.8,5.1,5.4,5.7,5.8,5.9,6.1,6.1,6.3,6.4,6.6,5.5,5.7,5.9,6.1,6.3,6.4,6.6,6.8,7.1,7.2,7.3,5.6,5.8,{"v":6,"d":"6.0"},6.1,6.3,6.5,6.6,6.9,7.1,7.2,7.4,6.5,6.9,{"v":7,"d":"7.0"},7.4,7.6,{"v":8,"d":"8.0"},8.1,8.4,8.6,8.8,{"v":9,"d":"9.0"},1.4,1.9,2.3,2.8,3.1,3.4,3.7,{"v":4,"d":"4.0"},4.2,4.4,4.7,{"v":2.52e-6,"d":"2.52E-06"},{"v":1.35e-8,"d":"1.35E-08"},{"v":-2.56e-11,"d":"-2.56E-11"},{"v":7.53e-7,"d":"7.53E-07"},{"v":7.09e-10,"d":"7.09E-10"},{"v":0.267,"d":"2.67E-01"},1,1,1,2,1,1,1,{"$nulls":3},677,719,618,668,1.15,null,76,93,66,69,71,72,74,74,75,76,77,78,78,79,79,80,81,82,83,85,86,87,88,null,160,null,640,128,111.6,42.1,0.324,87,1.64,3.76,"425/355","387/354",-1.3,0.936,0.979,0.991,0.996,0.998,0.998,0.998,0.998,0.998,0.998,0.998,0.998,0.998,0.998,0.998,0.998,0.998,0.997,0.994,0.991,0.987,0.982,{"v":0.97,"d":"0.970"},0.946,{"v":0.92,"d":"0.920"},0.866,0.748,0.491,0.155,{"$nulls":7},0.876,0.958,0.983,0.992,0.996,0.996,0.996,0.996,0.996,0.996,0.996,0.996,0.996,0.996,0.996,0.996,0.996,0.994,0.989,0.983,0.975,0.963,0.942,0.895,0.845,0.751,0.558,0.241,0.024,{"$nulls":7}," PG   RP",45,"MA","H-ZLaF66A","801350","S-LAM66","801350","H-ZLaF66","801350",{"$nulls":4},"N-LASF45","801350"]
["",142,"H-ZLaF67",881401,40.13,{"v":39.9,"d":"39.90"},0.021952,0.022209,1.83527,1.84141,1.84851,1.85576,1.85723,1.85849,1.86362,1.86735,1.87088,{"v":1.8745,"d":"1.87450"},1.87552,1.87648,1.88081,{"v":1.881,"d":"1.88100"},1.88622,1.89645,1.89773,1.90896,1.91961,1.93853,{"v":3.43263393,"d":"3.43263393E+00"},{"v":-0.0131007856,"d":"-1.31007856E-02"},{"v":0.0345483476,"d":"3.45483476E-02"},{"v":0.00134177704,"d":"1.34177704E-03"},{"v":-7.37786129e-5,"d":"-7.37786129E-05"},{"v":7.34356017e-6,"d":"7.34356017E-06"},0.2961,0.2378,0.5699,0.2467,{"v":0.235,"d":"0.2350"},0.5057,{"v":-0.002,"d":"-0.0020"},-0.0071,-0.0053,-0.0011,4.1,4.1,{"v":4,"d":"4.0"},{"v":4,"d":"4.0"},{"v":4,"d":"4.0"},4.1,4.3,4.4,4.5,4.5,4.7,4.7,4.7,4.7,4.7,4.8,4.9,{"v":5,"d":"5.0"},5.1,5.2,5.3,5.4,{"v":5,"d":"5.0"},{"v":5,"d":"5.0"},5.1,5.1,5.1,5.2,5.4,5.5,5.6,5.7,5.8,5.1,5.1,5.1,5.1,5.2,5.3,5.4,5.5,5.7,5.8,5.9,5.2,5.2,5.2,5.2,5.2,5.3,5.5,5.6,5.8,5.9,{"v":6,"d":"6.0"},5.4,5.5,5.5,5.5,5.6,5.7,5.8,{"v":6,"d":"6.0"},6.2,6.2,6.4,5.7,5.8,5.8,5.9,5.8,{"v":6,"d":"6.0"},6.2,6.2,6.5,6.6,6.7,6.5,6.6,6.7,6.8,6.9,{"v":7,"d":"7.0"},7.1,7.3,7.3,7.4,7.6,6.6,6.7,6.8,6.9,6.9,{"v":7,"d":"7.0"},7.1,7.3,7.4,7.5,7.7,7.5,7.6,7.7,7.7,7.9,{"v":8,"d":"8.0"},8.3,8.4,8.6,8.7,8.9,2.2,2.7,{"v":3,"d":"3.0"},3.3,3.6,3.9,4.2,4.5,4.8,{"v":5,"d":"5.0"},5.2,{"v":3.08e-6,"d":"3.08E-06"},{"v":1.15e-8,"d":"1.15E-08"},{"v":-1.54e-11,"d":"-1.54E-11"},{"v":7.31e-7,"d":"7.31E-07"},{"v":3.03e-10,"d":"3.03E-10"},{"v":0.244,"d":"2.44E-01"},1,2,1,2,1,1,{"$nulls":4},715,754,647,677,0.84,null,71,86,64,66,68,69,70,71,73,74,74,75,75,76,76,77,78,79,80,81,82,84,85,null,105,null,710,71,{"v":122,"d":"122.0"},46.9,{"v":0.3,"d":"0.300"},92,1.09,{"v":5.2,"d":"5.20"},"(390)/340","380/336",-0.5,0.945,{"v":0.98,"d":"0.980"},0.994,0.999,0.999,0.999,0.999,0.999,0.999,0.999,0.999,0.999,0.999,0.999,0.999,0.999,0.999,0.999,0.994,{"v":0.99,"d":"0.990"},0.985,0.977,{"v":0.97,"d":"0.970"},{"v":0.95,"d":"0.950"},0.928,0.891,0.839,0.753,0.604,0.361,0.102,{"$nulls":5},0.893,0.972,0.989,0.998,0.998,0.998,0.998,0.998,0.998,0.998,0.998,0.998,0.998,0.998,0.998,0.998,0.998,0.998,0.989,0.981,0.969,0.956,{"v":0.94,"d":"0.940"},0.903,0.862,0.794,0.704,0.567,0.364,{"v":0.13,"d":"0.130"},{"v":0.01,"d":"0.010"},{"$nulls":5}," PG   RP",190,"A","H-ZLaF67","881401","(S-LAH58)","883408","H-ZLaF73","881402","TAFD33",881401,"(K-LaSFn17)","883408","(N-LASF31A)","883408"]
["★★★",143,"H-ZLaF68A",883408,40.79,40.56,0.021645,0.021897,1.83774,1.84375,1.85077,1.85799,1.85944,1.86069,1.86579,{"v":1.8695,"d":"1.86950"},1.87299,1.87657,1.87758,1.87853,1.88281,{"v":1.883,"d":"1.88300"},1.88815,1.89821,1.89948,1.91053,1.92097,1.93924,{"v":3.43996305,"d":"3.43996305E+00"},{"v":-0.0128171243,"d":"-1.28171243E-02"},{"v":0.0356469712,"d":"3.56469712E-02"},{"v":0.000718879378,"d":"7.18879378E-04"},{"v":3.46401317e-5,"d":"3.46401317E-05"},{"v":-9.501018e-8,"d":"-9.50101800E-08"},0.2971,0.2379,0.5692,0.2475,0.2352,0.5046,-0.0029,-0.0067,-0.0041,-0.0003,4.7,4.7,4.7,4.7,4.7,4.8,4.9,4.9,{"v":5,"d":"5.0"},5.1,5.3,5.2,5.2,5.2,5.2,5.2,5.3,5.6,5.9,6.1,6.3,6.5,5.5,5.5,5.5,5.5,5.5,5.6,5.8,{"v":6,"d":"6.0"},6.3,6.5,6.7,5.6,5.6,5.6,5.6,5.6,5.7,{"v":6,"d":"6.0"},6.2,6.5,6.6,6.8,5.7,5.7,5.7,5.7,5.7,5.8,6.1,6.3,6.5,6.7,6.9,{"v":6,"d":"6.0"},{"v":6,"d":"6.0"},{"v":6,"d":"6.0"},{"v":6,"d":"6.0"},{"v":6,"d":"6.0"},6.1,6.4,6.6,6.8,6.9,7.1,6.5,6.4,6.5,6.4,6.5,6.6,6.9,{"v":7,"d":"7.0"},7.4,7.6,7.8,7.1,7.2,7.3,7.3,7.4,7.5,7.7,{"v":8,"d":"8.0"},8.1,8.3,8.5,7.2,7.3,7.4,7.4,7.4,7.5,7.8,8.1,8.2,8.4,8.6,7.9,{"v":8,"d":"8.0"},8.1,8.2,8.3,8.4,8.7,{"v":9,"d":"9.0"},9.2,9.4,9.6,2.7,3.2,3.5,3.8,4.1,4.4,4.8,5.2,5.5,5.8,6.1,{"v":3.73e-6,"d":"3.73E-06"},{"v":1.16e-8,"d":"1.16E-08"},{"v":-5.36e-12,"d":"-5.36E-12"},{"v":8.04e-7,"d":"8.04E-07"},{"v":3.83e-10,"d":"3.83E-10"},{"v":0.213,"d":"2.13E-01"},1,1,1,2,1,1,1,{"$nulls":3},698,746,629,667,0.98,null,68,83,61,62,64,65,66,67,68,69,70,70,71,71,72,73,74,75,76,77,78,79,80,null,100,null,682,58,120.9,46.5,0.301,95,1.32,5.47,"(370)/315","368/313",-2.1,0.949,0.993,0.999,0.999,0.999,0.999,0.999,0.999,0.999,0.999,0.999,0.999,0.999,0.999,0.999,0.999,0.999,0.997,0.994,0.991,0.988,0.984,{"v":0.98,"d":"0.980"},{"v":0.97,"d":"0.970"},0.956,0.937,0.903,0.857,0.785,0.695,0.572,0.401,{"$nulls":4},{"v":0.9,"d":"0.900"},0.985,0.998,0.998,0.998,0.998,0.998,0.998,0.998,0.998,0.998,0.998,0.998,0.998,0.998,0.998,0.998,0.995,0.992,0.989,0.985,0.981,{"v":0.96,"d":"0.960"},0.937,0.909,0.873,0.815,{"v":0.73,"d":"0.730"},0.607,0.476,0.318,0.155,{"$nulls":4}," PG   RP",227,"MA","H-ZLaF68A","883408","S-LAH58","883408","H-ZLaF68B","883408","TAFD30",883408,"K-LaSFn17","883408","N-LASF31A","883408"]
["",144,"H-ZLaF68L",883392,39.22,38.97,0.022515,0.022798,null,null,1.84942,1.85707,1.85859,{"v":1.8599,"d":"1.85990"},1.86519,1.86902,1.87265,1.87635,{"v":1.8774,"d":"1.87740"},1.87837,1.88281,{"v":1.883,"d":"1.88300"},1.88835,1.89887,1.90019,{"v":1.9117,"d":"1.91170"},{"v":1.9227,"d":"1.92270"},{"v":1.9422,"d":"1.94220"},{"v":3.43867274,"d":"3.43867274E+00"},{"v":-0.0143248055,"d":"-1.43248055E-02"},{"v":0.0349115425,"d":"3.49115425E-02"},{"v":0.0014530167,"d":"1.45301670E-03"},{"v":-7.62581625e-5,"d":"-7.62581625E-05"},{"v":7.4766879e-6,"d":"7.47668790E-06"},0.2954,0.2376,0.5698,0.2456,0.2347,0.5049,-0.0013,-0.0086,0.0005,0.0011,0.9,0.9,{"v":1,"d":"1.0"},1.2,1.3,1.5,1.6,1.6,1.8,1.9,1.9,1.4,1.6,1.6,1.7,1.7,1.9,2.1,2.3,2.3,2.4,2.6,1.9,{"v":2,"d":"2.0"},2.1,2.3,2.4,2.4,2.6,2.8,2.9,{"v":3,"d":"3.0"},3.1,{"v":2,"d":"2.0"},{"v":2,"d":"2.0"},2.2,2.4,2.4,2.6,2.8,2.9,{"v":3,"d":"3.0"},3.1,3.2,2.2,2.3,2.5,2.6,2.6,2.8,2.9,{"v":3,"d":"3.0"},3.2,3.3,3.4,2.5,2.7,2.7,2.8,2.9,{"v":3,"d":"3.0"},3.3,3.5,3.5,3.7,3.9,3.2,3.3,3.5,3.7,3.8,3.9,4.1,4.2,4.4,4.4,4.6,3.4,3.6,3.6,3.8,4.1,4.1,4.3,4.5,4.6,4.7,4.9,3.7,3.9,{"v":4,"d":"4.0"},4.2,4.3,4.4,4.5,4.6,4.7,4.8,5.1,4.9,{"v":5,"d":"5.0"},5.1,5.3,5.4,5.5,5.6,5.7,5.9,6.1,6.4,-0.8,-0.2,0.3,0.7,{"v":1,"d":"1.0"},1.4,1.6,1.9,2.2,2.4,2.6,{"v":-1.77e-6,"d":"-1.77E-06"},{"v":1.42e-8,"d":"1.42E-08"},{"v":-2.29e-11,"d":"-2.29E-11"},{"v":1.13e-6,"d":"1.13E-06"},{"v":1.17e-10,"d":"1.17E-10"},{"v":0.138,"d":"1.38E-01"},1,1,1,2,1,1,{"$nulls":4},720,748,673,703,0.78,null,71,83,63,65,67,68,69,70,71,72,73,73,74,75,76,77,78,79,80,81,82,84,85,null,124,null,700,74,124.4,46.7,0.333,125,0.93,5.12,"(380)/340","377/338",-0.5,0.898,{"v":0.97,"d":"0.970"},0.988,0.995,0.998,0.999,0.999,0.999,0.999,0.999,0.999,0.999,0.999,0.999,0.999,0.999,0.999,0.998,0.995,0.991,0.987,0.982,0.974,0.957,0.939,{"v":0.91,"d":"0.910"},0.861,0.771,0.605,0.333,{"$nulls":6},0.807,{"v":0.94,"d":"0.940"},0.976,0.991,0.996,0.998,0.998,0.998,0.998,0.998,0.998,0.998,0.998,0.998,0.998,0.998,0.998,0.996,{"v":0.99,"d":"0.990"},0.983,0.975,0.964,0.949,0.915,0.881,0.828,0.741,0.594,0.366,0.111,{"$nulls":6}," PG   RP",155,"MA","H-ZLaF68L","883392",null,null,"H-ZLaF68N","883392"]
["",145,"H-ZLaF70",904313,31.32,31.08,0.028857,0.029295,1.84663,1.85408,1.86274,1.87166,1.87348,1.87504,1.88144,1.88615,1.89065,1.89526,1.89657,1.89781,1.90341,1.90366,1.91048,1.92412,1.92587,1.94128,1.95645,1.98472,{"v":3.48854243,"d":"3.48854243E+00"},{"v":-0.0159982726,"d":"-1.59982726E-02"},{"v":0.0428443509,"d":"4.28443509E-02"},{"v":0.00218903241,"d":"2.18903241E-03"},{"v":-0.000115672643,"d":"-1.15672643E-04"},{"v":1.78697063e-5,"d":"1.78697063E-05"},0.2911,0.2363,0.5947,{"v":0.242,"d":"0.2420"},0.2328,{"v":0.526,"d":"0.5260"},-0.0002,0.0031,0.0088,0.0033,2.4,2.4,2.4,2.5,2.6,2.7,2.7,2.9,3.1,3.3,3.5,2.8,2.9,3.1,3.3,3.4,3.4,3.5,3.5,3.7,3.9,{"v":4,"d":"4.0"},3.3,3.4,3.5,3.6,3.7,3.8,{"v":4,"d":"4.0"},4.1,4.2,4.3,4.4,3.4,3.4,3.5,3.6,3.7,3.9,{"v":4,"d":"4.0"},4.1,4.2,4.4,4.4,3.4,3.5,3.6,3.7,3.8,3.9,4.1,4.2,4.4,4.6,4.6,3.6,3.8,{"v":4,"d":"4.0"},4.1,4.2,4.3,4.6,4.8,4.9,5.1,5.3,{"v":4,"d":"4.0"},4.3,4.5,4.6,4.7,4.9,5.1,5.2,5.2,5.4,5.6,5.1,5.2,5.4,5.6,5.9,6.2,6.5,6.8,{"v":7,"d":"7.0"},7.1,7.2,5.1,5.3,5.5,5.7,{"v":6,"d":"6.0"},6.2,6.5,6.8,{"v":7,"d":"7.0"},7.2,7.3,6.4,6.5,6.8,7.1,7.5,7.7,{"v":8,"d":"8.0"},8.2,8.3,8.4,8.6,0.3,0.9,1.4,1.8,2.1,2.4,2.8,3.1,3.4,3.7,3.8,{"v":6.13e-7,"d":"6.13E-07"},{"v":1.29e-8,"d":"1.29E-08"},{"v":-2.38e-11,"d":"-2.38E-11"},{"v":7.62e-7,"d":"7.62E-07"},{"v":6.31e-10,"d":"6.31E-10"},{"v":0.284,"d":"2.84E-01"},1,2,1,2,1,1,1,{"$nulls":3},679,707,595,643,1.04,null,66,82,59,61,62,64,65,66,66,67,68,68,69,70,70,71,71,73,74,75,76,77,77,null,185,null,640,80,117.6,45.6,0.288,63,2.01,4.54,"(405)/360","392/360",-0.8,0.904,0.979,0.998,0.998,0.998,0.998,0.998,0.998,0.998,0.998,0.998,0.998,0.998,0.998,0.998,0.998,0.998,0.996,{"v":0.99,"d":"0.990"},0.984,0.977,0.968,{"v":0.95,"d":"0.950"},0.914,0.874,{"v":0.79,"d":"0.790"},0.591,0.229,{"$nulls":8},0.817,0.958,0.996,0.996,0.996,0.996,0.996,0.996,0.996,0.996,0.996,0.996,0.996,0.996,0.996,0.996,0.996,0.994,0.984,0.977,0.969,0.954,0.927,0.859,0.784,0.635,0.348,0.053,{"$nulls":8}," PG   RP",60,"MA","H-ZLaF70","904313","S-LAH95","904313","H-ZLaF75A","904313","TAFD25",904313,null,null,"N-LASF46A","904313"]
["★★★",146,"H-ZLaF70GT",904313,31.32,31.08,0.028857,0.029295,1.84663,1.85408,1.86274,1.87166,1.87348,1.87504,1.88144,1.88615,1.89065,1.89526,1.89657,1.89781,1.90341,1.90366,1.91048,1.92412,1.92587,1.94128,1.95645,1.98472,{"v":3.48854243,"d":"3.48854243E+00"},{"v":-0.0159982726,"d":"-1.59982726E-02"},{"v":0.0428443509,"d":"4.28443509E-02"},{"v":0.00218903241,"d":"2.18903241E-03"},{"v":-0.000115672643,"d":"-1.15672643E-04"},{"v":1.78697063e-5,"d":"1.78697063E-05"},0.2911,0.2363,0.5947,{"v":0.242,"d":"0.2420"},0.2328,{"v":0.526,"d":"0.5260"},-0.0002,0.0031,0.0088,0.0033,2.4,2.4,2.4,2.5,2.6,2.7,2.7,2.9,3.1,3.3,3.5,2.8,2.9,3.1,3.3,3.4,3.4,3.5,3.5,3.7,3.9,{"v":4,"d":"4.0"},3.3,3.4,3.5,3.6,3.7,3.8,{"v":4,"d":"4.0"},4.1,4.2,4.3,4.4,3.4,3.4,3.5,3.6,3.7,3.9,{"v":4,"d":"4.0"},4.1,4.2,4.4,4.4,3.4,3.5,3.6,3.7,3.8,3.9,4.1,4.2,4.4,4.6,4.6,3.6,3.8,{"v":4,"d":"4.0"},4.1,4.2,4.3,4.6,4.8,4.9,5.1,5.3,{"v":4,"d":"4.0"},4.3,4.5,4.6,4.7,4.9,5.1,5.2,5.2,5.4,5.6,5.1,5.2,5.4,5.6,5.9,6.2,6.5,6.8,{"v":7,"d":"7.0"},7.1,7.2,5.1,5.3,5.5,5.7,{"v":6,"d":"6.0"},6.2,6.5,6.8,{"v":7,"d":"7.0"},7.2,7.3,6.4,6.5,6.8,7.1,7.5,7.7,{"v":8,"d":"8.0"},8.2,8.3,8.4,8.6,0.3,0.9,1.4,1.8,2.1,2.4,2.8,3.1,3.4,3.7,3.8,{"v":6.13e-7,"d":"6.13E-07"},{"v":1.29e-8,"d":"1.29E-08"},{"v":-2.38e-11,"d":"-2.38E-11"},{"v":7.62e-7,"d":"7.62E-07"},{"v":6.31e-10,"d":"6.31E-10"},{"v":0.284,"d":"2.84E-01"},1,2,1,2,1,1,1,{"$nulls":3},679,707,595,643,1.04,null,66,82,59,61,62,64,65,66,66,67,68,68,69,70,70,71,71,73,74,75,76,77,77,null,185,null,640,80,117.6,45.6,0.288,63,2.01,4.54,"(395)/361","389/360",-0.4,0.867,0.947,0.982,0.992,0.997,0.998,0.999,0.999,0.999,0.999,0.999,0.999,0.999,0.999,0.999,0.999,0.998,0.997,0.994,0.991,0.987,0.982,0.971,0.941,0.904,0.817,0.611,0.268,{"$nulls":8},0.751,0.897,0.964,0.984,0.995,0.996,0.997,0.998,0.998,0.998,0.998,0.998,0.998,0.998,0.998,0.998,0.997,0.995,0.988,0.983,0.975,0.964,0.942,0.886,0.817,0.668,0.374,0.073,{"$nulls":8}," PG   RP",68,"MA","H-ZLaF70GT","904313"]
["★★★",147,"H-ZLaF70B",904313,31.32,31.08,0.028857,0.029295,{"$nulls":3},1.87171,1.87351,1.87507,1.88146,1.88615,1.89064,1.89526,1.89657,1.89779,{"v":1.9034,"d":"1.90340"},1.90366,1.91048,1.92412,1.92587,1.94134,1.95653,1.98473,{"v":3.48732094,"d":"3.48732094E+00"},{"v":-0.0153300569,"d":"-1.53300569E-02"},{"v":0.0438552114,"d":"4.38552114E-02"},{"v":0.00176295737,"d":"1.76295737E-03"},{"v":-3.48293322e-5,"d":"-3.48293322E-05"},{"v":1.26414315e-5,"d":"1.26414315E-05"},0.2911,0.2363,0.5967,{"v":0.242,"d":"0.2420"},0.2328,0.5281,-0.0002,0.0052,0.0078,0.0027,{"v":1,"d":"1.0"},{"v":1,"d":"1.0"},1.2,1.2,1.2,1.3,1.5,1.6,1.7,1.8,1.9,1.2,1.3,1.4,1.6,1.7,1.8,{"v":2,"d":"2.0"},2.1,2.2,2.4,2.6,1.6,1.7,1.8,{"v":2,"d":"2.0"},2.1,2.1,2.4,2.4,2.5,2.7,2.9,1.7,1.8,1.9,2.1,2.2,2.2,2.5,2.6,2.6,2.7,{"v":3,"d":"3.0"},1.8,1.9,{"v":2,"d":"2.0"},2.2,2.3,2.4,2.6,2.7,2.7,2.9,3.2,1.9,2.2,2.4,2.5,2.7,2.8,{"v":3,"d":"3.0"},3.2,3.4,3.4,3.6,2.3,2.6,2.7,2.9,3.1,3.3,3.5,3.6,3.7,3.8,{"v":4,"d":"4.0"},2.5,2.9,{"v":3,"d":"3.0"},3.1,3.3,3.5,3.8,3.9,{"v":4,"d":"4.0"},4.1,4.3,2.6,2.9,3.1,3.2,3.4,3.6,3.9,{"v":4,"d":"4.0"},4.1,4.2,4.4,5.2,5.4,5.5,5.8,{"v":6,"d":"6.0"},6.1,6.5,6.7,6.9,7.1,7.4,-1.3,-0.7,-0.2,0.3,0.6,0.9,1.3,1.5,1.7,{"v":2,"d":"2.0"},2.3,{"v":-5.63e-7,"d":"-5.63E-07"},{"v":1.42e-8,"d":"1.42E-08"},{"v":-2.54e-11,"d":"-2.54E-11"},{"v":2.54e-7,"d":"2.54E-07"},{"v":1.45e-10,"d":"1.45E-10"},{"v":0.385,"d":"3.85E-01"},1,1,1,2,1,1,1,{"$nulls":3},684,708,560,648,0.91,null,68,85,62,63,64,65,67,68,68,70,70,71,73,73,74,75,76,76,79,79,80,81,83,183,181,185,690,131,121.8,46.7,0.302,99,{"v":1.2,"d":"1.20"},4.53,"(405)/365","398/361",-0.9,0.871,0.959,0.983,0.994,0.998,0.999,0.999,0.999,0.999,0.999,0.999,0.999,0.999,0.999,0.999,0.999,0.999,0.998,0.993,{"v":0.99,"d":"0.990"},0.984,0.974,0.954,0.901,0.839,0.713,0.471,{"v":0.16,"d":"0.160"},{"$nulls":8},0.758,0.919,0.966,0.988,0.996,0.998,0.998,0.998,0.998,0.998,0.998,0.998,0.998,0.998,0.998,0.998,0.997,0.995,0.986,{"v":0.98,"d":"0.980"},0.969,0.949,{"v":0.91,"d":"0.910"},0.812,0.704,0.508,0.222,0.026,{"$nulls":8}," PG   RP",55,"MA","H-ZLaF70B","904313","S-LAH95","904313","H-ZLaF75A","904313","TAFD25L",904313,null,null,"N-LASF46A","904313"]
["★★★",148,"H-ZLaF72",911353,35.25,35.01,0.025839,0.026194,1.85959,1.86612,1.87377,1.88177,1.88343,1.88484,1.89068,1.89497,1.89905,1.90323,1.90443,1.90554,{"v":1.9106,"d":"1.91060"},1.91082,1.91695,1.92907,1.93062,1.94415,{"v":1.9572,"d":"1.95720"},1.98078,{"v":3.52587871,"d":"3.52587871E+00"},{"v":-0.0139436897,"d":"-1.39436897E-02"},{"v":0.040903752,"d":"4.09037520E-02"},{"v":0.00138553859,"d":"1.38553859E-03"},{"v":-1.74895373e-5,"d":"-1.74895373E-05"},{"v":6.86910964e-6,"d":"6.86910964E-06"},0.2937,0.2372,0.5836,0.2439,{"v":0.234,"d":"0.2340"},0.5165,-0.0017,-0.0014,0.0008,0.0007,4.5,4.5,4.6,4.6,4.7,4.7,4.7,4.7,4.8,4.8,4.8,4.9,4.9,4.9,5.1,5.3,5.3,5.4,5.4,5.5,5.6,5.7,5.3,5.4,5.6,5.7,5.9,6.1,6.1,6.1,6.1,6.2,6.2,5.3,5.5,5.7,5.8,{"v":6,"d":"6.0"},6.1,6.1,6.1,6.1,6.2,6.2,5.4,5.6,5.8,6.1,6.2,6.2,6.2,6.2,6.2,6.2,6.2,5.7,5.9,6.1,6.1,6.3,6.5,6.6,6.7,6.6,6.6,6.7,6.3,6.5,6.6,6.6,6.7,{"v":7,"d":"7.0"},7.1,7.2,7.2,7.3,7.4,7.3,7.5,7.6,7.7,7.8,7.9,8.1,8.2,8.3,8.4,8.4,7.4,7.5,7.7,7.8,7.9,{"v":8,"d":"8.0"},8.3,8.4,8.4,8.4,8.4,8.4,8.5,8.8,8.9,9.1,9.3,9.5,9.6,9.7,9.7,9.9,2.3,{"v":3,"d":"3.0"},3.6,4.2,4.5,4.7,4.9,{"v":5,"d":"5.0"},5.2,5.3,5.4,{"v":3.5e-6,"d":"3.50E-06"},{"v":1.24e-8,"d":"1.24E-08"},{"v":-3.24e-11,"d":"-3.24E-11"},{"v":8.61e-7,"d":"8.61E-07"},{"v":4.14e-10,"d":"4.14E-10"},{"v":0.243,"d":"2.43E-01"},1,1,1,1,1,1,1,{"$nulls":3},707,763,655,680,1.14,null,67,83,58,61,63,64,65,66,67,68,69,69,70,70,71,71,72,73,74,75,76,78,79,null,140,null,663,74,127.8,{"v":48,"d":"48.0"},0.333,77,1.41,4.88,"(400)/350","393/350",-0.9,0.931,0.987,0.997,0.997,0.997,0.997,0.997,0.997,0.997,0.997,0.997,0.997,0.997,0.997,0.997,0.997,0.997,0.992,0.983,{"v":0.98,"d":"0.980"},0.974,0.966,0.955,0.921,0.886,0.828,0.721,0.517,0.205,{"$nulls":7},0.867,0.974,0.994,0.994,0.994,0.994,0.994,0.994,0.994,0.994,0.994,0.994,0.994,0.994,0.994,0.994,0.994,0.987,0.969,{"v":0.96,"d":"0.960"},0.948,0.931,0.904,0.837,0.773,0.673,{"v":0.51,"d":"0.510"},0.261,0.041,{"$nulls":7}," PG   RP",92,"MA","H-ZLaF72","911353","(S-LAH93)","905350","H-ZLaF4LA","911353","TAFD35L",911353,"K-LaSFn23","911352"]
["★★★",149,"H-ZLaF72A",911353,35.25,35.01,0.025839,0.026194,{"$nulls":3},1.88174,{"v":1.8834,"d":"1.88340"},1.88483,{"v":1.8907,"d":"1.89070"},1.89498,1.89906,1.90323,1.90443,1.90554,{"v":1.9106,"d":"1.91060"},1.91082,1.91695,1.92907,1.93062,1.94415,1.95722,1.98087,{"v":3.52696534,"d":"3.52696534E+00"},{"v":-0.0146159641,"d":"-1.46159641E-02"},{"v":0.040335395,"d":"4.03353950E-02"},{"v":0.0015200593,"d":"1.52005930E-03"},{"v":-3.40993875e-5,"d":"-3.40993875E-05"},{"v":7.83574753e-6,"d":"7.83574753E-06"},0.2937,0.2372,0.5836,0.2439,{"v":0.234,"d":"0.2340"},0.5165,-0.0017,-0.0014,0.0012,-0.0001,2.7,2.8,2.8,2.8,2.9,{"v":3,"d":"3.0"},3.1,3.1,3.2,3.3,3.4,3.1,3.2,3.4,3.5,3.7,3.9,4.1,{"v":6,"d":"6.0"},{"v":4,"d":"4.0"},4.1,4.3,3.6,3.8,3.8,3.8,3.9,4.1,4.2,4.4,4.6,4.7,4.8,3.7,3.9,{"v":4,"d":"4.0"},{"v":4,"d":"4.0"},4.1,4.3,4.4,4.6,4.9,5.1,5.2,3.8,{"v":4,"d":"4.0"},4.2,4.2,4.3,4.5,4.6,4.8,5.1,5.4,5.5,{"v":4,"d":"4.0"},4.2,4.4,4.6,4.7,4.9,5.1,5.3,5.4,5.6,5.8,4.4,4.6,4.8,5.1,5.2,5.4,5.5,5.6,5.6,5.8,5.9,4.8,{"v":5,"d":"5.0"},5.2,5.3,5.4,5.7,5.9,5.9,6.1,6.3,6.5,5.1,5.2,5.3,5.5,5.6,5.9,6.1,6.3,6.4,6.5,6.6,6.2,6.4,6.6,6.9,7.2,7.4,7.7,7.8,8.1,8.3,8.5,0.7,1.4,{"v":2,"d":"2.0"},2.3,2.6,{"v":3,"d":"3.0"},3.3,3.6,4.1,4.5,4.7,{"v":1.2e-6,"d":"1.20E-06"},{"v":1.3e-8,"d":"1.30E-08"},{"v":-2.28e-11,"d":"-2.28E-11"},{"v":7.8e-7,"d":"7.80E-07"},{"v":5.81e-10,"d":"5.81E-10"},{"v":0.231,"d":"2.31E-01"},1,1,1,1,1,1,1,{"$nulls":3},714,760,657,682,0.96,null,68,83,60,62,64,65,67,68,68,69,70,71,72,73,73,74,75,75,76,77,78,79,79,null,145,null,676,67,125.6,{"v":48,"d":"48.0"},0.304,125,1.02,4.82,"(400)/355","392/351",-1.3,0.709,0.908,0.959,0.988,0.995,0.999,0.999,0.999,0.999,0.999,0.999,0.999,0.999,0.999,0.999,0.999,0.999,0.998,0.993,0.989,0.984,0.976,{"v":0.96,"d":"0.960"},0.925,{"v":0.89,"d":"0.890"},0.827,0.711,0.495,0.195,{"$nulls":7},0.502,0.824,0.919,0.977,{"v":0.99,"d":"0.990"},0.998,0.998,0.998,0.998,0.998,0.998,0.998,0.998,0.998,0.998,0.998,0.998,0.996,0.986,0.979,0.968,0.952,0.922,0.856,0.792,0.684,0.506,0.245,0.038,{"$nulls":7}," PG   RP",59,"MA","H-ZLaF72A","911353","(S-LAH93)","905350","H-ZLaF4LB","911353","TAFD35",911353,"K-LaSFn23","911352"]
["",150,"H-ZLaF75",950294,29.37,29.15,{"v":0.03235,"d":"0.032350"},0.032852,1.88995,1.89709,1.90559,1.91477,{"v":1.9167,"d":"1.91670"},1.91837,1.92534,1.93052,{"v":1.9355,"d":"1.93550"},1.94063,1.94209,1.94347,1.94973,{"v":1.95,"d":"1.95000"},1.95764,1.97298,1.97494,1.99236,2.00958,2.04179,{"v":3.64549592,"d":"3.64549592E+00"},{"v":-0.015320014,"d":"-1.53200140E-02"},{"v":0.0496183427,"d":"4.96183427E-02"},{"v":0.00232042227,"d":"2.32042227E-03"},{"v":-9.17626876e-5,"d":"-9.17626876E-05"},{"v":1.92554151e-5,"d":"1.92554151E-05"},0.2896,0.2362,0.5991,0.2408,0.2326,0.5303,0.0002,0.0043,0.0057,0.0018,4.6,4.6,4.6,4.6,4.7,4.7,4.7,4.8,4.8,4.9,4.9,5.2,5.2,5.3,5.3,5.4,5.5,5.6,5.7,5.7,5.8,5.9,5.6,5.6,5.7,5.8,5.9,5.9,5.9,6.1,6.2,6.3,6.3,5.6,5.7,5.8,5.9,{"v":6,"d":"6.0"},{"v":6,"d":"6.0"},{"v":6,"d":"6.0"},6.2,6.3,6.4,6.4,5.7,5.8,5.9,5.9,{"v":6,"d":"6.0"},{"v":6,"d":"6.0"},6.1,6.2,6.3,6.4,6.5,{"v":6,"d":"6.0"},6.1,6.2,6.2,6.3,6.3,6.4,6.5,6.6,6.7,6.8,6.6,6.7,6.8,6.9,{"v":7,"d":"7.0"},7.1,7.1,7.2,7.3,7.4,7.5,7.7,7.9,8.1,8.2,8.3,8.4,8.5,8.6,8.7,8.8,8.9,7.8,{"v":8,"d":"8.0"},8.2,8.3,8.4,8.5,8.6,8.7,8.8,8.9,{"v":9,"d":"9.0"},9.1,9.2,9.3,9.5,9.7,9.8,10.1,10.2,10.4,10.5,10.7,2.6,3.2,3.7,{"v":4,"d":"4.0"},4.3,4.5,4.8,{"v":5,"d":"5.0"},5.2,5.4,5.6,{"v":3.47e-6,"d":"3.47E-06"},{"v":1.08e-8,"d":"1.08E-08"},{"v":-2.35e-11,"d":"-2.35E-11"},{"v":7.66e-7,"d":"7.66E-07"},{"v":4.26e-10,"d":"4.26E-10"},{"v":0.284,"d":"2.84E-01"},1,1,1,1,1,1,{"$nulls":4},677,714,617,653,1.05,null,68,83,61,64,65,66,67,68,69,69,70,71,71,72,72,73,74,75,76,77,78,79,80,null,185,null,625,66,{"v":120,"d":"120.0"},45.7,0.314,61,1.25,4.77,"(430)/370","426/370",-2.4,0.926,0.976,0.983,0.996,0.996,0.996,0.996,0.996,0.996,0.996,0.996,0.996,0.996,0.996,0.996,0.996,0.996,0.991,0.981,0.968,0.953,0.929,{"v":0.87,"d":"0.870"},{"v":0.73,"d":"0.730"},0.604,0.426,0.212,0.165,{"$nulls":8},0.857,0.953,0.966,0.992,0.992,0.992,0.992,0.992,0.992,0.992,0.992,0.992,0.992,0.992,0.992,0.992,0.992,0.982,0.962,0.937,0.908,0.863,0.757,0.533,0.365,0.181,0.045,0.027,{"$nulls":8}," PG   RP",175,"B","H-ZLaF75","950294",{"$nulls":8},"(N-LASF55)","954306"]
["★★★",151,"H-ZLaF76A",850301,30.06,29.84,0.028285,0.028715,{"$nulls":3},1.81918,1.82091,1.82239,1.82855,1.83308,1.83743,1.84192,{"v":1.8432,"d":"1.84320"},1.84441,1.84988,1.85013,1.85681,1.87021,1.87192,1.88716,1.90224,{"v":1.9306,"d":"1.93060"},{"v":3.29574422,"d":"3.29574422E+00"},{"v":-0.0145780001,"d":"-1.45780001E-02"},{"v":0.0391228442,"d":"3.91228442E-02"},{"v":0.00260140747,"d":"2.60140747E-03"},{"v":-0.000183898297,"d":"-1.83898297E-04"},{"v":2.23647491e-5,"d":"2.23647491E-05"},0.2903,0.2362,0.5993,0.2413,0.2326,0.5307,0.0001,0.0056,0.0047,0.0001,1.6,1.6,1.8,1.8,1.9,2.1,2.2,2.3,2.5,2.6,2.7,1.9,2.2,2.4,2.5,2.6,2.7,2.8,2.9,3.1,3.3,3.5,2.4,2.6,2.6,2.8,2.9,2.9,{"v":3,"d":"3.0"},3.2,3.4,3.6,3.8,2.5,2.7,2.8,2.9,{"v":3,"d":"3.0"},3.1,3.3,3.5,3.6,3.8,4.1,2.7,2.9,{"v":3,"d":"3.0"},3.1,3.3,3.4,3.6,3.8,{"v":4,"d":"4.0"},4.2,4.4,2.9,3.1,3.2,3.3,3.5,3.7,{"v":4,"d":"4.0"},4.2,4.3,4.5,4.6,3.5,3.6,3.8,3.9,4.1,4.2,4.4,4.5,4.8,{"v":5,"d":"5.0"},5.1,3.7,3.9,{"v":4,"d":"4.0"},4.1,4.2,4.4,4.7,4.9,5.1,5.3,5.5,3.9,4.1,4.3,4.5,4.6,4.7,{"v":5,"d":"5.0"},5.1,5.3,5.6,5.8,5.8,6.2,6.5,6.8,7.1,7.3,7.6,7.8,{"v":8,"d":"8.0"},8.2,8.4,-0.3,0.4,0.9,1.3,1.7,{"v":2,"d":"2.0"},2.3,2.7,{"v":3,"d":"3.0"},3.3,3.5,{"v":4.46e-7,"d":"4.46E-07"},{"v":1.46e-8,"d":"1.46E-08"},{"v":-2.16e-11,"d":"-2.16E-11"},{"v":3.92e-7,"d":"3.92E-07"},{"v":2.47e-10,"d":"2.47E-10"},{"v":0.36,"d":"3.60E-01"},1,1,1,2,1,1,1,{"$nulls":3},633,682,570,606,0.94,null,72,88,65,67,67,68,70,71,71,73,75,76,77,78,78,81,82,84,85,86,88,88,89,null,205,null,558,188,{"v":122,"d":"122.0"},{"v":47,"d":"47.0"},0.297,null,1.93,4.06,"(405)/360","394/361",{"v":0,"d":"0.0"},0.891,0.956,0.982,0.991,0.996,0.997,0.999,0.999,0.999,0.999,0.999,0.999,0.999,0.999,0.999,0.999,0.997,0.996,0.991,0.987,0.982,0.974,0.957,0.919,0.876,0.789,0.577,0.252,{"$nulls":8},0.793,0.914,0.965,0.983,0.993,0.994,0.998,0.998,0.998,0.998,0.998,0.998,0.998,0.998,0.998,0.997,0.995,0.992,0.982,0.974,0.964,0.948,0.916,0.844,0.768,0.622,0.333,0.063,{"$nulls":8}," PG   RP",73,"MA","H-ZLaF76A","850301","S-NBH57","850300","H-ZLaF76",850301,{"$nulls":4},"(N-LASF9)","850322"]
["★★★",152,"H-ZLaF77A",954323,32.32,32.09,0.029506,{"v":0.02994,"d":"0.029940"},1.89738,1.90433,{"v":1.9125,"d":"1.91250"},1.92116,1.92298,1.92453,1.93102,1.93582,1.94042,1.94514,1.94649,1.94775,1.95349,1.95375,1.96073,1.97465,1.97643,1.99207,2.00732,2.03539,{"v":3.67292754,"d":"3.67292754E+00"},{"v":-0.0150437161,"d":"-1.50437161E-02"},{"v":0.0455746485,"d":"4.55746485E-02"},{"v":0.00228731957,"d":"2.28731957E-03"},{"v":-0.000121744297,"d":"-1.21744297E-04"},{"v":1.65263211e-5,"d":"1.65263211E-05"},0.2918,0.2366,0.5904,0.2425,0.2331,0.5224,-0.0006,0.0005,0.0018,0.0006,3.1,3.2,3.4,3.4,3.4,3.5,3.6,3.7,3.7,3.9,{"v":4,"d":"4.0"},3.8,3.9,3.9,3.9,{"v":4,"d":"4.0"},4.1,4.3,4.4,4.5,4.6,4.7,4.2,4.4,4.4,4.5,4.6,4.7,4.9,{"v":5,"d":"5.0"},5.1,5.2,5.3,4.3,4.5,4.5,4.6,4.7,4.8,{"v":5,"d":"5.0"},5.1,5.2,5.3,5.4,4.4,4.6,4.7,4.7,4.8,4.9,5.1,5.2,5.3,5.4,5.5,4.9,{"v":5,"d":"5.0"},5.1,5.2,5.3,5.4,5.6,5.7,5.9,6.1,6.3,5.2,5.4,5.6,5.7,5.9,6.1,6.3,6.6,6.8,{"v":7,"d":"7.0"},7.2,6.1,6.4,6.7,6.8,{"v":7,"d":"7.0"},7.2,7.5,7.7,7.9,8.1,8.3,6.2,6.5,6.8,6.9,7.1,7.3,7.6,7.8,{"v":8,"d":"8.0"},8.2,8.4,7.4,7.6,7.9,8.2,8.6,8.8,9.2,9.5,9.7,9.9,10.1,1.3,{"v":2,"d":"2.0"},2.4,2.8,3.1,3.4,3.8,{"v":4,"d":"4.0"},4.2,4.4,4.6,{"v":1.46e-6,"d":"1.46E-06"},{"v":1.08e-8,"d":"1.08E-08"},{"v":-2.27e-11,"d":"-2.27E-11"},{"v":9.17e-7,"d":"9.17E-07"},{"v":1.02e-9,"d":"1.02E-09"},{"v":0.253,"d":"2.53E-01"},1,1,1,1,1,1,1,{"$nulls":3},723,763,680,716,1.01,null,70,87,61,64,65,67,69,70,71,72,73,74,74,75,75,76,76,77,78,80,81,82,83,null,131,null,730,61,128.5,49.5,0.297,61,0.79,4.94,"(405)/355","390/352",-1.3,0.917,0.976,0.989,0.996,0.999,0.999,0.999,0.999,0.999,0.999,0.999,0.999,0.999,0.999,0.999,0.999,0.999,0.998,0.993,0.989,0.983,0.976,0.963,0.927,0.894,0.825,0.686,0.424,0.141,{"$nulls":7},{"v":0.84,"d":"0.840"},0.952,0.979,0.993,0.998,0.999,0.999,0.999,0.999,0.999,0.999,0.999,0.999,0.999,0.999,0.998,0.998,0.996,0.986,0.978,0.967,0.953,0.927,{"v":0.86,"d":"0.860"},{"v":0.8,"d":"0.800"},{"v":0.68,"d":"0.680"},{"v":0.47,"d":"0.470"},{"v":0.18,"d":"0.180"},{"v":0.02,"d":"0.020"},{"$nulls":7}," PG   RP",91,"MA","H-ZLaF77A","954323","S-LAH98","954323","H-ZLaF89LA","954323","TAFD45L",954323,null,null,"(N-LASF55)","954306"]
["",153,"H-ZLaF78",901371,{"v":37.1,"d":"37.10"},36.88,{"v":0.02428,"d":"0.024280"},{"v":0.02458,"d":"0.024580"},1.85201,1.85828,1.86561,1.87323,{"v":1.8748,"d":"1.87480"},1.87614,1.88167,1.88573,1.88958,1.89352,1.89465,1.89571,1.90048,1.90069,1.90645,{"v":1.9178,"d":"1.91780"},1.91923,1.93177,1.94382,1.96535,{"v":3.49532543,"d":"3.49532543E+00"},{"v":-0.0133990335,"d":"-1.33990335E-02"},{"v":0.0379713413,"d":"3.79713413E-02"},{"v":0.00156188624,"d":"1.56188624E-03"},{"v":-7.42686015e-5,"d":"-7.42686015E-05"},{"v":8.65884802e-6,"d":"8.65884802E-06"},0.2953,0.2372,0.5754,0.2457,0.2343,0.5102,-0.0023,-0.0066,-0.0041,-0.0014,4.8,4.9,4.9,{"v":5,"d":"5.0"},{"v":5,"d":"5.0"},{"v":5,"d":"5.0"},5.1,5.1,5.2,5.3,5.4,{"v":5,"d":"5.0"},5.1,5.2,5.4,5.5,5.6,5.7,5.8,5.9,{"v":6,"d":"6.0"},{"v":6,"d":"6.0"},5.2,5.4,5.5,5.7,5.9,6.1,6.2,6.2,6.3,6.4,6.4,5.3,5.5,5.7,5.9,5.9,6.1,6.2,6.3,6.4,6.5,6.5,5.5,5.8,5.9,{"v":6,"d":"6.0"},6.1,6.2,6.3,6.5,6.7,6.8,6.8,5.7,{"v":6,"d":"6.0"},6.2,6.4,6.4,6.5,6.6,6.8,6.8,6.9,{"v":7,"d":"7.0"},6.2,6.3,6.4,6.4,6.5,6.8,{"v":7,"d":"7.0"},7.2,7.3,7.4,7.5,6.9,7.1,7.4,7.6,7.8,{"v":8,"d":"8.0"},8.3,8.4,8.5,8.6,8.7,{"v":7,"d":"7.0"},7.3,7.4,7.6,7.8,{"v":8,"d":"8.0"},8.3,8.4,8.5,8.6,8.7,8.2,8.4,8.7,8.9,9.1,9.2,9.4,9.7,9.8,{"v":10,"d":"10.0"},10.2,2.4,3.2,3.7,4.1,4.5,4.7,{"v":5,"d":"5.0"},5.4,5.7,5.9,{"v":6,"d":"6.0"},{"v":4.25e-6,"d":"4.25E-06"},{"v":1.31e-8,"d":"1.31E-08"},{"v":-2.92e-11,"d":"-2.92E-11"},{"v":6.05e-7,"d":"6.05E-07"},{"v":4.73e-10,"d":"4.73E-10"},{"v":0.292,"d":"2.92E-01"},1,1,1,2,1,1,{"$nulls":4},690,732,625,663,0.75,null,65,84,58,60,61,63,64,65,66,67,68,68,69,69,70,71,72,73,74,75,76,77,78,null,115,null,670,72,121.8,46.7,0.303,94,{"v":1.2,"d":"1.20"},5.05,"(390)/345","389/343",-1.3,0.943,0.987,0.998,0.998,0.998,0.998,0.998,0.998,0.998,0.998,0.998,0.998,0.998,0.998,0.998,0.998,0.998,0.995,0.991,0.987,{"v":0.98,"d":"0.980"},{"v":0.97,"d":"0.970"},0.958,0.927,0.898,0.845,0.775,0.652,0.429,0.133,{"$nulls":6},{"v":0.89,"d":"0.890"},0.974,0.996,0.997,0.997,0.997,0.997,0.997,0.997,0.997,0.997,0.997,0.997,0.996,0.996,0.996,0.996,0.992,0.984,0.975,0.962,0.948,0.917,{"v":0.86,"d":"0.860"},0.806,0.723,0.611,0.439,0.194,{"v":0.03,"d":"0.030"},{"$nulls":6}," PG   RP",135,"B","H-ZLaF78","901371",null,null,"H-ZLaF78B","901371","TAFD37A",900374]
["",154,"H-ZLaF79",921240,23.96,23.77,0.038453,0.039142,{"v":1.8555,"d":"1.85550"},1.86269,1.87136,1.88103,1.88312,1.88494,1.89268,1.89855,1.90425,{"v":1.9102,"d":"1.91020"},1.91191,1.91351,1.92086,1.92119,1.93024,1.94865,1.95105,1.97243,1.99406,2.03605,{"v":3.51411868,"d":"3.51411868E+00"},{"v":-0.0149702982,"d":"-1.49702982E-02"},{"v":0.051699969,"d":"5.16999690E-02"},{"v":0.0045348201,"d":"4.53482010E-03"},{"v":-0.000371738355,"d":"-3.71738355E-04"},{"v":4.63319189e-5,"d":"4.63319189E-05"},0.2858,0.2354,0.6184,0.2371,0.2312,0.5462,0.0018,0.0146,0.0007,-0.0023,0.2,0.5,0.7,{"v":1,"d":"1.0"},1.2,1.3,1.4,1.5,1.6,1.8,2.1,0.6,0.9,1.2,1.5,1.8,{"v":2,"d":"2.0"},2.2,2.4,2.5,2.7,3.1,{"v":1,"d":"1.0"},1.4,1.5,1.8,2.1,2.2,2.5,2.6,2.9,3.1,3.5,1.2,1.5,1.6,1.9,2.2,2.3,2.6,2.8,3.1,3.2,3.6,1.4,1.6,1.7,{"v":2,"d":"2.0"},2.3,2.5,2.8,{"v":3,"d":"3.0"},3.2,3.3,3.7,1.6,1.8,2.2,2.4,2.6,2.7,3.1,3.2,3.4,3.8,4.1,1.9,2.3,2.7,{"v":3,"d":"3.0"},3.3,3.5,3.7,3.8,4.2,4.4,4.7,2.4,2.7,{"v":3,"d":"3.0"},3.2,3.5,3.8,3.9,4.3,4.6,4.8,5.1,2.6,2.9,3.1,3.3,3.6,3.8,{"v":4,"d":"4.0"},4.4,4.7,4.9,5.2,3.9,4.3,4.6,4.8,5.3,5.7,5.9,6.1,6.3,6.7,7.1,-1.7,{"v":-1,"d":"-1.0"},-0.5,0.1,0.6,{"v":1,"d":"1.0"},1.5,1.8,2.2,2.4,2.8,{"v":-1.48e-6,"d":"-1.48E-06"},{"v":1.72e-8,"d":"1.72E-08"},{"v":-2.62e-11,"d":"-2.62E-11"},{"v":5.91e-7,"d":"5.91E-07"},{"v":3.18e-10,"d":"3.18E-10"},{"v":0.291,"d":"2.91E-01"},1,1,1,1,1,1,{"$nulls":4},661,701,618,638,1.02,null,74,91,68,71,72,73,74,75,76,77,77,78,79,81,82,83,84,85,86,87,88,89,90,null,270,null,626,96,114.7,44.6,0.285,102,2.25,3.86,"(435)/370","422/371",-1.2,0.986,0.989,0.994,0.998,0.998,0.998,0.998,0.998,0.998,0.998,0.998,0.998,0.998,0.998,0.998,0.996,0.994,0.989,0.977,0.968,0.956,0.933,0.887,0.792,0.691,0.503,0.214,{"$nulls":9},0.972,0.978,0.988,0.996,0.996,0.996,0.996,0.996,0.996,0.996,0.996,0.996,0.996,0.996,0.996,0.992,0.988,0.979,0.953,0.937,0.914,0.871,0.788,0.627,0.478,0.253,0.046,{"$nulls":9}," PG   RP",160,"C","H-ZLaF79","921240",{"$nulls":4},"FDS24",921240,null,null,"(SCHOTT RealView® 1.9 lightweight)",922214]
["",155,"H-ZLaF80","001255",25.46,25.26,0.039308,0.039985,{"v":1.9329,"d":"1.93290"},1.94015,1.94903,1.95916,1.96137,1.96328,1.97139,1.97747,1.98335,1.98944,1.99119,1.99284,2.00035,2.00069,2.00996,2.02875,2.03118,2.05296,2.07475,null,{"v":3.80762148,"d":"3.80762148E+00"},{"v":-0.0153801657,"d":"-1.53801657E-02"},{"v":0.0626758348,"d":"6.26758348E-02"},{"v":0.00157569502,"d":"1.57569502E-03"},{"v":0.000215980103,"d":"2.15980103E-04"},{"v":6.30489693e-6,"d":"6.30489693E-06"},0.2862,0.2358,0.6159,0.2376,0.2318,0.5447,0.0019,0.0146,{"v":0.002,"d":"0.0020"},-0.0023,1.6,1.7,1.8,1.9,{"v":2,"d":"2.0"},2.1,2.2,2.4,2.6,2.8,2.9,2.4,2.7,2.7,2.8,2.9,3.1,3.3,3.6,3.7,{"v":4,"d":"4.0"},4.1,2.9,3.1,3.2,3.4,3.5,3.6,3.9,4.3,4.5,4.7,4.9,3.1,3.2,3.3,3.5,3.6,3.7,3.9,4.3,4.6,4.8,{"v":5,"d":"5.0"},3.2,3.3,3.4,3.6,3.7,3.8,4.1,4.4,4.7,4.9,{"v":5,"d":"5.0"},3.3,3.7,3.9,4.1,4.2,4.5,4.7,4.9,5.3,5.5,5.7,{"v":4,"d":"4.0"},4.3,4.5,4.8,{"v":5,"d":"5.0"},5.2,5.6,5.9,6.4,6.8,{"v":7,"d":"7.0"},5.6,5.8,6.1,6.4,6.8,{"v":7,"d":"7.0"},7.4,7.8,8.2,8.7,9.1,5.9,6.1,6.3,6.7,{"v":7,"d":"7.0"},7.2,7.7,8.1,8.5,{"v":9,"d":"9.0"},9.3,7.4,7.9,8.4,8.8,9.2,9.6,10.1,10.4,10.6,10.8,11.2,{"v":0,"d":"0.0"},0.6,1.1,1.6,{"v":2,"d":"2.0"},2.3,2.7,3.2,3.6,3.9,4.1,{"v":-7.65e-7,"d":"-7.65E-07"},{"v":1.27e-8,"d":"1.27E-08"},{"v":-1.65e-11,"d":"-1.65E-11"},{"v":1.04e-6,"d":"1.04E-06"},{"v":1.04e-9,"d":"1.04E-09"},{"v":0.285,"d":"2.85E-01"},1,1,1,1,1,1,1,{"$nulls":3},700,748,629,675,1.19,null,73,89,64,67,69,70,71,72,73,74,75,76,76,77,78,78,79,79,80,81,82,83,84,null,215,null,630,78,123.5,46.3,0.355,75,1.22,4.76,"(460)/375","440/373",-1.1,0.955,0.983,{"v":0.99,"d":"0.990"},0.997,0.997,0.997,0.997,0.997,0.997,0.997,0.997,0.997,0.997,0.997,0.997,0.997,0.995,0.994,0.967,0.953,0.931,0.893,0.816,0.669,0.559,0.373,0.144,{"$nulls":9},0.912,0.966,{"v":0.98,"d":"0.980"},0.994,0.994,0.994,0.994,0.994,0.994,0.994,0.994,0.994,0.994,0.994,0.994,0.994,0.991,0.989,0.941,0.912,{"v":0.87,"d":"0.870"},0.798,0.662,0.441,0.312,0.135,0.024,{"$nulls":9}," PG   RP",82,"MA","H-ZLaF80","001255",null,null,"H-ZLaF90","001254","TAFD40","001255"]
["★★★",156,"H-ZLaF80A","001255",25.46,25.26,0.039308,0.039985,{"v":1.9329,"d":"1.93290"},1.94015,1.94903,1.95916,1.96137,1.96328,1.97139,1.97747,1.98335,1.98944,1.99119,1.99284,2.00035,2.00069,2.00996,2.02875,2.03118,2.05296,2.07475,null,{"v":3.80762148,"d":"3.80762148E+00"},{"v":-0.0153801657,"d":"-1.53801657E-02"},{"v":0.0626758348,"d":"6.26758348E-02"},{"v":0.00157569502,"d":"1.57569502E-03"},{"v":0.000215980103,"d":"2.15980103E-04"},{"v":6.30489693e-6,"d":"6.30489693E-06"},0.2862,0.2358,0.6159,0.2376,0.2318,0.5447,0.0019,0.0146,{"v":0.002,"d":"0.0020"},-0.0023,1.6,1.7,1.8,1.9,{"v":2,"d":"2.0"},2.1,2.2,2.4,2.6,2.8,2.9,2.4,2.7,2.7,2.8,2.9,3.1,3.3,3.6,3.7,{"v":4,"d":"4.0"},4.1,2.9,3.1,3.2,3.4,3.5,3.6,3.9,4.3,4.5,4.7,4.9,3.1,3.2,3.3,3.5,3.6,3.7,3.9,4.3,4.6,4.8,{"v":5,"d":"5.0"},3.2,3.3,3.4,3.6,3.7,3.8,4.1,4.4,4.7,4.9,{"v":5,"d":"5.0"},3.3,3.7,3.9,4.1,4.2,4.5,4.7,4.9,5.3,5.5,5.7,{"v":4,"d":"4.0"},4.3,4.5,4.8,{"v":5,"d":"5.0"},5.2,5.6,5.9,6.4,6.8,{"v":7,"d":"7.0"},5.6,5.8,6.1,6.4,6.8,{"v":7,"d":"7.0"},7.4,7.8,8.2,8.7,9.1,5.9,6.1,6.3,6.7,{"v":7,"d":"7.0"},7.2,7.7,8.1,8.5,{"v":9,"d":"9.0"},9.3,7.4,7.9,8.4,8.8,9.2,9.6,10.1,10.4,10.6,10.8,11.2,{"v":0,"d":"0.0"},0.6,1.1,1.6,{"v":2,"d":"2.0"},2.3,2.7,3.2,3.6,3.9,4.1,{"v":-7.65e-7,"d":"-7.65E-07"},{"v":1.27e-8,"d":"1.27E-08"},{"v":-1.65e-11,"d":"-1.65E-11"},{"v":1.04e-6,"d":"1.04E-06"},{"v":1.04e-9,"d":"1.04E-09"},{"v":0.285,"d":"2.85E-01"},1,1,1,1,1,1,1,{"$nulls":3},700,748,629,675,1.19,null,73,89,64,67,69,70,71,72,73,74,75,76,76,77,78,78,79,79,80,81,82,83,84,null,215,null,630,78,123.5,46.3,0.355,75,1.22,4.76,"(440)/370","419/369",{"v":-1,"d":"-1.0"},0.933,0.976,0.989,0.994,0.998,0.999,0.999,0.999,0.999,0.999,0.999,0.999,0.999,0.999,0.998,0.997,0.996,0.992,0.981,0.972,{"v":0.96,"d":"0.960"},0.939,0.895,0.797,0.696,0.513,0.239,{"$nulls":9},{"v":0.87,"d":"0.870"},0.953,0.979,0.989,0.995,0.998,0.998,0.998,0.998,0.998,0.998,0.998,0.998,0.998,0.997,0.995,0.993,0.985,0.962,0.946,0.922,0.881,0.801,0.636,0.484,0.264,0.057,{"$nulls":9}," PG   RP",82,"MA","H-ZLaF80A","001255",null,null,"H-ZLaF90A","001254","TAFD40","001255"]
["★★★",157,"H-ZLaF82","001291",29.14,28.92,0.034352,0.034895,1.93864,1.94582,{"v":1.9544,"d":"1.95440"},1.96381,1.96583,1.96756,1.97488,1.98035,1.98561,1.99105,{"v":1.9926,"d":"1.99260"},1.99406,{"v":2.0007,"d":"2.00070"},{"v":2.001,"d":"2.00100"},2.00912,{"v":2.0254,"d":"2.02540"},2.02749,{"v":2.046,"d":"2.04600"},2.06424,{"v":2.0983,"d":"2.09830"},{"v":3.8328227,"d":"3.83282270E+00"},{"v":-0.0156183327,"d":"-1.56183327E-02"},{"v":0.0535172772,"d":"5.35172772E-02"},{"v":0.00275764007,"d":"2.75764007E-03"},{"v":-0.00012813013,"d":"-1.28130130E-04"},{"v":2.18199756e-5,"d":"2.18199756E-05"},0.2896,0.2364,0.5997,0.2407,0.2327,0.5304,-0.0002,0.0045,0.0025,0.0004,2.2,2.2,2.3,2.2,2.3,2.3,2.4,2.5,2.6,2.6,2.7,2.9,2.9,{"v":3,"d":"3.0"},{"v":3,"d":"3.0"},{"v":3,"d":"3.0"},3.1,3.2,3.3,3.5,3.6,3.7,3.4,3.4,3.5,3.6,3.7,3.8,{"v":4,"d":"4.0"},4.3,4.5,4.6,4.7,3.4,3.4,3.5,3.7,3.7,3.8,4.1,4.3,4.5,4.6,4.8,3.5,3.5,3.6,3.7,3.8,3.9,4.2,4.4,4.6,4.7,4.8,3.8,3.9,{"v":4,"d":"4.0"},4.2,4.3,4.5,4.7,4.9,5.1,5.2,5.3,4.5,4.5,4.6,4.8,4.9,{"v":5,"d":"5.0"},5.4,5.7,5.9,{"v":6,"d":"6.0"},6.1,5.8,5.9,6.1,6.3,6.6,6.8,{"v":7,"d":"7.0"},7.2,7.4,7.6,7.7,5.9,5.9,6.1,6.4,6.6,6.8,7.1,7.3,7.5,7.7,7.8,7.3,7.4,7.7,8.1,8.3,8.6,{"v":9,"d":"9.0"},9.3,9.5,9.7,9.9,0.3,0.8,1.3,1.7,2.1,2.4,2.8,3.2,3.5,3.7,3.9,{"v":-2.9e-7,"d":"-2.90E-07"},{"v":1.09e-8,"d":"1.09E-08"},{"v":-1.93e-11,"d":"-1.93E-11"},{"v":9.83e-7,"d":"9.83E-07"},{"v":8.75e-10,"d":"8.75E-10"},{"v":0.267,"d":"2.67E-01"},1,1,1,1,1,1,1,{"$nulls":3},725,761,682,718,{"v":1.1,"d":"1.10"},null,70,88,61,64,65,67,68,70,71,72,74,75,75,76,76,77,78,79,80,82,83,84,85,null,150,null,720,61,133.7,{"v":50,"d":"50.0"},0.338,81,0.74,5.02,"(415)/365","397/361",-2.5,0.935,0.979,{"v":0.99,"d":"0.990"},0.996,0.999,0.999,0.999,0.999,0.999,0.999,0.999,0.999,0.999,0.999,0.999,0.999,0.999,0.997,0.992,0.988,0.982,0.972,0.951,0.906,0.848,0.739,0.515,0.205,{"$nulls":8},0.875,0.959,0.981,0.993,0.998,0.998,0.998,0.998,0.998,0.998,0.998,0.998,0.998,0.998,0.998,0.998,0.998,0.995,0.984,0.976,0.964,0.945,0.904,{"v":0.82,"d":"0.820"},0.719,0.546,0.265,0.042,{"$nulls":8}," PG   RP",86,"MA","H-ZLaF82","001291","S-LAH99","001291","H-ZLaF91","003283","TAFD55","001291",null,null,"SCHOTT RealView® 2.0 ","001291"]
["★★★",158,"H-ZLaF82GT","001291",29.14,28.92,0.034352,0.034895,1.93864,1.94582,{"v":1.9544,"d":"1.95440"},1.96381,1.96583,1.96756,1.97488,1.98035,1.98561,1.99105,{"v":1.9926,"d":"1.99260"},1.99406,{"v":2.0007,"d":"2.00070"},{"v":2.001,"d":"2.00100"},2.00912,{"v":2.0254,"d":"2.02540"},2.02749,{"v":2.046,"d":"2.04600"},2.06424,{"v":2.0983,"d":"2.09830"},{"v":3.8328227,"d":"3.83282270E+00"},{"v":-0.0156183327,"d":"-1.56183327E-02"},{"v":0.0535172772,"d":"5.35172772E-02"},{"v":0.00275764007,"d":"2.75764007E-03"},{"v":-0.00012813013,"d":"-1.28130130E-04"},{"v":2.18199756e-5,"d":"2.18199756E-05"},0.2896,0.2364,0.5997,0.2407,0.2327,0.5304,-0.0002,0.0045,0.0025,0.0004,2.2,2.2,2.3,2.2,2.3,2.3,2.4,2.5,2.6,2.6,2.7,2.9,2.9,{"v":3,"d":"3.0"},{"v":3,"d":"3.0"},{"v":3,"d":"3.0"},3.1,3.2,3.3,3.5,3.6,3.7,3.4,3.4,3.5,3.6,3.7,3.8,{"v":4,"d":"4.0"},4.3,4.5,4.6,4.7,3.4,3.4,3.5,3.7,3.7,3.8,4.1,4.3,4.5,4.6,4.8,3.5,3.5,3.6,3.7,3.8,3.9,4.2,4.4,4.6,4.7,4.8,3.8,3.9,{"v":4,"d":"4.0"},4.2,4.3,4.5,4.7,4.9,5.1,5.2,5.3,4.5,4.5,4.6,4.8,4.9,{"v":5,"d":"5.0"},5.4,5.7,5.9,{"v":6,"d":"6.0"},6.1,5.8,5.9,6.1,6.3,6.6,6.8,{"v":7,"d":"7.0"},7.2,7.4,7.6,7.7,5.9,5.9,6.1,6.4,6.6,6.8,7.1,7.3,7.5,7.7,7.8,7.3,7.4,7.7,8.1,8.3,8.6,{"v":9,"d":"9.0"},9.3,9.5,9.7,9.9,0.3,0.8,1.3,1.7,2.1,2.4,2.8,3.2,3.5,3.7,3.9,{"v":-2.9e-7,"d":"-2.90E-07"},{"v":1.09e-8,"d":"1.09E-08"},{"v":-1.93e-11,"d":"-1.93E-11"},{"v":9.83e-7,"d":"9.83E-07"},{"v":8.75e-10,"d":"8.75E-10"},{"v":0.267,"d":"2.67E-01"},1,1,1,1,1,1,1,{"$nulls":3},725,761,682,718,{"v":1.1,"d":"1.10"},null,70,88,61,64,65,67,68,70,71,72,74,75,75,76,76,77,78,79,80,82,83,84,85,null,150,null,720,61,133.7,{"v":50,"d":"50.0"},0.338,null,0.74,5.02,"(409)/363","381/360",-1.5,0.916,0.974,0.988,0.995,0.999,0.999,0.999,0.999,0.999,0.999,0.999,0.999,0.999,0.999,0.999,0.999,0.999,0.998,0.993,0.989,0.984,0.977,0.959,0.922,0.872,0.769,0.547,0.226,{"$nulls":8},{"v":0.84,"d":"0.840"},0.948,0.975,{"v":0.99,"d":"0.990"},0.997,0.998,0.998,0.998,0.998,0.998,0.998,0.998,0.998,0.998,0.998,0.998,0.998,0.996,0.987,0.979,0.969,0.954,0.919,{"v":0.85,"d":"0.850"},0.761,0.591,0.299,0.051,{"$nulls":8}," PG   RP",105,"MA","H-ZLaF82GT","001291","S-LAH99W","001291",null,null,"TAFD55-W","001291",null,null,"SCHOTT RealView® 2.0 ","001291"]
["",159,"H-ZLaF86",883270,{"v":27,"d":"27.00"},26.78,0.032686,0.033246,1.82367,1.83046,1.83859,1.84749,1.84939,1.85103,{"v":1.8579,"d":"1.85790"},1.86304,{"v":1.868,"d":"1.86800"},1.87312,1.87457,1.87595,1.88223,1.88252,1.89022,1.90581,1.90782,1.92583,1.94392,1.97855,{"v":3.39234287,"d":"3.39234287E+00"},{"v":-0.0139491556,"d":"-1.39491556E-02"},{"v":0.0474887284,"d":"4.74887284E-02"},{"v":0.00228412158,"d":"2.28412158E-03"},{"v":-8.32791862e-5,"d":"-8.32791862E-05"},{"v":2.34034525e-5,"d":"2.34034525E-05"},0.2876,0.2356,0.6125,0.2391,0.2316,0.5417,0.0017,0.0137,0.0049,0.0004,1.2,1.3,1.4,1.6,1.8,{"v":2,"d":"2.0"},2.1,2.3,2.3,2.4,2.5,1.8,1.9,2.1,2.3,2.5,2.6,2.8,{"v":3,"d":"3.0"},3.1,3.2,3.3,2.1,2.2,2.3,2.5,2.8,2.9,3.2,3.3,3.5,3.7,3.8,2.1,2.3,2.5,2.6,2.9,{"v":3,"d":"3.0"},3.3,3.4,3.6,3.8,3.9,2.2,2.4,2.6,2.7,2.9,{"v":3,"d":"3.0"},3.3,3.4,3.6,3.9,{"v":4,"d":"4.0"},2.4,2.6,2.8,3.1,3.2,3.4,3.5,3.6,3.9,4.1,4.3,3.2,3.4,3.5,3.7,3.8,4.1,4.3,4.5,4.6,4.7,4.9,4.3,4.5,4.6,4.8,{"v":5,"d":"5.0"},5.1,5.2,5.4,5.5,5.6,5.9,4.5,4.7,4.8,4.9,5.1,5.3,5.4,5.5,5.6,5.7,{"v":6,"d":"6.0"},6.4,6.6,6.7,6.9,7.1,7.3,7.6,7.7,7.9,8.2,8.4,-0.8,-0.1,0.4,0.8,1.3,1.6,{"v":2,"d":"2.0"},2.3,2.6,{"v":3,"d":"3.0"},3.2,{"v":-4.29e-7,"d":"-4.29E-07"},{"v":1.62e-8,"d":"1.62E-08"},{"v":-2.51e-11,"d":"-2.51E-11"},{"v":5.81e-7,"d":"5.81E-07"},{"v":5.62e-12,"d":"5.62E-12"},{"v":0.34,"d":"3.40E-01"},1,1,1,1,1,2,{"$nulls":4},717,762,678,709,1.13,null,70,83,60,63,63,65,68,69,70,73,74,75,75,75,76,76,76,77,78,79,80,81,83,null,206,null,608,94,112.2,43.3,0.294,97,1.66,4.05,"(430)/370","418/370",{"$f":"-0.7","v":-0.7},0.969,0.987,0.995,0.998,0.999,0.999,0.999,0.999,0.999,0.999,0.999,0.999,0.999,0.999,0.998,0.998,0.997,0.993,0.982,0.975,0.964,0.944,0.902,0.804,0.701,0.512,{"v":0.23,"d":"0.230"},{"$nulls":9},0.938,0.975,0.991,0.997,0.998,0.998,0.998,0.998,0.998,0.998,0.998,0.998,0.998,0.998,0.997,0.997,0.995,0.987,0.965,{"v":0.95,"d":"0.950"},0.929,0.891,0.813,0.647,0.491,0.262,0.053,{"$nulls":9}," PG   RP",118,"A","H-ZLaF86","883270"]
["",160,"H-ZLaF95","051269",26.94,26.74,0.039005,0.039645,1.98329,1.99055,1.99938,{"v":2.0094,"d":"2.00940"},2.01158,2.01348,2.02155,2.02764,2.03354,2.03965,{"v":2.0414,"d":"2.04140"},2.04306,2.05057,{"v":2.0509,"d":"2.05090"},2.06011,2.07865,2.08104,2.10221,2.12327,2.16304,{"v":4.00832073,"d":"4.00832073E+00"},{"v":-0.0159378407,"d":"-1.59378407E-02"},{"v":0.0604102723,"d":"6.04102723E-02"},{"v":0.00381295608,"d":"3.81295608E-03"},{"v":-0.000246023955,"d":"-2.46023955E-04"},{"v":3.41387429e-5,"d":"3.41387429E-05"},0.2884,0.2361,{"v":0.604,"d":"0.6040"},0.2396,0.2323,{"v":0.534,"d":"0.5340"},{"v":0,"d":"0.0000"},0.0052,0.0003,{"v":-0.001,"d":"-0.0010"},1.4,1.6,1.7,1.9,{"v":2,"d":"2.0"},2.3,2.5,2.5,2.6,2.8,{"v":3,"d":"3.0"},2.1,2.2,2.3,2.5,2.6,2.7,3.1,3.2,3.3,3.5,3.7,2.6,2.7,2.8,2.9,{"v":3,"d":"3.0"},3.2,3.5,3.7,3.9,4.1,4.3,2.6,2.7,2.9,{"v":3,"d":"3.0"},3.1,3.3,3.5,3.7,3.9,4.1,4.4,2.7,2.8,{"v":3,"d":"3.0"},3.1,3.3,3.4,3.6,3.7,3.9,4.2,4.5,2.9,3.2,3.4,3.6,3.7,3.9,4.2,4.4,4.7,5.1,5.3,3.6,3.8,{"v":4,"d":"4.0"},4.1,4.4,4.7,5.1,5.3,5.7,6.1,6.4,4.9,5.3,5.6,{"v":6,"d":"6.0"},6.3,6.7,{"v":7,"d":"7.0"},7.4,7.7,{"v":8,"d":"8.0"},8.4,5.1,5.4,5.7,{"v":6,"d":"6.0"},6.4,6.7,7.1,7.4,7.7,8.1,8.5,6.2,6.4,6.8,7.2,7.5,7.7,{"v":8,"d":"8.0"},8.4,8.7,9.1,9.7,-0.6,{"v":0,"d":"0.0"},0.6,1.1,1.5,1.8,2.2,2.5,2.8,3.2,3.6,{"v":-1.09e-6,"d":"-1.09E-06"},{"v":1.24e-8,"d":"1.24E-08"},{"v":-1.7e-11,"d":"-1.70E-11"},{"v":9.96e-7,"d":"9.96E-07"},{"v":1.03e-9,"d":"1.03E-09"},{"v":0.251,"d":"2.51E-01"},1,1,1,1,1,2,{"$nulls":4},749,784,726,743,1.02,null,74,90,65,68,71,69,71,74,73,76,78,75,80,82,78,82,81,81,85,83,86,86,88,null,170,null,699,63,131.4,50.2,0.308,86,0.62,5.27,"(470)/370","432/369",-1.5,0.953,0.985,0.994,0.998,0.998,0.998,0.998,0.998,0.998,0.998,0.998,0.998,0.998,0.998,0.998,0.998,0.996,0.992,0.976,0.963,0.944,0.914,0.854,0.727,0.618,0.459,0.245,{"$nulls":9},0.907,{"v":0.97,"d":"0.970"},0.988,0.996,0.996,0.996,0.996,0.996,0.996,0.996,0.996,0.996,0.996,0.996,0.996,0.996,0.994,0.986,0.953,0.928,0.892,0.835,0.729,0.529,0.382,0.211,0.062,{"$nulls":9}," PG   RP",118,"MA","H-ZLaF95","051269",null,null,"H-ZLaF96","051270","TAFD65","051269"]
["★★★",161,"H-BiF200","003193",19.32,19.16,0.051908,0.052967,{"$nulls":3},1.95027,1.95293,1.95525,{"v":1.9652,"d":"1.96520"},1.97282,1.98028,1.98811,1.99036,{"v":1.9925,"d":"1.99250"},2.00228,2.00272,2.01489,2.04002,2.04333,2.07334,2.10453,null,{"v":3.77070363,"d":"3.77070363E+00"},{"v":-0.0189710141,"d":"-1.89710141E-02"},{"v":0.0672915528,"d":"6.72915528E-02"},{"v":0.00722871114,"d":"7.22871114E-03"},{"v":-0.000615434682,"d":"-6.15434682E-04"},{"v":8.7056627e-5,"d":"8.70566270E-05"},0.2815,0.2345,0.6419,0.2334,0.2298,0.5666,0.0046,0.0304,-0.0007,-0.0054,4.9,{"v":5,"d":"5.0"},5.1,5.3,5.5,5.7,{"v":6,"d":"6.0"},{"v":6,"d":"6.0"},6.2,6.3,6.4,5.5,5.5,5.6,5.7,{"v":6,"d":"6.0"},6.2,6.4,6.6,6.8,{"v":7,"d":"7.0"},7.1,5.6,5.8,{"v":6,"d":"6.0"},6.2,6.5,6.8,7.1,7.4,7.6,7.9,8.1,5.8,6.1,6.2,6.5,6.7,6.9,7.3,7.6,7.8,8.1,8.3,6.1,6.2,6.4,6.7,6.9,7.2,7.6,{"v":8,"d":"8.0"},{"v":8,"d":"8.0"},8.3,8.5,6.4,6.8,7.1,7.5,7.8,8.2,8.5,8.7,9.3,9.6,9.9,7.2,7.6,8.2,8.6,{"v":9,"d":"9.0"},9.3,9.8,10.5,10.8,11.3,11.5,10.2,10.6,11.1,11.8,12.4,12.9,13.5,{"v":14,"d":"14.0"},14.6,15.1,15.5,10.6,10.9,11.6,12.2,12.8,13.3,{"v":14,"d":"14.0"},14.5,15.1,15.7,16.2,14.6,{"v":15,"d":"15.0"},15.7,16.5,17.5,18.5,19.4,20.3,{"v":21,"d":"21.0"},21.9,22.6,2.8,3.4,{"v":4,"d":"4.0"},4.6,5.1,5.6,6.2,6.7,6.9,7.3,7.6,{"v":3.25e-6,"d":"3.25E-06"},{"v":1.38e-8,"d":"1.38E-08"},{"v":-2.3e-11,"d":"-2.30E-11"},{"v":1.02e-6,"d":"1.02E-06"},{"v":1.47e-9,"d":"1.47E-09"},{"v":0.356,"d":"3.56E-01"},1,1,1,1,1,1,1,{"$nulls":3},519,558,496,514,0.72,null,75,91,67,69,71,71,71,73,73,74,74,74,75,77,79,79,81,81,81,82,82,86,86,182,182,195,403,251,84.8,33.6,0.263,53,2.11,{"v":5.1,"d":"5.10"},"(470)/400","446/399",-3.5,0.967,0.983,0.993,0.997,0.998,0.999,0.999,0.998,0.998,0.997,0.998,0.997,0.997,0.996,0.996,0.994,0.993,0.985,0.961,0.943,0.915,0.857,0.675,0.195,{"$nulls":12},0.936,0.966,0.987,0.993,0.996,0.997,0.998,0.996,0.995,0.995,0.995,0.994,0.993,0.992,0.991,0.989,0.986,{"v":0.97,"d":"0.970"},0.924,0.889,0.838,0.734,0.456,0.038,{"$nulls":12}," PG   RP",273,"MA","H-BiF200","003193",{"$nulls":4},"E-FDS2","003193"]
["★★★",162,"D-FK61",497816,81.61,{"v":81.2,"d":"81.20"},{"v":0.00609,"d":"0.006090"},0.006139,{"v":1.4795,"d":"1.47950"},1.48263,1.48606,{"v":1.4891,"d":"1.48910"},1.48965,{"v":1.4901,"d":"1.49010"},1.49183,1.49301,1.49407,1.49514,1.49543,1.49571,1.49694,{"v":1.497,"d":"1.49700"},1.49845,1.50123,1.50157,1.50451,1.50721,1.51173,{"v":2.21807952,"d":"2.21807952E+00"},{"v":-0.00567922113,"d":"-5.67922113E-03"},{"v":0.00828756139,"d":"8.28756139E-03"},{"v":9.66891434e-5,"d":"9.66891434E-05"},{"v":3.56668643e-6,"d":"3.56668643E-06"},{"v":-3.63065113e-7,"d":"-3.63065113E-07"},0.3054,0.2381,0.5386,0.2557,0.2362,0.4789,0.0113,0.0305,{"v":-0.108,"d":"-0.1080"},-0.0528,-5.4,-5.6,-5.8,-6.1,-6.4,-6.6,-6.8,{"v":-7,"d":"-7.0"},-7.2,-7.5,-7.9,-5.3,-5.4,-5.8,{"v":-6,"d":"-6.0"},-6.3,-6.5,-6.8,-6.9,-7.2,-7.5,-7.8,-5.3,-5.3,-5.7,-5.9,-6.2,-6.4,-6.7,-6.9,-7.1,-7.4,-7.7,-5.2,-5.3,-5.7,-5.9,-6.2,-6.4,-6.6,-6.9,-7.1,-7.4,-7.6,-5.1,-5.3,-5.7,-5.9,-6.2,-6.5,-6.6,-6.9,-7.1,-7.4,-7.6,{"v":-5,"d":"-5.0"},-5.3,-5.6,-5.9,{"v":-6,"d":"-6.0"},-6.4,-6.6,-6.9,-7.1,-7.3,-7.5,-4.9,-5.2,-5.5,-5.8,{"v":-6,"d":"-6.0"},-6.3,-6.5,-6.8,-6.9,-7.1,-7.4,-4.6,-5.1,-5.2,-5.7,-5.9,{"v":-6,"d":"-6.0"},-6.3,-6.5,-6.8,-7.1,-7.3,-4.6,{"v":-5,"d":"-5.0"},-5.2,-5.6,-5.8,{"v":-6,"d":"-6.0"},-6.2,-6.4,-6.7,{"v":-7,"d":"-7.0"},-7.2,-4.5,-4.8,-5.1,-5.5,-5.7,-5.9,{"v":-6,"d":"-6.0"},-6.1,-6.4,-6.8,-7.1,-7.5,-7.3,-7.4,-7.4,-7.5,-7.6,-7.6,-7.8,-7.9,-8.1,-8.3,{"v":-1.9e-5,"d":"-1.90E-05"},{"v":-2.71e-9,"d":"-2.71E-09"},{"v":-2.9e-11,"d":"-2.90E-11"},{"v":3.52e-7,"d":"3.52E-07"},{"v":9.31e-11,"d":"9.31E-11"},{"v":0.228,"d":"2.28E-01"},1,2,1,3,2,2,1,{"$nulls":3},464,489,421,442,0.74,null,124,152,115,118,121,123,125,127,128,130,133,136,138,140,142,144,145,146,147,148,149,150,151,null,58,null,350,385,71.6,27.4,0.307,33,0.69,3.67,"340/285","332/284",-2.4,0.999,0.999,0.999,0.999,0.999,0.999,0.999,0.999,0.999,0.999,0.999,0.999,0.999,0.999,0.999,0.999,0.999,0.999,0.999,0.999,0.999,0.999,0.999,0.999,0.999,0.999,0.995,0.984,{"v":0.97,"d":"0.970"},0.942,0.886,0.788,0.643,0.466,0.298,0.176,0.998,0.998,0.998,0.998,0.998,0.998,0.998,0.998,0.998,0.998,0.998,0.998,0.998,0.998,0.998,0.998,0.998,0.998,0.998,0.998,0.998,0.998,0.998,0.998,0.998,0.998,0.993,0.975,0.948,0.893,0.788,0.621,{"v":0.41,"d":"0.410"},0.212,0.086,0.031," PG   RP   MO",127,"MA","D-FK61","497816",null,null,"D-FK61A-25","497815","M-FCD1",497816,"K-PFK80","497815"]
["",163,"D-FK90",459902,90.19,89.77,0.005085,0.005122,1.44358,{"v":1.4463,"d":"1.44630"},1.44928,1.45191,1.45238,1.45277,1.45425,1.45524,1.45615,1.45704,1.45729,1.45752,1.45855,{"v":1.4586,"d":"1.45860"},1.45981,1.46212,1.46241,1.46486,{"v":1.4671,"d":"1.46710"},1.47085,{"v":2.10866977,"d":"2.10866977E+00"},{"v":-0.00481589397,"d":"-4.81589397E-03"},{"v":0.00702478609,"d":"7.02478609E-03"},{"v":-2.48667024e-5,"d":"-2.48667024E-05"},{"v":1.78185408e-5,"d":"1.78185408E-05"},{"v":-1.09874507e-6,"d":"-1.09874507E-06"},0.3068,{"v":0.238,"d":"0.2380"},0.5388,0.2558,0.2362,0.4783,0.0139,{"v":0.045,"d":"0.0450"},-0.1374,-0.0682,{"v":-7,"d":"-7.0"},-7.2,-7.3,-7.3,-7.5,-7.6,-7.9,{"v":-8,"d":"-8.0"},-8.1,-8.2,-8.4,-6.7,-6.8,-6.9,{"v":-7,"d":"-7.0"},-7.1,-7.3,-7.6,-7.8,-8.1,{"v":-8,"d":"-8.0"},-8.3,-6.5,-6.5,-6.7,-6.8,{"v":-7,"d":"-7.0"},-7.2,-7.5,-7.7,{"v":-8,"d":"-8.0"},{"v":-8,"d":"-8.0"},-8.3,-6.4,-6.5,-6.7,-6.8,-6.9,-7.2,-7.5,-7.6,-7.9,{"v":-8,"d":"-8.0"},-8.2,-6.2,-6.4,-6.6,-6.7,-6.8,-7.1,-7.4,-7.4,-7.8,-7.9,-8.2,{"v":-6,"d":"-6.0"},-6.2,-6.4,-6.5,-6.5,-6.7,{"v":-7,"d":"-7.0"},-7.2,-7.6,-7.8,{"v":-8,"d":"-8.0"},-5.9,{"v":-6,"d":"-6.0"},-6.3,-6.5,-6.5,-6.6,{"v":-7,"d":"-7.0"},-7.1,-7.4,-7.7,{"v":-8,"d":"-8.0"},-5.6,-5.8,{"v":-6,"d":"-6.0"},-6.1,-6.2,-6.5,-6.8,-6.9,-7.2,-7.5,-7.9,-5.6,-5.8,-5.9,-6.1,-6.2,-6.5,-6.7,-6.8,-7.2,-7.5,-7.8,-5.3,-5.5,-5.7,{"v":-6,"d":"-6.0"},-6.2,-6.3,-6.6,-6.7,{"v":-7,"d":"-7.0"},-7.3,-7.6,-8.5,-8.4,-8.3,-8.2,-8.1,-8.2,-8.4,-8.3,-8.6,-8.6,-8.8,{"v":-2.37e-5,"d":"-2.37E-05"},{"v":5.32e-9,"d":"5.32E-09"},{"v":-4.63e-11,"d":"-4.63E-11"},{"v":9.51e-7,"d":"9.51E-07"},{"v":-1.08e-9,"d":"-1.08E-09"},{"v":2.02e-8,"d":"2.02E-08"},1,2,2,3,4,2,{"$nulls":4},442,467,423,436,0.71,null,134,164,123,126,128,130,132,133,135,138,140,143,144,145,146,147,149,150,151,153,155,157,160,null,48,null,354,459,68.9,26.2,0.313,48,{"v":0.6,"d":"0.60"},3.64,"310/260","300/260",-0.5,0.999,0.999,0.999,0.999,0.999,0.999,0.999,0.999,0.999,0.999,0.999,0.999,0.999,0.999,0.999,0.999,0.999,0.999,0.999,0.999,0.999,0.999,0.999,0.999,0.999,0.999,0.999,0.998,0.997,0.993,0.984,0.967,0.935,0.883,0.809,0.721,0.998,0.998,0.998,0.998,0.998,0.998,0.998,0.998,0.998,0.998,0.998,0.998,0.998,0.998,0.998,0.998,0.998,0.998,0.998,0.998,0.998,0.998,0.998,0.998,0.998,0.998,0.998,0.996,0.994,0.986,0.968,0.935,0.874,0.779,0.654,{"v":0.52,"d":"0.520"}," PG   RP   MO",127,"A","D-FK90","459902",{"$nulls":6},"K-PFK90","459900"]
["",164,"D-FK95",437951,{"v":95.1,"d":"95.10"},94.66,0.004595,0.004628,{"v":1.4231,"d":"1.42310"},1.42566,1.42846,1.43091,1.43134,{"v":1.4317,"d":"1.43170"},1.43306,1.43396,1.43478,1.43559,1.43582,1.43603,1.43696,{"v":1.437,"d":"1.43700"},{"v":1.4381,"d":"1.43810"},1.44019,1.44044,1.44264,1.44466,1.44803,{"v":2.04831817,"d":"2.04831817E+00"},{"v":-0.00448612591,"d":"-4.48612591E-03"},{"v":0.00622248873,"d":"6.22248873E-03"},{"v":-7.9858103e-6,"d":"-7.98581030E-06"},{"v":1.22118495e-5,"d":"1.22118495E-05"},{"v":-7.39464344e-7,"d":"-7.39464344E-07"},0.3069,0.2394,0.5332,{"v":0.255,"d":"0.2550"},0.2377,0.4754,0.0171,0.0475,-0.1544,{"v":-0.078,"d":"-0.0780"},-5.5,{"v":-6,"d":"-6.0"},-6.4,-6.7,{"v":-7,"d":"-7.0"},-7.2,-7.3,-7.3,-7.3,-7.4,-7.5,-5.3,-5.8,-6.2,-6.5,-6.8,{"v":-7,"d":"-7.0"},-7.2,-7.2,-7.2,-7.3,-7.4,-5.2,-5.7,{"v":-6,"d":"-6.0"},-6.4,-6.7,-6.9,-7.1,-7.1,-7.1,-7.2,-7.2,-5.2,-5.7,{"v":-6,"d":"-6.0"},-6.4,-6.7,-6.9,-7.1,-7.1,-7.1,-7.1,-7.2,-5.1,-5.6,-5.9,-6.3,-6.6,-6.8,{"v":-7,"d":"-7.0"},{"v":-7,"d":"-7.0"},-7.1,-7.1,-7.1,{"v":-5,"d":"-5.0"},-5.5,-5.8,-6.2,-6.4,-6.7,-6.9,-6.9,{"v":-7,"d":"-7.0"},{"v":-7,"d":"-7.0"},{"v":-7,"d":"-7.0"},-4.9,-5.3,-5.7,-6.1,-6.4,-6.6,-6.8,-6.8,-6.9,-6.8,-6.9,-4.8,-5.1,-5.5,-5.8,-6.2,-6.5,-6.7,-6.7,-6.7,-6.7,-6.8,-4.8,-5.1,-5.5,-5.8,-6.1,-6.4,-6.6,-6.7,-6.7,-6.7,-6.7,-4.5,-4.9,-5.3,-5.6,-5.9,-6.2,-6.4,-6.5,-6.6,-6.6,-6.5,-7.4,-7.5,-7.6,-7.7,-7.8,-7.9,{"v":-8,"d":"-8.0"},-7.9,-7.9,-7.8,-7.7,{"v":-2.28e-5,"d":"-2.28E-05"},{"v":-4.73e-9,"d":"-4.73E-09"},{"v":3.04e-11,"d":"3.04E-11"},{"v":6.79e-7,"d":"6.79E-07"},{"v":-1.59e-10,"d":"-1.59E-10"},{"v":1.98e-7,"d":"1.98E-07"},1,3,2,3,4,3,{"$nulls":4},409,443,377,390,0.97,null,139,170,129,131,132,134,134,137,140,140,143,145,145,147,149,150,152,154,156,159,160,164,168,null,45,null,358,449,71.4,26.8,0.333,32,0.59,3.56,"330/280","326/280",-3.2,0.999,0.999,0.999,0.999,0.999,0.999,0.999,0.999,0.999,0.999,0.999,0.999,0.999,0.999,0.999,0.999,0.999,0.999,0.999,0.999,0.998,0.998,0.998,0.998,0.998,0.998,0.997,0.994,0.986,0.965,0.925,0.845,0.716,0.535,0.367,0.205,0.998,0.998,0.998,0.998,0.998,0.998,0.998,0.998,0.998,0.998,0.998,0.998,0.998,0.998,0.998,0.998,0.998,0.998,0.998,0.998,0.997,0.997,0.997,0.997,0.997,0.997,0.995,0.988,0.973,0.932,0.856,0.714,0.513,0.286,0.135,0.042," PG   RP   MO",165,"A","D-FK95","437951",null,null,"(D-FK95-25)","437944",null,null,"(K-CaFK95)","434950"]
["★★★",165,"D-K9",516641,64.06,63.87,{"v":0.00806,"d":"0.008060"},0.008114,1.48801,1.49383,1.50003,1.50516,1.50603,1.50673,1.50929,1.51094,1.51241,1.51384,1.51424,1.51461,1.51625,1.51633,1.51825,{"v":1.5219,"d":"1.52190"},1.52236,1.52621,1.52976,1.53574,{"v":2.27095299,"d":"2.27095299E+00"},{"v":-0.0108648469,"d":"-1.08648469E-02"},{"v":0.0105786491,"d":"1.05786491E-02"},{"v":0.000154454636,"d":"1.54454636E-04"},{"v":5.64088446e-6,"d":"5.64088446E-06"},{"v":-4.70999004e-7,"d":"-4.70999004E-07"},0.3089,0.2382,0.5347,0.2576,0.2366,0.4745,{"v":-0.002,"d":"-0.0020"},-0.0025,0.0316,0.0104,2.7,2.7,2.7,2.8,2.9,2.9,2.9,{"v":3,"d":"3.0"},{"v":3,"d":"3.0"},3.1,3.1,2.8,2.8,2.9,{"v":3,"d":"3.0"},3.1,3.2,3.3,3.3,3.3,3.4,3.4,2.9,2.9,3.1,3.2,3.2,3.2,3.4,3.5,3.5,3.5,3.7,{"v":3,"d":"3.0"},3.1,3.2,3.3,3.4,3.4,3.5,3.6,3.7,3.7,3.9,3.1,3.1,3.3,3.3,3.5,3.5,3.6,3.6,3.7,3.8,3.9,3.2,3.3,3.3,3.3,3.5,3.6,3.6,3.7,3.8,3.9,{"v":4,"d":"4.0"},3.3,3.4,3.4,3.5,3.6,3.6,3.7,3.7,3.9,{"v":4,"d":"4.0"},4.2,3.5,3.6,3.7,3.7,3.7,3.8,3.8,3.9,{"v":4,"d":"4.0"},4.1,4.2,3.6,3.7,3.7,3.8,3.9,{"v":4,"d":"4.0"},{"v":4,"d":"4.0"},{"v":4,"d":"4.0"},{"v":4,"d":"4.0"},4.2,4.3,3.9,{"v":4,"d":"4.0"},4.1,4.2,4.2,4.3,4.4,4.6,4.8,4.9,5.1,0.7,{"v":1,"d":"1.0"},1.5,1.8,2.2,2.3,2.6,2.7,2.9,3.1,3.2,{"v":3.06e-6,"d":"3.06E-06"},{"v":1.56e-8,"d":"1.56E-08"},{"v":-3e-11,"d":"-3.00E-11"},{"v":4.56e-7,"d":"4.56E-07"},{"v":3.4e-10,"d":"3.40E-10"},{"v":0.215,"d":"2.15E-01"},1,1,1,1,2,1,{"$nulls":4},500,560,450,465,1.31,null,55,70,49,49,50,51,53,54,55,56,57,58,59,60,61,61,61,64,65,66,66,68,69,null,55,null,581,81,{"v":79,"d":"79.0"},32.7,0.208,92,2.73,2.39,"330/280","320/280",-1.4,0.878,0.939,0.985,0.995,0.999,0.999,0.999,0.999,0.999,0.999,0.999,0.999,0.999,0.999,0.999,0.999,0.999,0.999,0.999,0.999,0.999,0.999,0.999,0.999,0.998,0.997,0.996,0.993,0.987,0.973,0.947,0.891,0.774,0.556,0.256,null,0.771,0.882,{"v":0.97,"d":"0.970"},{"v":0.99,"d":"0.990"},0.998,0.998,0.998,0.998,0.998,0.998,0.998,0.998,0.998,0.998,0.998,0.998,0.998,0.998,0.998,0.998,0.998,0.998,0.998,0.998,0.997,0.996,0.995,0.987,0.976,{"v":0.95,"d":"0.950"},0.898,0.794,0.598,0.308,0.066,null," PG   RP   MO",55,"MA","D-K9","516641","L-BSL7","516641","(D-K9-25)","516640",null,null,"K-BK7","516641","P-BK7","516641"]
["★★★",166,"D-PK60",592670,{"v":67,"d":"67.00"},66.73,0.008833,0.008899,1.56449,1.56973,{"v":1.5754,"d":"1.57540"},1.58027,1.58112,1.58182,1.58444,1.58618,1.58775,1.58931,1.58974,1.59014,1.59193,1.59201,1.59412,1.59814,1.59864,1.60291,1.60684,1.61349,{"v":2.50030926,"d":"2.50030926E+00"},{"v":-0.0101689443,"d":"-1.01689443E-02"},{"v":0.0124607241,"d":"1.24607241E-02"},{"v":0.000185952458,"d":"1.85952458E-04"},{"v":2.05179854e-6,"d":"2.05179854E-06"},{"v":-1.49222817e-7,"d":"-1.49222817E-07"},0.3057,0.2389,{"v":0.54,"d":"0.5400"},0.2551,0.2371,0.4798,0.0019,0.0077,-0.0168,-0.0099,-1.8,-1.9,{"v":-2,"d":"-2.0"},-2.1,-2.1,-2.1,-2.1,-2.2,-2.1,-2.1,-2.1,-1.7,-1.8,-1.9,-1.9,{"v":-2,"d":"-2.0"},{"v":-2,"d":"-2.0"},{"v":-2,"d":"-2.0"},{"v":-2,"d":"-2.0"},{"v":-2,"d":"-2.0"},{"v":-2,"d":"-2.0"},{"v":-2,"d":"-2.0"},-1.5,-1.6,-1.8,-1.8,-1.9,-1.9,-1.9,{"v":-2,"d":"-2.0"},-1.9,-1.9,-1.9,-1.5,-1.6,-1.7,-1.8,-1.9,-1.9,-1.9,{"v":-2,"d":"-2.0"},-1.9,-1.9,-1.9,-1.5,-1.6,-1.7,-1.8,-1.9,-1.9,-1.9,{"v":-2,"d":"-2.0"},-1.9,-1.9,-1.9,-1.4,-1.5,-1.6,-1.7,-1.8,-1.8,-1.8,-1.9,-1.8,-1.9,-1.9,-1.3,-1.4,-1.4,-1.6,-1.7,-1.6,-1.6,-1.7,-1.8,-1.9,-1.9,-1.1,-1.2,-1.3,-1.4,-1.4,-1.4,-1.4,-1.5,-1.4,-1.4,-1.4,-1.1,-1.2,-1.3,-1.4,-1.4,-1.4,-1.4,-1.5,-1.4,-1.4,-1.4,-0.9,{"v":-1,"d":"-1.0"},-1.1,-1.1,-1.2,-1.2,-1.1,-1.2,-1.1,-1.1,-1.2,-4.1,-3.8,-3.5,-3.4,-3.3,-3.1,{"v":-3,"d":"-3.0"},{"v":-3,"d":"-3.0"},-2.8,-2.7,-2.6,{"v":-7.71e-6,"d":"-7.71E-06"},{"v":8.45e-9,"d":"8.45E-09"},{"v":-1.72e-11,"d":"-1.72E-11"},{"v":2.67e-7,"d":"2.67E-07"},{"v":1.07e-10,"d":"1.07E-10"},{"v":0.275,"d":"2.75E-01"},1,1,1,4,1,2,{"$nulls":4},509,538,481,502,0.78,null,87,113,79,81,85,87,89,90,91,93,93,95,96,96,98,100,102,102,103,104,106,106,108,null,120,null,426,299,80.4,{"v":31,"d":"31.0"},0.297,57,{"v":1.3,"d":"1.30"},3.27,"340/265","328/264",-2.5,0.915,0.947,0.977,{"v":0.99,"d":"0.990"},0.999,0.999,0.999,0.999,0.999,0.999,0.999,0.999,0.999,0.999,0.999,0.999,0.999,0.999,0.999,0.999,0.999,0.998,0.996,0.994,0.992,{"v":0.99,"d":"0.990"},0.985,0.978,0.967,0.945,0.908,0.848,0.762,0.657,0.542,0.422,0.837,0.897,0.955,{"v":0.98,"d":"0.980"},0.998,0.998,0.998,0.998,0.998,0.998,0.998,0.998,0.998,0.998,0.998,0.998,0.998,0.998,0.998,0.998,0.998,0.995,0.992,0.988,0.984,{"v":0.98,"d":"0.980"},0.972,0.952,{"v":0.93,"d":"0.930"},0.889,0.821,0.716,0.579,0.433,0.297,0.182," PG   RP   MO",127,"MA","D-PK60","592670",null,null,"(D-ZPK3-25)","593672","M-PCD51",592670,"(K-PSK400)","595678"]
["★★★",167,"D-PK62",619639,63.85,63.55,0.009691,0.009773,1.59157,1.59638,1.60165,1.60637,1.60722,1.60793,1.61065,1.61249,1.61418,1.61586,1.61633,1.61676,1.61872,1.61881,1.62112,1.62555,{"v":1.6261,"d":"1.62610"},1.63084,1.63522,1.64265,{"v":2.58101085,"d":"2.58101085E+00"},{"v":-0.00935112569,"d":"-9.35112569E-03"},{"v":0.0143302338,"d":"1.43302338E-02"},{"v":8.87867497e-5,"d":"8.87867497E-05"},{"v":2.39962149e-5,"d":"2.39962149E-05"},{"v":-1.31422303e-6,"d":"-1.31422303E-06"},0.3044,0.2384,0.5459,0.2538,0.2364,{"v":0.485,"d":"0.4850"},0.0022,0.0083,-0.0312,{"v":-0.016,"d":"-0.0160"},-5.2,{"v":-5,"d":"-5.0"},-4.8,-4.7,-4.6,-4.5,-4.3,-4.1,{"v":-4,"d":"-4.0"},-3.9,-3.8,-5.1,-4.8,-4.7,-4.5,-4.4,-4.4,-4.2,-4.1,{"v":-4,"d":"-4.0"},-3.8,-3.6,-4.9,-4.6,-4.4,-4.4,-4.3,-4.2,-4.1,{"v":-4,"d":"-4.0"},-3.9,-3.7,-3.5,-4.8,-4.6,-4.4,-4.4,-4.3,-4.2,-4.1,{"v":-4,"d":"-4.0"},-3.8,-3.6,-3.4,-4.8,-4.5,-4.4,-4.3,-4.2,-4.1,{"v":-4,"d":"-4.0"},-3.9,-3.7,-3.5,-3.4,-4.7,-4.4,-4.3,-4.1,{"v":-4,"d":"-4.0"},{"v":-4,"d":"-4.0"},-3.9,-3.8,-3.6,-3.4,-3.3,-4.3,{"v":-4,"d":"-4.0"},-3.8,-3.8,-3.6,-3.5,-3.4,-3.3,{"v":-3,"d":"-3.0"},-2.9,-2.7,-4.1,-3.8,-3.6,-3.4,-3.3,-3.1,{"v":-3,"d":"-3.0"},-2.8,-2.7,-2.5,-2.3,{"v":-4,"d":"-4.0"},-3.7,-3.5,-3.4,-3.3,-3.1,{"v":-3,"d":"-3.0"},-2.8,-2.6,-2.4,-2.2,-3.6,-3.3,-3.1,-2.9,-2.9,-2.8,-2.8,-2.6,-2.4,-2.3,-2.2,-7.4,-6.7,-6.3,-5.9,-5.6,-5.3,-5.1,-4.9,-4.6,-4.3,-4.1,{"v":-1.33e-5,"d":"-1.33E-05"},{"v":1.77e-8,"d":"1.77E-08"},{"v":-2.79e-11,"d":"-2.79E-11"},{"v":6.44e-7,"d":"6.44E-07"},{"v":1.51e-10,"d":"1.51E-10"},{"v":0.216,"d":"2.16E-01"},1,2,1,4,1,2,{"$nulls":4},519,562,488,510,0.63,null,98,122,90,91,92,92,96,97,98,99,102,102,102,105,106,106,107,110,112,112,114,117,120,null,95,null,456,218,78.4,29.6,0.326,45,1.12,3.51,"345/265","326/269",-1.6,{"v":0.96,"d":"0.960"},0.977,{"v":0.99,"d":"0.990"},0.995,0.999,0.999,0.999,0.999,0.999,0.999,0.999,0.999,0.999,0.999,0.999,0.999,0.999,0.999,0.999,0.999,0.999,0.998,0.997,0.996,0.994,0.992,0.989,0.982,0.969,0.949,0.913,0.862,0.792,0.707,0.607,{"v":0.48,"d":"0.480"},0.921,0.954,{"v":0.98,"d":"0.980"},{"v":0.99,"d":"0.990"},0.998,0.998,0.998,0.998,0.998,0.998,0.998,0.998,0.998,0.998,0.998,0.998,0.998,0.998,0.998,0.998,0.998,0.996,0.994,0.992,0.989,0.985,0.978,0.964,0.939,0.899,0.834,0.743,0.627,{"v":0.5,"d":"0.500"},0.368,{"v":0.23,"d":"0.230"}," PG   RP   MO",127,"MA","D-PK62","619639",null,null,"(D-ZPK1A-25)","620638","M-PCD4",619639,"(K-PSKn2)","618634"]
["",168,"D-PK70",525703,70.32,70.11,{"v":0.00747,"d":"0.007470"},{"v":0.00751,"d":"0.007510"},1.49842,1.50393,1.50979,1.51461,1.51542,1.51607,1.51845,1.51999,1.52136,1.52269,1.52306,1.52341,1.52493,{"v":1.525,"d":"1.52500"},1.52679,1.53017,1.53058,1.53413,1.53738,1.54287,{"v":2.29965045,"d":"2.29965045E+00"},{"v":-0.0103835061,"d":"-1.03835061E-02"},{"v":0.00947420898,"d":"9.47420898E-03"},{"v":0.000316683036,"d":"3.16683036E-04"},{"v":-2.62425226e-5,"d":"-2.62425226E-05"},{"v":1.36324904e-6,"d":"1.36324904E-06"},0.3092,0.2396,0.5301,0.2583,0.2383,0.4727,0.0011,0.0033,0.0053,-0.0016,{"v":0,"d":"0.0"},0.1,0.2,0.2,0.3,0.4,0.5,0.5,0.6,0.8,0.9,0.4,0.5,0.5,0.6,0.8,0.8,0.9,0.9,{"v":1,"d":"1.0"},1.1,1.2,0.7,0.7,0.7,0.8,0.9,{"v":1,"d":"1.0"},1.1,1.2,1.3,1.4,1.5,0.7,0.7,0.7,0.8,0.9,{"v":1,"d":"1.0"},1.1,1.3,1.4,1.5,1.6,0.8,0.8,0.9,0.9,{"v":1,"d":"1.0"},1.1,1.2,1.3,1.5,1.6,1.7,0.9,{"v":1,"d":"1.0"},1.1,1.1,1.2,1.3,1.5,1.6,1.9,2.1,2.2,1.1,1.3,1.3,1.4,1.6,1.7,1.8,1.9,2.1,2.2,2.4,1.3,1.5,1.6,1.7,1.8,{"v":2,"d":"2.0"},2.1,2.3,2.4,2.6,2.7,1.3,1.5,1.7,1.8,{"v":2,"d":"2.0"},2.1,2.3,2.4,2.6,2.8,2.8,1.6,1.7,1.9,2.1,2.3,2.5,2.6,2.8,2.9,3.2,3.3,-1.7,-1.3,-0.9,-0.6,-0.3,-0.1,0.2,0.4,0.7,0.9,{"v":1,"d":"1.0"},{"v":-3.43e-6,"d":"-3.43E-06"},{"v":1.5e-8,"d":"1.50E-08"},{"v":-2.67e-11,"d":"-2.67E-11"},{"v":9.78e-7,"d":"9.78E-07"},{"v":1.29e-9,"d":"1.29E-09"},{"v":1.49e-8,"d":"1.49E-08"},1,1,1,1,3,2,{"$nulls":4},534,578,505,528,0.97,null,75,96,68,70,71,73,74,75,76,76,77,78,79,79,80,81,82,83,85,86,87,88,90,null,175,null,382,197,74.3,30.1,0.233,67,2.13,2.63,"330/275","318/274",{"v":-2,"d":"-2.0"},0.655,0.743,0.852,0.918,0.973,0.999,0.999,0.999,0.999,0.999,0.999,0.999,0.999,0.999,0.999,0.999,0.999,0.999,0.999,0.999,0.998,0.997,0.996,0.994,0.992,{"v":0.99,"d":"0.990"},0.988,0.984,{"v":0.98,"d":"0.980"},0.969,0.949,0.906,0.833,0.713,0.542,0.345,0.429,0.552,0.727,0.843,0.947,0.998,0.998,0.998,0.998,0.998,0.998,0.998,0.998,0.998,0.998,0.998,0.998,0.998,0.998,0.998,0.996,0.993,{"v":0.99,"d":"0.990"},0.987,0.984,0.981,0.976,0.969,{"v":0.96,"d":"0.960"},{"v":0.94,"d":"0.940"},{"v":0.9,"d":"0.900"},0.822,0.693,0.508,0.294,0.119," PG   RP   MO",182,"C","D-PK70","525703",null,null,"(D-PK3-25)","524703",null,null,"K-PMK30","525704"]
["★★★",169,"D-ZK2N",587596,59.59,59.35,{"v":0.00985,"d":"0.009850"},{"v":0.00993,"d":"0.009930"},1.55732,1.56289,1.56892,1.57412,1.57504,1.57579,1.57863,1.58054,1.58228,1.58399,1.58448,1.58492,1.58691,{"v":1.587,"d":"1.58700"},1.58935,1.59384,1.59441,1.59918,1.60364,1.61145,{"v":2.48098765,"d":"2.48098765E+00"},{"v":-0.0107611097,"d":"-1.07611097E-02"},{"v":0.0130595297,"d":"1.30595297E-02"},{"v":0.000570453194,"d":"5.70453194E-04"},{"v":-6.87445031e-5,"d":"-6.87445031E-05"},{"v":5.08145529e-6,"d":"5.08145529E-06"},0.3056,0.2386,0.5421,0.2538,0.2367,0.4804,-0.0015,-0.0025,0.0036,0.0007,3.7,3.7,3.7,3.7,3.7,3.7,3.7,3.7,3.7,3.8,3.8,{"v":4,"d":"4.0"},{"v":4,"d":"4.0"},4.1,4.1,4.1,4.1,4.1,4.1,{"v":4,"d":"4.0"},{"v":4,"d":"4.0"},4.1,{"v":4,"d":"4.0"},4.1,4.1,4.1,4.2,4.2,4.2,4.2,4.2,4.2,4.3,{"v":4,"d":"4.0"},4.1,4.1,4.2,4.2,4.2,4.2,4.3,4.3,4.3,4.3,4.1,4.1,4.1,4.1,4.2,4.2,4.2,4.2,4.2,4.2,4.2,4.2,4.3,4.3,4.3,4.4,4.4,4.4,4.5,4.5,4.5,4.5,4.3,4.4,4.4,4.4,4.5,4.6,4.7,4.8,4.8,4.8,4.8,4.6,4.7,4.7,4.7,4.7,4.7,4.8,4.8,4.9,4.9,4.9,4.7,4.7,4.7,4.7,4.7,4.7,4.8,4.9,4.9,4.9,{"v":5,"d":"5.0"},5.1,5.1,5.1,5.1,5.1,5.1,5.2,5.2,5.2,5.3,5.4,1.5,{"v":2,"d":"2.0"},2.3,2.5,2.8,{"v":3,"d":"3.0"},3.1,3.2,3.3,3.4,3.5,{"v":4.43e-6,"d":"4.43E-06"},{"v":1.18e-8,"d":"1.18E-08"},{"v":-2.81e-11,"d":"-2.81E-11"},{"v":4.55e-7,"d":"4.55E-07"},{"v":3.17e-10,"d":"3.17E-10"},{"v":0.175,"d":"1.75E-01"},1,3,1,3,2,2,1,{"$nulls":3},507,548,448,485,1.09,null,72,92,64,67,70,71,72,73,74,75,76,76,77,77,78,79,79,80,82,83,84,85,86,null,90,null,570,107,91.6,36.9,0.242,82,2.11,2.98,"335/280","323/275",-6.5,{"v":0.92,"d":"0.920"},0.962,{"v":0.99,"d":"0.990"},0.999,0.999,0.999,0.999,0.999,0.999,0.999,0.999,0.999,0.999,0.999,0.999,0.999,0.999,0.999,0.999,0.999,0.999,0.999,0.999,0.999,0.999,0.999,0.994,0.988,0.974,0.955,0.919,0.859,0.753,0.597,0.411,0.231,0.831,0.909,{"v":0.98,"d":"0.980"},0.998,0.998,0.998,0.998,0.998,0.998,0.998,0.998,0.998,0.998,0.998,0.998,0.998,0.998,0.998,0.998,0.998,0.998,0.998,0.998,0.998,0.998,0.998,{"v":0.99,"d":"0.990"},0.979,0.949,0.913,0.851,0.734,0.567,0.358,0.173,0.059," PG   RP   MO",68,"MA","D-ZK2N","587596","(L-BAL42)","583594","(D-ZK2L-25)","586595","(M-BACD12)",583595,"K-CSK120","587596","P-SK57","587596"]
["★★★",170,"D-ZK3L",589613,61.25,61.03,0.009619,{"v":0.00969,"d":"0.009690"},1.55682,1.56338,1.57035,1.57613,1.57711,{"v":1.5779,"d":"1.57790"},1.58083,1.58275,1.58448,1.58618,1.58665,1.58709,1.58904,1.58913,1.59142,{"v":1.5958,"d":"1.59580"},1.59634,1.60095,{"v":1.6052,"d":"1.60520"},1.61247,{"v":2.49074484,"d":"2.49074484E+00"},{"v":-0.0128107504,"d":"-1.28107504E-02"},{"v":0.0119021712,"d":"1.19021712E-02"},{"v":0.000738866979,"d":"7.38866979E-04"},{"v":-8.24332058e-5,"d":"-8.24332058E-05"},{"v":4.70546661e-6,"d":"4.70546661E-06"},0.3067,0.2381,0.5354,0.2559,0.2363,0.4757,{"v":-0.001,"d":"-0.0010"},-0.0065,0.0239,0.0088,3.7,3.7,3.7,3.7,3.7,3.7,3.7,3.8,3.8,3.8,3.8,3.8,3.8,3.8,3.8,3.8,3.8,3.8,3.8,3.8,3.9,3.9,{"v":4,"d":"4.0"},{"v":4,"d":"4.0"},{"v":4,"d":"4.0"},{"v":4,"d":"4.0"},4.1,4.2,4.2,4.2,4.2,4.3,4.3,{"v":4,"d":"4.0"},{"v":4,"d":"4.0"},4.1,4.1,4.1,4.2,4.3,4.3,4.3,4.3,4.3,4.1,4.1,4.1,4.2,4.2,4.3,4.3,4.3,4.3,4.3,4.4,4.1,4.2,4.2,4.2,4.2,4.3,4.3,4.3,4.4,4.4,4.4,4.3,4.4,4.4,4.4,4.4,4.4,4.4,4.4,4.5,4.5,4.5,4.8,4.8,4.8,4.8,4.8,4.8,4.8,4.8,4.8,4.8,4.8,4.8,4.8,4.8,4.8,4.9,4.9,{"v":5,"d":"5.0"},{"v":5,"d":"5.0"},{"v":5,"d":"5.0"},{"v":5,"d":"5.0"},{"v":5,"d":"5.0"},{"v":5,"d":"5.0"},{"v":5,"d":"5.0"},{"v":5,"d":"5.0"},{"v":5,"d":"5.0"},{"v":5,"d":"5.0"},{"v":5,"d":"5.0"},{"v":5,"d":"5.0"},5.1,5.1,5.1,5.1,1.5,{"v":2,"d":"2.0"},2.3,2.6,2.8,3.1,3.2,3.3,3.4,3.5,3.7,{"v":4.03e-6,"d":"4.03E-06"},{"v":1.27e-8,"d":"1.27E-08"},{"v":-2.83e-11,"d":"-2.83E-11"},{"v":6.09e-7,"d":"6.09E-07"},{"v":-8.9e-12,"d":"-8.90E-12"},{"v":3.02e-8,"d":"3.02E-08"},1,3,2,3,2,2,"4c",{"$nulls":3},508,544,444,465,1.31,null,66,89,58,59,59,62,63,65,67,67,70,70,72,73,75,75,76,77,79,80,83,83,84,null,100,null,628,85,98.3,39.3,{"v":0.25,"d":"0.250"},70,2.12,2.79,"340/275","331/275",-2.5,0.805,0.913,0.988,0.999,0.999,0.999,0.999,0.999,0.999,0.999,0.999,0.999,0.999,0.999,0.999,0.999,0.999,0.999,0.999,0.999,0.999,0.999,0.999,0.999,0.995,0.993,0.989,{"v":0.98,"d":"0.980"},0.965,0.937,0.892,0.815,0.705,0.566,0.417,0.281,0.648,0.834,0.976,0.998,0.998,0.998,0.998,0.998,0.998,0.998,0.998,0.998,0.998,0.998,0.998,0.998,0.998,0.998,0.998,0.998,0.998,0.998,0.998,0.998,0.989,0.984,0.977,0.962,0.933,{"v":0.88,"d":"0.880"},0.794,0.664,0.498,0.322,0.176,0.082," PG   RP   MO",68,"MA","D-ZK3L","589613","L-BAL35","589612","(D-ZK3-25)","588613","M-BACD5N",589613,"K-SKLD5","589612","P-SK58A","589612"]
["",171,"D-ZK3L-M90",588610,61.02,60.81,{"v":0.00964,"d":"0.009640"},{"v":0.00971,"d":"0.009710"},{"$nulls":3},1.57541,1.57635,1.57712,1.58001,1.58193,1.58365,1.58535,1.58582,1.58627,1.58823,1.58831,1.59061,1.59499,1.59555,1.60018,1.60446,1.61171,{"v":2.4852064,"d":"2.48520640E+00"},{"v":-0.0111940698,"d":"-1.11940698E-02"},{"v":0.0138766236,"d":"1.38766236E-02"},{"v":0.000112540137,"d":"1.12540137E-04"},{"v":1.15205458e-5,"d":"1.15205458E-05"},{"v":-4.63440822e-7,"d":"-4.63440822E-07"},0.3071,0.2386,0.5384,0.2564,0.2369,0.4768,-0.0022,-0.0039,0.0179,0.0071,1.8,1.8,1.9,{"v":2,"d":"2.0"},2.1,2.3,2.3,2.3,2.4,2.5,2.6,2.2,2.2,2.3,2.4,2.5,2.7,2.8,2.8,{"v":3,"d":"3.0"},3.2,3.3,2.2,2.2,2.4,2.5,2.7,2.8,{"v":3,"d":"3.0"},3.2,3.3,3.4,3.5,2.3,2.3,2.5,2.6,2.8,2.8,{"v":3,"d":"3.0"},3.2,3.3,3.5,3.6,2.4,2.5,2.6,2.7,2.9,{"v":3,"d":"3.0"},3.1,3.3,3.4,3.6,3.8,2.6,2.7,2.9,2.9,{"v":3,"d":"3.0"},3.2,3.4,3.6,3.7,3.8,3.9,2.7,2.7,{"v":3,"d":"3.0"},3.1,3.2,3.4,3.5,3.7,3.9,{"v":4,"d":"4.0"},4.1,2.9,{"v":3,"d":"3.0"},3.1,3.2,3.3,3.5,3.7,3.9,{"v":4,"d":"4.0"},4.1,4.3,2.9,3.1,3.2,3.2,3.4,3.6,3.8,{"v":4,"d":"4.0"},4.1,4.2,4.4,3.1,3.2,3.3,3.5,3.7,3.9,4.2,4.3,4.5,4.6,4.8,-0.2,0.4,0.8,1.1,1.5,1.8,{"v":2,"d":"2.0"},2.3,2.5,2.8,3.1,{"v":8.95e-7,"d":"8.95E-07"},{"v":1.58e-8,"d":"1.58E-08"},{"v":-2.51e-11,"d":"-2.51E-11"},{"v":6.76e-7,"d":"6.76E-07"},{"v":8.92e-10,"d":"8.92E-10"},{"v":8.04e-9,"d":"8.04E-09"},2,2,2,3,2,2,{"$nulls":4},514,546,474,502,1.19,null,73,96,60,65,67,68,72,73,73,75,77,79,79,81,82,84,84,86,86,89,89,91,94,null,100,null,606,103,99.1,38.8,0.278,141,2.14,{"v":2.8,"d":"2.80"},"340/275","327/275",-2.2,0.884,0.955,0.987,0.993,0.997,0.999,0.999,0.999,0.999,0.999,0.999,0.999,0.999,0.999,0.999,0.999,0.999,0.999,0.999,0.999,0.999,0.999,0.999,0.998,0.997,0.995,0.994,0.986,0.975,0.953,0.914,0.847,0.738,0.597,0.438,0.293,0.781,0.911,0.974,0.986,0.995,0.998,0.998,0.998,0.998,0.998,0.998,0.998,0.998,0.998,0.998,0.998,0.998,0.998,0.998,0.998,0.998,0.998,0.998,0.996,0.994,0.991,0.988,0.973,0.951,0.908,0.836,0.717,0.545,0.356,0.192,0.086," PG   RP   MO",68,"MA","D-ZK3L-M90","588610","(L-BAL35)","589612","D-ZK3-25","588613","(M-BACD5N)",589613,"(K-SKLD5)","589612","(P-SK58A)","589612"]
["★★★",172,"D-ZK50",609579,{"v":57.9,"d":"57.90"},{"v":57.7,"d":"57.70"},0.010516,0.010595,1.57477,1.58152,1.58874,1.59482,1.59586,1.59671,1.59986,1.60194,{"v":1.6038,"d":"1.60380"},1.60565,1.60616,1.60664,1.60876,1.60886,1.61136,1.61616,1.61676,1.62184,1.62655,{"v":1.6346,"d":"1.63460"},{"v":2.54913552,"d":"2.54913552E+00"},{"v":-0.0132831855,"d":"-1.32831855E-02"},{"v":0.0139362205,"d":"1.39362205E-02"},{"v":0.000499307363,"d":"4.99307363E-04"},{"v":-3.36145332e-5,"d":"-3.36145332E-05"},{"v":1.90094032e-6,"d":"1.90094032E-06"},0.3052,0.2377,0.5401,0.2548,{"v":0.236,"d":"0.2360"},0.4795,-0.0018,-0.0073,0.0294,0.0112,0.9,1.2,{"v":2,"d":"2.0"},2.1,2.1,2.3,2.3,2.4,2.4,2.5,2.6,1.1,1.4,2.1,2.4,2.4,2.6,2.7,2.8,2.9,{"v":3,"d":"3.0"},3.1,1.2,1.5,2.2,2.4,2.5,2.6,2.7,2.9,{"v":3,"d":"3.0"},3.1,3.2,1.2,1.5,2.2,2.4,2.5,2.6,2.7,2.9,3.1,3.2,3.3,1.3,1.6,2.3,2.4,2.5,2.6,2.8,{"v":3,"d":"3.0"},3.1,3.2,3.3,1.6,1.9,2.4,2.5,2.7,2.8,2.9,3.1,3.2,3.3,3.4,1.7,2.1,2.6,2.7,2.9,{"v":3,"d":"3.0"},3.1,3.2,3.3,3.4,3.5,1.9,2.2,2.7,2.9,3.2,3.4,3.5,3.7,3.8,3.9,3.9,1.9,2.2,2.7,{"v":3,"d":"3.0"},3.2,3.5,3.5,3.7,3.8,3.9,{"v":4,"d":"4.0"},2.1,2.4,3.4,3.6,3.8,{"v":4,"d":"4.0"},{"v":4,"d":"4.0"},4.2,4.3,4.4,4.5,-1.3,-0.6,0.4,0.8,1.1,1.4,1.7,{"v":2,"d":"2.0"},2.2,2.4,2.6,{"v":7.83e-7,"d":"7.83E-07"},{"v":2.24e-8,"d":"2.24E-08"},{"v":-6.1e-11,"d":"-6.10E-11"},{"v":3.51e-7,"d":"3.51E-07"},{"v":3.25e-10,"d":"3.25E-10"},{"v":0.279,"d":"2.79E-01"},1,3,2,3,2,2,{"$nulls":4},505,541,458,476,1.18,null,70,87,58,61,64,65,67,69,70,72,74,75,76,77,77,78,79,81,82,84,85,87,88,null,100,null,669,106,103.1,40.6,0.269,90,2.34,2.83,"350/305","337/300",{"v":0,"d":"0.0"},{"v":0.78,"d":"0.780"},0.903,0.987,0.995,0.999,0.999,0.999,0.999,0.999,0.999,0.999,0.999,0.999,0.999,0.999,0.999,0.999,0.999,0.999,0.999,0.999,0.999,0.998,0.997,0.996,0.994,0.989,0.974,0.955,0.919,0.855,{"v":0.74,"d":"0.740"},0.535,{"v":0.23,"d":"0.230"},null,null,0.608,0.815,0.974,{"v":0.99,"d":"0.990"},0.998,0.998,0.998,0.998,0.998,0.998,0.998,0.998,0.998,0.998,0.998,0.998,0.998,0.998,0.998,0.998,0.998,0.998,0.996,0.994,0.992,0.988,0.978,0.952,0.915,0.848,0.733,0.548,0.287,0.054,null,null," PG   RP   MO",68,"B","D-ZK50","609579",null,null,"(D-ZK79-25)","608578",null,null,"(K-VC79)","610579","(P-SK60)","610579"]
["★★★",173,"D-LaK6",694532,{"v":53.2,"d":"53.20"},52.97,0.013036,0.013152,1.65586,1.66278,1.67028,1.67683,1.67799,1.67895,1.68259,1.68506,1.68731,1.68955,1.69017,1.69076,1.69338,{"v":1.6935,"d":"1.69350"},1.69661,1.70258,1.70333,1.70973,{"v":1.7157,"d":"1.71570"},1.72593,{"v":2.81505089,"d":"2.81505089E+00"},{"v":-0.0141604226,"d":"-1.41604226E-02"},{"v":0.01826732,"d":"1.82673200E-02"},{"v":0.000674961616,"d":"6.74961616E-04"},{"v":-4.03278304e-5,"d":"-4.03278304E-05"},{"v":2.3918665e-6,"d":"2.39186650E-06"},{"v":0.303,"d":"0.3030"},0.2386,0.5485,0.2532,0.2365,0.4866,-0.0029,-0.0068,0.0152,0.0058,3.9,{"v":4,"d":"4.0"},{"v":4,"d":"4.0"},{"v":4,"d":"4.0"},3.9,4.1,4.1,4.1,4.1,4.1,4.2,4.4,4.5,4.5,4.6,4.5,4.5,4.6,4.6,4.7,4.7,4.7,4.4,4.5,4.6,4.5,4.5,4.6,4.7,4.7,4.7,4.8,4.8,4.5,4.6,4.6,4.6,4.6,4.7,4.7,4.8,4.8,4.8,4.8,4.6,4.6,4.7,4.7,4.7,4.7,4.7,4.8,4.8,4.8,4.8,4.7,4.7,4.7,4.7,4.7,4.8,4.9,4.9,4.9,{"v":5,"d":"5.0"},{"v":5,"d":"5.0"},4.9,{"v":5,"d":"5.0"},{"v":5,"d":"5.0"},5.1,5.1,5.1,5.2,5.3,5.4,5.4,5.5,5.2,5.3,5.4,5.4,5.5,5.6,5.7,5.9,5.9,{"v":6,"d":"6.0"},6.1,5.3,5.4,5.5,5.5,5.6,5.6,5.8,5.9,{"v":6,"d":"6.0"},{"v":6,"d":"6.0"},6.1,5.8,5.8,5.9,5.9,{"v":6,"d":"6.0"},{"v":6,"d":"6.0"},6.2,6.4,6.6,6.7,6.8,1.9,2.3,2.7,{"v":3,"d":"3.0"},3.2,3.4,3.6,3.8,3.9,{"v":4,"d":"4.0"},{"v":4,"d":"4.0"},{"v":4.28e-6,"d":"4.28E-06"},{"v":1.09e-8,"d":"1.09E-08"},{"v":-2.48e-11,"d":"-2.48E-11"},{"v":4.38e-7,"d":"4.38E-07"},{"v":5.64e-10,"d":"5.64E-10"},{"v":0.259,"d":"2.59E-01"},1,3,1,3,1,2,1,{"$nulls":3},532,570,481,516,1.08,null,68,89,60,61,63,65,66,67,67,68,69,70,70,71,72,73,74,76,77,79,80,82,83,130,130,130,642,107,113.9,44.7,0.273,75,1.98,{"v":3.5,"d":"3.50"},"355/290","336/288",-0.5,0.834,0.962,{"v":0.99,"d":"0.990"},0.997,0.999,0.999,0.999,0.999,0.999,0.999,0.999,0.999,0.999,0.999,0.999,0.999,0.999,0.999,0.999,0.999,0.999,0.998,0.997,0.996,0.995,0.993,{"v":0.99,"d":"0.990"},0.976,0.958,0.927,0.879,{"v":0.81,"d":"0.810"},0.707,0.557,0.298,0.058,0.696,0.926,{"v":0.98,"d":"0.980"},0.994,0.998,0.998,0.998,0.998,0.998,0.998,0.998,0.998,0.998,0.998,0.998,0.998,0.998,0.998,0.998,0.998,0.998,0.996,0.994,0.992,{"v":0.99,"d":"0.990"},0.985,0.973,0.943,0.907,0.847,0.758,{"v":0.64,"d":"0.640"},0.482,0.296,0.082,0.013," PG   RP   MO",64,"MA","D-LaK6","694532","L-LAL13","694532","(D-LaK6-25)","693531","M-LAC130",694532,"K-VC80","694531","P-LAK35","694532"]
["",174,"D-ZF10",689311,31.08,30.85,0.022169,0.022498,1.64356,1.64994,{"v":1.6572,"d":"1.65720"},1.66435,1.66578,1.66698,1.67192,1.67552,1.67896,1.68249,{"v":1.6835,"d":"1.68350"},1.68445,1.68875,1.68893,1.69417,1.70466,{"v":1.706,"d":"1.70600"},1.71785,1.72959,1.75178,{"v":2.76366083,"d":"2.76366083E+00"},{"v":-0.0124616807,"d":"-1.24616807E-02"},{"v":0.0266401782,"d":"2.66401782E-02"},{"v":0.00238393825,"d":"2.38393825E-03"},{"v":-0.00022755776,"d":"-2.27557760E-04"},{"v":2.16448822e-5,"d":"2.16448822E-05"},0.2905,0.2364,{"v":0.595,"d":"0.5950"},0.2414,0.2329,0.5267,0.0001,{"v":0.003,"d":"0.0030"},0.0089,0.0018,-0.6,-0.6,-0.4,-0.3,-0.4,-0.5,-0.6,-0.6,-0.6,-0.5,-0.3,-0.3,-0.2,-0.1,0.1,0.1,0.3,0.3,0.3,0.3,0.3,0.3,{"v":0,"d":"0.0"},0.1,0.3,0.5,0.6,0.6,0.6,0.6,0.6,0.7,0.9,{"v":0,"d":"0.0"},0.2,0.4,0.6,0.7,0.7,0.6,0.6,0.6,0.7,0.9,0.1,0.3,0.4,0.6,0.8,0.8,0.7,0.8,0.8,0.9,{"v":1,"d":"1.0"},0.4,0.6,0.8,0.9,{"v":1,"d":"1.0"},1.1,{"v":1,"d":"1.0"},1.1,1.2,1.4,1.7,0.8,1.2,1.5,1.6,1.6,1.5,1.5,1.6,1.7,1.9,2.2,{"v":1,"d":"1.0"},1.3,1.8,2.2,2.4,2.6,2.8,2.8,{"v":3,"d":"3.0"},3.2,3.5,1.1,1.4,1.8,2.2,2.4,2.7,2.8,2.9,3.1,3.2,3.6,1.8,2.3,2.7,3.1,3.7,3.9,4.1,4.2,4.4,4.7,{"v":5,"d":"5.0"},-2.6,{"v":-2,"d":"-2.0"},-1.5,-1.1,-0.7,-0.5,-0.4,-0.2,-0.1,0.1,0.3,{"v":-4.48e-6,"d":"-4.48E-06"},{"v":1.06e-8,"d":"1.06E-08"},{"v":-3.94e-11,"d":"-3.94E-11"},{"v":9.15e-7,"d":"9.15E-07"},{"v":1.82e-9,"d":"1.82E-09"},{"v":0.255,"d":"2.55E-01"},1,1,1,1,1,2,{"$nulls":4},490,527,432,473,{"v":1.2,"d":"1.20"},null,93,121,64,71,74,78,81,84,86,89,92,94,96,97,98,99,101,104,106,109,112,115,117,null,200,null,539,146,90.4,35.4,0.276,74,2.95,2.86,"400/360","380/358",-1.3,0.927,0.972,0.992,0.999,0.999,0.999,0.999,0.999,0.999,0.999,0.999,0.999,0.999,0.999,0.999,0.999,0.999,0.999,0.999,0.997,0.994,0.989,0.982,0.961,0.944,{"v":0.9,"d":"0.900"},0.771,0.419,{"$nulls":8},0.841,0.927,0.977,0.991,0.998,0.998,0.998,0.998,0.998,0.998,0.998,0.998,0.998,0.998,0.998,0.998,0.998,0.998,0.995,{"v":0.99,"d":"0.990"},0.982,0.976,0.962,0.926,0.889,0.806,0.589,{"v":0.18,"d":"0.180"},{"$nulls":8}," PG   MO",66,"MA","D-ZF10","689311","(L-TIM28)","689310","(D-ZF10-25)","687312","M-FD80",{"v":689312,"d":"689312.0"},"K-SFLD8","689311","P-SF8","689313"]
["★★★",175,"D-ZF10A",689311,31.08,30.85,0.022169,0.022498,{"$nulls":3},1.66447,1.66585,1.66704,1.67193,1.67553,1.67895,1.68249,{"v":1.6835,"d":"1.68350"},1.68444,1.68874,1.68893,1.69417,1.70466,{"v":1.706,"d":"1.70600"},1.71795,1.72975,1.75193,{"v":2.7602778,"d":"2.76027780E+00"},{"v":-0.0106941385,"d":"-1.06941385E-02"},{"v":0.0292240616,"d":"2.92240616E-02"},{"v":0.00144064372,"d":"1.44064372E-03"},{"v":-7.09323241e-5,"d":"-7.09323241E-05"},{"v":1.25693927e-5,"d":"1.25693927E-05"},0.2905,0.2364,0.5995,0.2414,0.2329,0.5312,0.0001,0.0075,0.0062,0.0013,-0.7,-0.6,-0.6,-0.5,-0.4,-0.3,-0.3,-0.3,-0.1,{"v":0,"d":"0.0"},0.1,-0.5,-0.4,-0.3,-0.3,-0.2,{"v":0,"d":"0.0"},0.1,0.2,0.3,0.5,0.6,-0.4,-0.3,-0.2,-0.1,-0.1,0.2,0.4,0.5,0.6,0.8,{"v":1,"d":"1.0"},-0.3,-0.1,{"v":0,"d":"0.0"},0.1,0.2,0.3,0.5,0.6,0.8,{"v":1,"d":"1.0"},1.2,-0.1,{"v":0,"d":"0.0"},0.1,0.3,0.3,0.5,0.8,0.9,{"v":1,"d":"1.0"},1.3,1.5,{"v":0,"d":"0.0"},0.3,0.4,0.6,0.7,0.8,1.2,1.5,1.7,1.9,{"v":2,"d":"2.0"},0.5,0.7,0.7,0.9,1.1,1.2,1.5,1.8,{"v":2,"d":"2.0"},2.1,2.3,0.9,1.1,1.2,1.3,1.4,1.6,1.7,1.9,2.1,2.3,2.6,1.1,1.2,1.3,1.5,1.5,1.7,1.9,{"v":2,"d":"2.0"},2.2,2.5,2.8,{"v":2,"d":"2.0"},2.1,2.3,2.5,2.6,2.9,3.2,3.4,3.8,4.2,4.4,-2.8,-2.3,-1.8,-1.4,-1.2,-0.8,-0.3,-0.1,0.1,0.5,0.7,{"v":-4.6e-6,"d":"-4.60E-06"},{"v":1.48e-8,"d":"1.48E-08"},{"v":-1.77e-11,"d":"-1.77E-11"},{"v":7.06e-7,"d":"7.06E-07"},{"v":6.24e-10,"d":"6.24E-10"},{"v":0.274,"d":"2.74E-01"},1,1,1,1,1,1,1,{"$nulls":3},510,547,462,490,1.14,null,98,129,88,90,94,93,96,98,96,101,96,101,104,109,111,110,108,113,119,125,128,128,123,191,195,130,528,149,88.3,{"v":35,"d":"35.0"},{"v":0.26,"d":"0.260"},101,2.92,{"v":2.9,"d":"2.90"},"400/360","382/355",-0.5,0.968,0.976,0.987,0.992,0.998,0.999,0.999,0.999,0.999,0.999,0.999,0.999,0.999,0.999,0.998,0.998,0.998,0.998,0.996,0.995,0.993,{"v":0.99,"d":"0.990"},0.984,0.964,0.939,{"v":0.88,"d":"0.880"},0.724,0.387,{"$nulls":8},0.937,0.952,0.974,0.984,0.995,0.998,0.998,0.998,0.998,0.998,0.998,0.998,0.998,0.998,0.997,0.997,0.997,0.996,0.992,{"v":0.99,"d":"0.990"},0.986,{"v":0.98,"d":"0.980"},0.968,0.929,0.881,0.774,0.524,{"v":0.15,"d":"0.150"},{"$nulls":8}," PG   RP   MO",66,"MA","D-ZF10A","689311","(L-TIM28)","689310","(D-ZF10-25)","687312","M-FD80",689312,"K-SFLD8","689311","P-SF8","689313"]
["",176,"D-ZF52N",847238,23.78,23.59,0.035608,0.036247,1.78377,{"v":1.791,"d":"1.79100"},1.79963,1.80906,1.81108,1.81281,1.82015,1.82565,1.83096,1.83648,1.83806,1.83955,1.84635,1.84666,1.85504,1.87209,1.87431,{"v":1.8943,"d":"1.89430"},1.91469,1.95467,{"v":3.25154745,"d":"3.25154745E+00"},{"v":-0.0145603806,"d":"-1.45603806E-02"},{"v":0.0482406088,"d":"4.82406088E-02"},{"v":0.00312705995,"d":"3.12705995E-03"},{"v":-0.00020638887,"d":"-2.06388870E-04"},{"v":3.7859591e-5,"d":"3.78595910E-05"},0.2859,0.2353,0.6237,0.2373,0.2312,0.5515,0.0018,0.0196,0.0094,0.0011,-0.4,-0.1,0.3,0.5,0.6,0.7,0.8,1.1,1.2,1.4,1.5,-0.1,0.2,0.5,0.8,0.9,1.1,1.1,1.4,1.5,1.7,{"v":2,"d":"2.0"},0.2,0.5,0.7,0.9,1.1,1.3,1.3,1.6,1.8,{"v":2,"d":"2.0"},2.2,0.3,0.6,0.8,{"v":1,"d":"1.0"},1.2,1.4,1.4,1.7,{"v":2,"d":"2.0"},2.2,2.4,0.5,0.7,0.9,1.1,1.2,1.5,1.6,1.9,2.2,2.5,2.7,0.7,1.1,1.3,1.7,1.7,1.9,2.1,2.3,2.4,2.7,2.9,{"v":1,"d":"1.0"},1.2,1.7,{"v":2,"d":"2.0"},2.4,2.7,2.8,{"v":3,"d":"3.0"},3.1,3.5,3.7,1.3,1.6,1.9,2.2,2.6,2.9,3.2,3.5,3.6,3.9,{"v":4,"d":"4.0"},1.6,1.8,{"v":2,"d":"2.0"},2.3,2.8,3.2,3.4,3.7,3.8,{"v":4,"d":"4.0"},4.2,2.2,2.6,{"v":3,"d":"3.0"},3.4,3.8,4.3,4.6,4.8,4.9,5.2,5.4,-2.5,-1.8,-1.2,-0.7,-0.4,0.1,0.4,0.8,1.2,1.6,1.9,{"v":-2.62e-6,"d":"-2.62E-06"},{"v":1.68e-8,"d":"1.68E-08"},{"v":-3.23e-11,"d":"-3.23E-11"},{"v":6.36e-7,"d":"6.36E-07"},{"v":7.31e-10,"d":"7.31E-10"},{"v":0.258,"d":"2.58E-01"},1,1,1,1,1,2,{"$nulls":4},556,600,520,546,1.31,null,82,103,72,75,76,78,79,80,81,82,84,85,86,87,88,89,91,93,94,96,97,99,101,null,260,null,597,161,109.2,42.7,0.278,119,2.64,3.36,"(420)/370","412/368",-0.8,0.885,0.942,0.973,0.985,0.993,0.998,0.998,0.998,0.998,0.998,0.998,0.998,0.998,0.998,0.998,0.998,0.996,0.992,0.984,0.978,0.968,0.951,0.917,0.849,0.779,0.623,0.327,{"$nulls":9},0.784,0.887,0.947,0.971,0.986,0.996,0.996,0.996,0.996,0.996,0.996,0.996,0.996,0.996,0.996,0.996,0.992,0.985,0.967,0.956,0.937,0.904,0.841,0.721,0.607,0.388,0.107,{"$nulls":9}," PG   MO",175,"C","D-ZF52N","847238"]
["★★★",177,"D-LaF050",768492,49.24,{"v":49,"d":"49.00"},0.015597,0.015749,1.72707,1.73403,{"v":1.7417,"d":"1.74170"},1.74866,1.74994,1.75101,1.75515,1.75802,1.76066,1.76331,1.76406,1.76475,1.76787,1.76802,1.77173,1.77891,{"v":1.7798,"d":"1.77980"},1.78753,1.79475,1.80718,{"v":3.05764396,"d":"3.05764396E+00"},{"v":-0.0146517743,"d":"-1.46517743E-02"},{"v":0.0234463123,"d":"2.34463123E-02"},{"v":0.00070174242,"d":"7.01742420E-04"},{"v":-2.73402326e-5,"d":"-2.73402326E-05"},{"v":1.97166425e-6,"d":"1.97166425E-06"},{"v":0.302,"d":"0.3020"},0.2379,0.5527,0.2514,0.2356,0.4908,-0.0027,-0.0091,0.0099,0.0046,2.9,{"v":3,"d":"3.0"},{"v":3,"d":"3.0"},{"v":3,"d":"3.0"},{"v":3,"d":"3.0"},3.1,3.2,3.2,3.2,3.2,3.2,3.2,3.2,3.2,3.3,3.3,3.4,3.6,3.7,3.8,3.9,{"v":4,"d":"4.0"},3.3,3.3,3.4,3.5,3.5,3.6,3.7,3.8,3.9,{"v":4,"d":"4.0"},4.1,3.4,3.4,3.5,3.6,3.7,3.8,3.8,3.9,{"v":4,"d":"4.0"},{"v":4,"d":"4.0"},4.1,3.5,3.5,3.6,3.7,3.8,{"v":4,"d":"4.0"},{"v":4,"d":"4.0"},4.1,4.2,4.3,4.5,3.7,3.8,3.9,4.1,4.2,4.3,4.4,4.6,4.7,4.8,4.9,{"v":4,"d":"4.0"},4.1,4.3,4.4,4.5,4.7,4.8,4.9,5.1,5.3,5.4,4.3,4.4,4.5,4.6,4.7,4.9,5.2,5.4,5.6,5.7,5.8,4.3,4.4,4.6,4.7,4.8,{"v":5,"d":"5.0"},5.2,5.4,5.6,5.7,5.8,4.5,4.8,4.8,4.9,5.1,5.3,5.6,5.8,{"v":6,"d":"6.0"},6.2,6.4,0.7,1.1,1.6,1.9,2.3,2.6,2.8,{"v":3,"d":"3.0"},3.2,3.4,3.7,{"v":1.61e-6,"d":"1.61E-06"},{"v":1.06e-8,"d":"1.06E-08"},{"v":-2.28e-11,"d":"-2.28E-11"},{"v":7.75e-7,"d":"7.75E-07"},{"v":1.44e-9,"d":"1.44E-09"},{"v":3.04e-8,"d":"3.04E-08"},1,3,1,3,1,2,{"$nulls":4},615,640,512,549,0.79,null,62,75,58,59,60,61,62,62,62,63,63,63,64,64,65,66,66,67,68,69,71,72,73,148,147,148,578,72,112.7,43.1,0.306,92,1.81,4.56,"360/280","340/277",-2.8,{"v":0.82,"d":"0.820"},0.952,0.978,0.989,0.999,0.999,0.999,0.999,0.999,0.999,0.999,0.999,0.999,0.999,0.999,0.999,0.999,0.999,0.999,0.998,0.997,0.996,0.994,0.992,0.989,0.984,0.975,{"v":0.96,"d":"0.960"},0.938,0.904,0.858,0.796,0.629,0.632,0.552,0.381,0.672,0.906,0.956,0.978,0.998,0.998,0.998,0.998,0.998,0.998,0.998,0.998,0.998,0.998,0.998,0.998,0.998,0.998,0.998,0.996,0.994,0.992,0.989,0.984,0.978,0.968,0.951,0.922,0.879,0.818,0.736,0.634,0.396,{"v":0.4,"d":"0.400"},0.305,0.145," PG   RP   MO",136,"A","D-LaF050","768492","(L-LAH91)","765491","(D-LaF050-25)","767492","M-TAF101",768492,"(K-LaFK50T)","766498"]
["★★★",178,"D-LaF50",773495,{"v":49.5,"d":"49.50"},49.26,0.015605,0.015757,{"v":1.7313,"d":"1.73130"},1.73834,1.74608,1.75309,1.75438,1.75545,1.75961,1.76248,1.76513,1.76779,1.76854,1.76923,1.77236,{"v":1.7725,"d":"1.77250"},1.77622,{"v":1.7834,"d":"1.78340"},{"v":1.7843,"d":"1.78430"},1.79204,1.79927,1.81174,{"v":3.07337625,"d":"3.07337625E+00"},{"v":-0.0148574785,"d":"-1.48574785E-02"},{"v":0.0234948451,"d":"2.34948451E-02"},{"v":0.000716989975,"d":"7.16989975E-04"},{"v":-3.03961557e-5,"d":"-3.03961557E-05"},{"v":2.24464169e-6,"d":"2.24464169E-06"},0.3018,0.2384,0.5537,0.2513,0.2361,0.4912,-0.0028,-0.0077,0.0108,{"v":0.005,"d":"0.0050"},3.7,3.8,3.8,3.9,{"v":4,"d":"4.0"},{"v":4,"d":"4.0"},4.1,4.2,4.3,4.5,4.6,{"v":4,"d":"4.0"},{"v":4,"d":"4.0"},4.1,4.1,4.2,4.3,4.4,4.5,4.6,4.7,4.8,4.1,4.2,4.2,4.3,4.4,4.6,4.6,4.7,4.8,{"v":5,"d":"5.0"},5.2,4.1,4.2,4.2,4.4,4.4,4.6,4.7,4.8,4.9,5.1,5.2,4.2,4.3,4.3,4.4,4.4,4.6,4.7,4.9,{"v":5,"d":"5.0"},5.2,5.3,4.4,4.5,4.8,4.8,4.8,4.9,5.1,5.3,5.5,5.6,5.7,4.7,4.9,{"v":5,"d":"5.0"},5.2,5.2,5.6,5.7,5.9,{"v":6,"d":"6.0"},6.2,6.3,{"v":5,"d":"5.0"},5.2,5.5,5.6,5.8,{"v":6,"d":"6.0"},{"v":6,"d":"6.0"},6.1,6.3,6.6,6.7,5.1,5.3,5.6,5.6,5.8,{"v":6,"d":"6.0"},6.1,6.2,6.4,6.7,6.8,5.5,5.7,{"v":6,"d":"6.0"},6.1,6.3,6.4,6.5,6.6,6.9,7.3,7.4,1.4,1.9,2.3,2.6,2.9,3.2,3.5,3.8,{"v":4,"d":"4.0"},4.3,4.5,{"v":3.11e-6,"d":"3.11E-06"},{"v":1.25e-8,"d":"1.25E-08"},{"v":-2.12e-11,"d":"-2.12E-11"},{"v":6.29e-7,"d":"6.29E-07"},{"v":7.94e-10,"d":"7.94E-10"},{"v":0.196,"d":"1.96E-01"},1,3,1,3,1,2,{"$nulls":4},633,659,583,617,0.75,null,65,75,58,60,61,62,63,63,64,64,64,65,65,66,66,67,67,68,69,70,71,72,73,null,138,148,643,81,114.8,43.4,0.323,88,{"v":1.7,"d":"1.70"},4.62,"370/280","338/277",-1.8,{"v":0.82,"d":"0.820"},0.955,0.989,0.997,0.999,0.999,0.999,0.999,0.999,0.999,0.999,0.999,0.999,0.999,0.999,0.999,0.999,0.999,0.999,0.998,0.997,0.996,0.995,0.991,0.987,0.982,0.973,0.952,0.931,0.898,0.853,0.797,0.679,0.649,0.572,0.336,0.674,0.914,0.978,0.994,0.998,0.998,0.998,0.998,0.998,0.998,0.998,0.998,0.998,0.998,0.998,0.998,0.998,0.998,0.998,0.996,0.994,0.992,{"v":0.99,"d":"0.990"},0.982,0.976,0.966,{"v":0.95,"d":"0.950"},{"v":0.92,"d":"0.920"},{"v":0.87,"d":"0.870"},0.809,0.731,0.639,0.465,0.423,0.329,0.122," PG   RP   MO",136,"A","D-LaF50","773495",null,null,"D-LaF50-25","773495","M-TAF105",773495,"K-LaFK50","772500"]
["",179,"D-LaF50-170",774494,49.41,49.17,{"v":0.01567,"d":"0.015670"},{"v":0.01582,"d":"0.015820"},1.73298,1.74004,{"v":1.7478,"d":"1.74780"},1.75479,1.75608,1.75714,1.76129,1.76416,1.76681,1.76947,1.77022,1.77092,1.77406,{"v":1.7742,"d":"1.77420"},1.77793,1.78514,1.78604,1.79377,1.80098,1.81346,{"v":3.07996867,"d":"3.07996867E+00"},{"v":-0.0149730363,"d":"-1.49730363E-02"},{"v":0.0226125445,"d":"2.26125445E-02"},{"v":0.00112810004,"d":"1.12810004E-03"},{"v":-9.99130408e-5,"d":"-9.99130408E-05"},{"v":6.18705456e-6,"d":"6.18705456E-06"},0.3019,{"v":0.238,"d":"0.2380"},0.5507,0.2516,0.2358,0.4886,-0.0028,-0.0108,0.0073,{"v":0.003,"d":"0.0030"},2.4,2.4,2.5,2.7,2.8,2.9,{"v":3,"d":"3.0"},{"v":3,"d":"3.0"},{"v":3,"d":"3.0"},3.1,3.2,2.8,2.8,2.9,2.9,{"v":3,"d":"3.0"},3.1,3.2,3.4,3.6,3.6,3.7,2.9,2.9,{"v":3,"d":"3.0"},3.2,3.4,3.4,3.4,3.6,3.8,3.9,4.1,2.9,{"v":3,"d":"3.0"},{"v":3,"d":"3.0"},3.2,3.4,3.5,3.5,3.6,3.8,3.9,4.2,{"v":3,"d":"3.0"},3.1,3.2,3.3,3.5,3.6,3.6,3.8,{"v":4,"d":"4.0"},4.1,4.3,3.2,3.3,3.6,3.8,3.9,{"v":4,"d":"4.0"},4.3,4.4,4.6,4.8,{"v":5,"d":"5.0"},3.5,3.7,{"v":4,"d":"4.0"},4.2,4.5,4.7,4.9,5.1,5.3,5.4,5.6,3.9,4.2,4.5,4.9,5.3,5.6,5.8,{"v":6,"d":"6.0"},6.1,6.2,6.3,{"v":4,"d":"4.0"},4.3,4.6,{"v":5,"d":"5.0"},5.4,5.6,5.9,6.1,6.2,6.3,6.4,4.7,{"v":5,"d":"5.0"},5.3,5.7,6.1,6.5,{"v":7,"d":"7.0"},7.3,7.5,7.6,7.8,0.1,0.7,1.2,1.5,{"v":2,"d":"2.0"},2.2,2.4,2.7,{"v":3,"d":"3.0"},3.2,3.5,{"v":9.91e-7,"d":"9.91E-07"},{"v":1.25e-8,"d":"1.25E-08"},{"v":-3.05e-11,"d":"-3.05E-11"},{"v":6.9e-7,"d":"6.90E-07"},{"v":1.39e-9,"d":"1.39E-09"},{"v":0.272,"d":"2.72E-01"},1,2,1,3,1,2,{"$nulls":4},628,662,578,612,{"v":0.8,"d":"0.80"},null,60,76,53,54,56,57,58,58,59,60,61,62,63,64,65,66,66,67,67,68,68,70,72,null,138,null,597,82,114.8,43.4,0.323,100,1.52,4.62,"370/280","336/276",-2.4,0.814,0.949,{"v":0.98,"d":"0.980"},0.993,0.996,0.998,0.998,0.998,0.998,0.998,0.998,0.998,0.998,0.998,0.998,0.998,0.997,0.996,0.995,0.994,0.993,0.992,{"v":0.99,"d":"0.990"},0.987,0.984,0.979,0.966,0.942,{"v":0.92,"d":"0.920"},{"v":0.89,"d":"0.890"},0.849,0.791,0.632,0.539,0.469,0.362,0.663,{"v":0.9,"d":"0.900"},{"v":0.96,"d":"0.960"},0.985,0.992,0.996,0.996,0.996,0.996,0.996,0.996,0.996,0.996,0.996,0.996,0.996,0.994,0.993,{"v":0.99,"d":"0.990"},0.989,0.986,0.983,{"v":0.98,"d":"0.980"},0.974,0.969,0.959,0.933,0.887,0.847,0.792,{"v":0.72,"d":"0.720"},0.626,{"v":0.4,"d":"0.400"},{"v":0.29,"d":"0.290"},{"v":0.22,"d":"0.220"},0.131," PG   RP   MO",136,"A","D-LaF50-170","774494",null,null,"(D-LaF50-25)","773495","(M-TAF105)",773495,"(K-LaFK50)","772500"]
["",180,"D-LaF731",731405,{"v":40.5,"d":"40.50"},40.25,0.018043,0.018263,1.68874,1.69525,1.70254,1.70947,{"v":1.7108,"d":"1.71080"},1.71191,1.71635,1.71949,1.72243,1.72541,1.72625,1.72705,1.73061,1.73077,1.73505,1.74345,1.74452,1.75376,{"v":1.7626,"d":"1.76260"},1.77835,{"v":2.91839395,"d":"2.91839395E+00"},{"v":-0.0131881796,"d":"-1.31881796E-02"},{"v":0.0256126448,"d":"2.56126448E-02"},{"v":0.000959611523,"d":"9.59611523E-04"},{"v":-3.53323234e-5,"d":"-3.53323234E-05"},{"v":4.57862484e-6,"d":"4.57862484E-06"},0.2971,0.2372,0.5714,0.2475,0.2344,0.5059,-0.0023,-0.0049,0.0118,0.0045,1.1,1.3,1.5,1.6,1.8,1.9,2.2,2.3,2.4,2.4,2.6,1.4,1.6,1.8,{"v":2,"d":"2.0"},2.2,2.2,2.3,2.5,2.7,2.7,2.8,1.7,1.9,2.1,2.4,2.6,2.6,2.7,2.8,2.9,2.9,{"v":3,"d":"3.0"},1.8,{"v":2,"d":"2.0"},2.2,2.5,2.7,2.8,2.9,2.9,{"v":3,"d":"3.0"},{"v":3,"d":"3.0"},3.1,2.2,2.4,2.7,2.9,2.9,2.9,{"v":3,"d":"3.0"},3.1,3.2,3.3,3.4,2.3,2.7,2.9,3.1,3.2,3.3,3.5,3.6,3.7,3.8,3.9,2.5,2.7,{"v":3,"d":"3.0"},3.3,3.5,3.7,3.8,{"v":4,"d":"4.0"},4.1,4.3,4.4,2.8,3.1,3.4,3.6,3.8,{"v":4,"d":"4.0"},4.2,4.4,4.5,4.6,4.8,2.9,3.3,3.5,3.8,{"v":4,"d":"4.0"},4.1,4.3,4.5,4.6,4.7,4.8,3.6,4.1,4.3,4.5,4.8,{"v":5,"d":"5.0"},5.2,5.4,5.7,{"v":6,"d":"6.0"},6.3,-0.6,0.1,0.7,1.2,1.4,1.6,1.8,2.1,2.3,2.5,2.6,{"v":-4.06e-7,"d":"-4.06E-07"},{"v":1.61e-8,"d":"1.61E-08"},{"v":-3.91e-11,"d":"-3.91E-11"},{"v":7.84e-7,"d":"7.84E-07"},{"v":7.44e-10,"d":"7.44E-10"},{"v":0.213,"d":"2.13E-01"},1,3,1,2,1,2,{"$nulls":4},498,533,460,492,1.29,null,95,112,87,90,91,93,94,95,96,97,97,98,98,99,100,101,102,103,104,105,106,108,109,113,105,111,611,127,111.9,43.2,0.296,64,1.96,3.21,"390/340","364/335",{"v":0,"d":"0.0"},{"v":0.9,"d":"0.900"},0.982,0.995,0.999,0.999,0.999,0.999,0.999,0.999,0.999,0.999,0.999,0.999,0.999,0.999,0.999,0.999,0.997,0.995,0.992,0.989,0.985,0.975,0.967,0.951,0.923,0.863,0.728,{"v":0.41,"d":"0.410"},0.057,{"$nulls":6},{"v":0.81,"d":"0.810"},0.964,{"v":0.99,"d":"0.990"},0.998,0.998,0.998,0.998,0.998,0.998,0.998,0.998,0.998,0.998,0.998,0.998,0.998,0.998,0.995,0.992,0.988,0.982,0.974,0.953,0.937,0.908,0.856,0.752,0.535,0.171,0.008,{"$nulls":6}," PG   RP   MO",145,"C","D-LaF731","731405","L-LAM69","731405","(D-LaF79-25)","730405","M-LAF81",731405]
["★★★",181,"D-LaF743",743493,49.33,49.07,0.015069,0.015221,1.70399,1.71066,{"v":1.718,"d":"1.71800"},1.72467,{"v":1.7259,"d":"1.72590"},1.72692,1.73091,1.73366,1.73621,1.73876,1.73948,1.74016,1.74317,{"v":1.7433,"d":"1.74330"},1.74689,1.75383,{"v":1.7547,"d":"1.75470"},1.76215,1.76911,{"v":1.7811,"d":"1.78110"},{"v":2.97441605,"d":"2.97441605E+00"},{"v":-0.0138572738,"d":"-1.38572738E-02"},{"v":0.021964918,"d":"2.19649180E-02"},{"v":0.000810197466,"d":"8.10197466E-04"},{"v":-4.79702937e-5,"d":"-4.79702937E-05"},{"v":3.00170973e-6,"d":"3.00170973E-06"},0.3013,0.2382,0.5521,{"v":0.251,"d":"0.2510"},0.2359,0.4895,-0.0024,-0.0095,0.0066,0.0021,7.3,7.3,7.4,7.5,7.6,7.6,7.7,7.8,7.9,{"v":8,"d":"8.0"},8.1,7.6,7.6,7.7,7.8,7.8,7.9,7.9,8.1,8.2,8.4,8.5,{"v":8,"d":"8.0"},8.1,8.1,8.1,8.1,8.2,8.3,8.4,8.4,8.5,8.6,{"v":8,"d":"8.0"},8.1,8.1,8.1,8.2,8.2,8.4,8.5,8.5,8.6,8.7,8.1,8.2,8.2,8.2,8.2,8.3,8.4,8.5,8.6,8.7,8.8,8.1,8.2,8.3,8.4,8.5,8.6,8.8,8.9,9.1,9.3,9.4,8.3,8.5,8.5,8.5,8.7,8.7,8.9,9.1,9.3,9.5,9.6,8.9,9.1,9.2,9.3,9.3,9.4,9.6,9.7,9.9,{"v":10,"d":"10.0"},10.2,{"v":9,"d":"9.0"},9.2,9.3,9.4,9.5,9.6,9.7,9.8,{"v":10,"d":"10.0"},10.1,10.2,9.4,9.5,9.7,9.8,9.9,{"v":10,"d":"10.0"},10.2,10.4,10.6,10.8,10.9,5.3,5.8,6.2,6.5,6.7,{"v":7,"d":"7.0"},7.2,7.4,7.7,7.8,{"v":8,"d":"8.0"},{"v":9.72e-6,"d":"9.72E-06"},{"v":1.25e-8,"d":"1.25E-08"},{"v":-2.05e-11,"d":"-2.05E-11"},{"v":5.62e-7,"d":"5.62E-07"},{"v":5.06e-10,"d":"5.06E-10"},{"v":0.224,"d":"2.24E-01"},1,3,1,3,1,1,{"$nulls":4},571,603,531,555,0.88,null,57,74,50,53,54,55,56,57,58,58,59,59,60,60,61,61,62,63,64,65,66,68,68,135,135,111,679,113,111.3,42.6,0.308,87,2.17,4.23,"365/280","331/262",-3.5,{"v":0.83,"d":"0.830"},0.955,0.982,0.994,0.998,0.998,0.999,0.999,0.999,0.999,0.999,0.999,0.999,0.999,0.999,0.999,0.999,0.999,0.999,0.998,0.997,0.997,0.996,0.994,0.992,0.988,0.982,0.973,0.954,{"v":0.93,"d":"0.930"},0.892,0.843,0.723,0.701,0.628,{"v":0.49,"d":"0.490"},0.689,0.912,0.965,0.989,0.996,0.996,0.998,0.998,0.998,0.998,0.998,0.998,0.998,0.998,0.998,0.998,0.998,0.998,0.998,0.997,0.995,0.994,0.992,0.988,0.984,0.977,0.965,0.946,0.911,0.865,0.795,{"v":0.71,"d":"0.710"},0.523,0.492,0.394,{"v":0.24,"d":"0.240"}," PG   RP   MO",109,"B","D-LaF743","743493","L-LAM60","743493","(D-LaF53-25)","742493","M-NBF1",743493,"K-LaFn5","743492"]
["",182,"D-ZLaF50",801455,45.45,45.21,0.017632,{"v":0.01782,"d":"0.017820"},1.75922,1.76581,{"v":1.7732,"d":"1.77320"},1.78019,1.78152,1.78264,1.78708,1.79022,1.79314,{"v":1.7961,"d":"1.79610"},1.79694,1.79771,1.80122,1.80139,1.80558,1.81373,1.81476,1.82361,1.83193,{"v":1.8464,"d":"1.84640"},{"v":3.16516554,"d":"3.16516554E+00"},{"v":-0.0139269813,"d":"-1.39269813E-02"},{"v":0.026893225,"d":"2.68932250E-02"},{"v":0.000875538542,"d":"8.75538542E-04"},{"v":-3.52600431e-5,"d":"-3.52600431E-05"},{"v":3.03103679e-6,"d":"3.03103679E-06"},{"v":0.3,"d":"0.3000"},0.2376,0.5603,0.2497,0.2351,0.4966,-0.0029,-0.0078,{"v":0.003,"d":"0.0030"},0.0021,{"v":4,"d":"4.0"},4.2,4.4,4.4,4.5,4.5,4.6,4.6,4.8,{"v":5,"d":"5.0"},5.2,4.4,4.6,4.7,4.8,{"v":5,"d":"5.0"},5.1,5.3,5.4,5.7,5.8,5.8,4.7,4.8,4.9,5.2,5.4,5.5,5.6,5.8,{"v":6,"d":"6.0"},6.2,6.2,4.8,4.9,{"v":5,"d":"5.0"},5.3,5.5,5.6,5.7,5.9,6.1,6.2,6.3,4.9,{"v":5,"d":"5.0"},5.1,5.4,5.6,5.6,5.8,{"v":6,"d":"6.0"},6.2,6.3,6.4,{"v":5,"d":"5.0"},5.2,5.3,5.5,5.7,5.7,{"v":6,"d":"6.0"},6.2,6.3,6.4,6.5,5.2,5.4,5.6,5.9,6.1,6.1,6.3,6.4,6.5,6.7,6.9,5.3,5.5,5.7,5.9,6.1,6.3,6.5,6.7,6.9,7.1,7.3,5.5,5.6,5.8,{"v":6,"d":"6.0"},6.1,6.4,6.6,6.8,{"v":7,"d":"7.0"},7.2,7.4,5.8,{"v":6,"d":"6.0"},6.4,6.5,6.9,7.2,7.3,7.4,7.6,7.9,{"v":8,"d":"8.0"},{"v":2,"d":"2.0"},2.6,{"v":3,"d":"3.0"},3.6,{"v":4,"d":"4.0"},4.2,4.6,4.9,5.2,5.4,5.6,{"v":4.18e-6,"d":"4.18E-06"},{"v":1.42e-8,"d":"1.42E-08"},{"v":-2.67e-11,"d":"-2.67E-11"},{"v":6.65e-7,"d":"6.65E-07"},{"v":9.25e-10,"d":"9.25E-10"},{"v":1.82e-8,"d":"1.82E-08"},1,3,1,3,1,1,{"$nulls":4},599,642,579,595,0.79,null,62,77,53,56,56,58,61,61,62,63,65,66,66,67,69,69,69,69,70,70,72,73,75,140,140,136,651,71,121.1,46.1,0.314,106,1.74,4.81,"375/320","349/316",-0.5,{"v":0.51,"d":"0.510"},0.866,{"v":0.94,"d":"0.940"},0.983,0.996,0.999,0.999,0.999,0.999,0.999,0.999,0.999,0.999,0.999,0.999,0.999,0.999,0.999,0.998,0.997,0.996,0.995,0.993,0.989,0.985,0.978,0.967,0.945,0.904,0.816,{"v":0.63,"d":"0.630"},0.318,0.095,{"$nulls":3},{"v":0.26,"d":"0.260"},{"v":0.75,"d":"0.750"},0.884,0.966,0.992,0.998,0.998,0.998,0.998,0.998,0.998,0.998,0.998,0.998,0.998,0.998,0.998,0.998,0.997,0.995,0.992,{"v":0.99,"d":"0.990"},0.986,0.978,0.971,0.957,0.935,0.893,0.817,0.666,0.397,0.101,0.009,{"$nulls":3}," PG   RP   MO",175,"B","D-ZLaF50","801455",null,null,"(D-ZLaF50-25)","802455","M-TAF31",801455]
["★★★",183,"D-ZLaF52L",806407,40.73,40.48,0.019791,0.020031,1.76065,1.76756,1.77534,1.78278,1.78422,1.78543,1.79027,1.79371,1.79694,1.80022,1.80114,1.80201,1.80592,{"v":1.8061,"d":"1.80610"},{"v":1.8108,"d":"1.81080"},1.82002,1.82117,1.83126,1.84085,1.85784,{"v":3.17316178,"d":"3.17316178E+00"},{"v":-0.0145588429,"d":"-1.45588429E-02"},{"v":0.0292758988,"d":"2.92758988E-02"},{"v":0.00120865059,"d":"1.20865059E-03"},{"v":-6.18358136e-5,"d":"-6.18358136E-05"},{"v":5.88185791e-6,"d":"5.88185791E-06"},0.2971,0.2375,0.5679,0.2476,0.2346,0.5037,-0.0018,{"v":-0.008,"d":"-0.0080"},0.0098,0.0046,5.4,5.6,5.8,{"v":6,"d":"6.0"},6.2,6.4,6.5,6.6,6.7,6.8,6.9,6.3,6.3,6.3,6.4,6.5,6.6,6.7,6.8,{"v":7,"d":"7.0"},7.1,7.1,6.5,6.6,6.8,6.8,6.9,6.9,{"v":7,"d":"7.0"},7.1,7.3,7.4,7.6,6.6,6.7,6.8,6.9,6.9,{"v":7,"d":"7.0"},7.1,7.3,7.4,7.5,7.7,6.7,6.9,6.9,6.9,{"v":7,"d":"7.0"},7.1,7.3,7.4,7.5,7.7,7.9,7.3,7.4,7.5,7.5,7.7,7.9,7.9,8.1,8.2,8.4,8.5,7.6,7.8,7.9,{"v":8,"d":"8.0"},8.1,8.1,8.1,8.4,8.6,8.7,8.8,{"v":8,"d":"8.0"},8.3,8.4,8.5,8.5,8.7,8.6,{"v":9,"d":"9.0"},{"v":9,"d":"9.0"},9.1,9.3,8.2,8.4,8.5,8.6,8.6,8.8,8.8,9.1,9.2,9.3,9.5,9.6,9.8,9.9,9.9,9.9,{"v":10,"d":"10.0"},10.2,10.4,10.5,10.7,10.9,3.8,4.5,4.8,5.1,5.4,5.7,6.1,6.3,6.5,6.8,7.1,{"v":6.51e-6,"d":"6.51E-06"},{"v":1.42e-8,"d":"1.42E-08"},{"v":-2.06e-11,"d":"-2.06E-11"},{"v":6.7e-7,"d":"6.70E-07"},{"v":3.07e-11,"d":"3.07E-11"},{"v":0.284,"d":"2.84E-01"},1,3,1,3,1,3,1,{"$nulls":3},546,580,519,538,0.87,null,59,75,52,55,56,57,58,59,59,60,61,61,62,63,64,66,67,68,68,69,71,72,72,140,140,140,645,106,112.8,{"v":42,"d":"42.0"},0.342,73,2.23,4.43,"395/330","357/327",{"v":0,"d":"0.0"},0.848,0.962,0.995,0.999,0.999,0.999,0.999,0.999,0.999,0.999,0.999,0.999,0.999,0.999,0.999,0.999,0.999,0.999,0.998,0.996,0.994,0.992,0.988,0.982,0.975,0.963,0.942,0.902,0.822,0.658,0.342,{"$nulls":5},0.719,0.925,{"v":0.99,"d":"0.990"},0.998,0.998,0.998,0.998,0.998,0.998,0.998,0.998,0.998,0.998,0.998,0.998,0.998,0.998,0.998,0.995,0.992,0.988,0.983,0.976,0.963,0.949,0.928,0.888,0.818,0.683,0.433,0.118,{"$nulls":5}," PG   RP   MO",109,"MA","D-ZLaF52L","806407","L-LAH53","806409","(D-ZLaF81-25)","808410","M-NBFD130",806407]
["★★★",184,"D-ZLaF52N",810410,{"v":41,"d":"41.00"},{"v":40.8,"d":"40.80"},0.019758,{"v":0.01997,"d":"0.019970"},1.76475,1.77159,{"v":1.7793,"d":"1.77930"},1.78671,1.78814,1.78935,1.79418,1.79762,1.80084,1.80411,1.80505,1.80591,1.80982,{"v":1.81,"d":"1.81000"},1.81469,1.82387,1.82502,1.83508,1.84465,{"v":1.8616,"d":"1.86160"},{"v":3.18681101,"d":"3.18681101E+00"},{"v":-0.014419192,"d":"-1.44191920E-02"},{"v":0.0295460135,"d":"2.95460135E-02"},{"v":0.00115252022,"d":"1.15252022E-03"},{"v":-5.90862778e-5,"d":"-5.90862778E-05"},{"v":5.97442323e-6,"d":"5.97442323E-06"},0.2981,0.2374,0.5674,0.2479,0.2349,0.5038,-0.0029,-0.0081,0.0083,0.0038,5.1,5.6,{"v":6,"d":"6.0"},6.5,6.7,{"v":7,"d":"7.0"},7.2,7.4,7.7,{"v":8,"d":"8.0"},8.3,5.6,6.2,6.7,7.2,7.5,7.8,{"v":8,"d":"8.0"},8.2,8.3,8.4,8.6,6.7,7.1,7.4,7.6,7.8,{"v":8,"d":"8.0"},8.2,8.4,8.5,8.6,8.6,6.9,7.2,7.6,7.9,8.1,8.2,8.3,8.4,8.5,8.6,8.6,{"v":7,"d":"7.0"},7.3,7.8,8.2,8.2,8.4,8.4,8.6,8.7,8.9,9.2,7.2,7.6,{"v":8,"d":"8.0"},8.3,8.6,8.8,{"v":9,"d":"9.0"},9.2,9.3,9.3,9.4,7.9,8.3,8.6,8.8,8.9,{"v":9,"d":"9.0"},9.2,9.4,9.6,9.7,9.8,9.7,10.1,10.4,10.6,10.8,{"v":11,"d":"11.0"},11.2,11.4,11.5,11.6,11.7,9.8,10.1,10.6,10.8,{"v":11,"d":"11.0"},11.2,11.4,11.5,11.6,11.7,11.9,11.2,11.6,{"v":12,"d":"12.0"},12.3,12.5,12.7,12.9,12.9,{"v":13,"d":"13.0"},13.1,13.2,4.1,4.9,5.7,6.4,6.6,{"v":7,"d":"7.0"},7.2,7.5,7.7,{"v":8,"d":"8.0"},8.4,{"v":6.96e-6,"d":"6.96E-06"},{"v":2.21e-8,"d":"2.21E-08"},{"v":-4.66e-11,"d":"-4.66E-11"},{"v":9.87e-7,"d":"9.87E-07"},{"v":-3.77e-10,"d":"-3.77E-10"},{"v":0.298,"d":"2.98E-01"},1,3,1,3,1,2,1,{"$nulls":3},548,578,510,529,0.98,null,60,79,51,54,56,58,59,60,61,62,63,64,64,64,65,66,67,68,69,70,71,72,73,140,140,140,625,91,114.4,42.6,0.343,81,2.17,4.47,"395/330","360/327",-0.6,{"v":0.85,"d":"0.850"},0.956,0.975,0.988,0.999,0.999,0.999,0.999,0.999,0.999,0.999,0.999,0.999,0.999,0.999,0.999,0.999,0.999,0.998,0.996,0.994,0.992,{"v":0.99,"d":"0.990"},0.982,0.975,0.963,{"v":0.94,"d":"0.940"},0.894,0.816,0.646,{"v":0.32,"d":"0.320"},{"$nulls":5},0.723,0.914,0.951,0.976,0.998,0.998,0.998,0.998,0.998,0.998,0.998,0.998,0.998,0.998,0.998,0.998,0.997,0.997,0.996,0.996,0.993,0.988,0.974,0.959,0.944,0.919,0.876,0.795,0.662,0.415,0.103,{"$nulls":5}," PG   RP   MO",109,"MA","D-ZLaF52N","810410","(L-LAH53)","806409","(D-ZLaF52LA-25)","809410","(M-NBFD130)",806407,"K-VC89","810410","P-LASF51","810409"]
["★★★",185,"D-ZLaF52N-M170",808409,40.92,40.67,0.019753,0.019992,1.76315,{"v":1.77,"d":"1.77000"},1.77771,1.78511,1.78654,1.78774,1.79256,1.79599,1.79921,1.80247,{"v":1.8034,"d":"1.80340"},1.80427,1.80817,1.80834,1.81303,1.82223,1.82339,1.83343,1.84298,1.85982,{"v":3.18131839,"d":"3.18131839E+00"},{"v":-0.0144359617,"d":"-1.44359617E-02"},{"v":0.0292512247,"d":"2.92512247E-02"},{"v":0.00119876602,"d":"1.19876602E-03"},{"v":-5.70803235e-5,"d":"-5.70803235E-05"},{"v":5.2304029e-6,"d":"5.23040290E-06"},0.2972,0.2374,{"v":0.567,"d":"0.5670"},0.2471,0.2346,0.5022,-0.0019,-0.0086,0.0073,0.0031,5.9,5.9,5.9,{"v":6,"d":"6.0"},{"v":6,"d":"6.0"},6.2,6.3,6.5,6.5,6.7,6.7,6.9,{"v":7,"d":"7.0"},7.2,7.2,7.3,7.5,7.6,7.8,7.9,8.1,8.2,6.7,7.1,7.4,7.6,7.8,{"v":8,"d":"8.0"},8.2,8.4,8.5,8.6,8.6,6.9,7.2,7.6,7.9,8.1,8.2,8.3,8.4,8.5,8.6,8.6,{"v":7,"d":"7.0"},7.3,7.8,8.2,8.2,8.4,8.4,8.6,8.7,8.9,9.2,7.2,7.6,{"v":8,"d":"8.0"},8.3,8.6,8.8,{"v":9,"d":"9.0"},9.2,9.3,9.3,9.4,7.9,8.3,8.6,8.8,8.9,{"v":9,"d":"9.0"},9.2,9.4,9.6,9.7,9.8,9.7,10.1,10.4,10.6,10.8,{"v":11,"d":"11.0"},11.2,11.4,11.5,11.6,11.7,9.8,10.1,10.6,10.8,{"v":11,"d":"11.0"},11.2,11.4,11.5,11.6,11.7,11.9,10.3,10.5,10.8,11.1,11.2,11.4,11.7,{"v":12,"d":"12.0"},12.3,12.6,12.9,4.1,4.9,5.7,6.4,6.6,{"v":7,"d":"7.0"},7.2,7.5,7.7,{"v":8,"d":"8.0"},8.4,{"v":6.23e-6,"d":"6.23E-06"},{"v":1.24e-8,"d":"1.24E-08"},{"v":-1.88e-11,"d":"-1.88E-11"},{"v":1.67e-6,"d":"1.67E-06"},{"v":1.27e-9,"d":"1.27E-09"},{"v":4.39e-7,"d":"4.39E-07"},1,3,1,3,1,2,1,{"$nulls":3},548,578,510,529,{"v":1,"d":"1.00"},null,60,79,51,54,56,58,59,60,61,62,63,64,64,64,65,66,67,68,69,70,71,72,73,140,140,140,625,91,115.4,42.9,0.344,71,2.17,4.47,"390/330","357/327",-0.6,0.855,0.968,{"v":0.99,"d":"0.990"},0.999,0.999,0.999,0.999,0.999,0.999,0.999,0.999,0.999,0.999,0.999,0.999,0.999,0.999,0.999,0.998,0.996,0.994,0.992,{"v":0.99,"d":"0.990"},0.982,0.976,0.963,0.942,0.911,0.834,0.671,0.372,{"$nulls":5},0.731,0.937,{"v":0.98,"d":"0.980"},0.998,0.998,0.998,0.998,0.998,0.998,0.998,0.998,0.998,0.998,0.998,0.998,0.998,0.998,0.998,0.996,0.993,{"v":0.99,"d":"0.990"},0.986,{"v":0.98,"d":"0.980"},0.967,0.955,0.934,0.898,0.831,0.701,0.454,0.136,{"$nulls":5}," PG   RP   MO",109,"MA","D-ZLaF52N-M170","808409","L-LAH84","808405","D-ZLaF52LA-25","809410","MC-NBFD135",808409,"(K-LaSFn1)","806407","(P-LASF47)","806409"]
["",186,"D-ZLaF53",834373,37.28,37.04,{"v":0.02238,"d":"0.022380"},0.022672,1.78506,1.79228,1.80047,1.80847,1.81004,1.81137,1.81671,1.82054,1.82414,1.82781,1.82884,1.82981,1.83421,1.83441,1.83972,1.85019,1.85152,1.86316,1.87437,1.89451,{"v":3.26258096,"d":"3.26258096E+00"},{"v":-0.0152499377,"d":"-1.52499377E-02"},{"v":0.0341466836,"d":"3.41466836E-02"},{"v":0.000984000388,"d":"9.84000388E-04"},{"v":1.27478564e-5,"d":"1.27478564E-05"},{"v":3.62442642e-6,"d":"3.62442642E-06"},0.2949,0.2373,0.5795,0.2457,0.2342,0.5134,-0.0018,-0.0021,0.0138,0.0061,6.1,6.2,6.4,6.5,6.5,6.5,6.5,6.6,6.7,6.7,6.8,6.5,6.6,6.9,6.9,{"v":7,"d":"7.0"},7.1,7.3,7.4,7.5,7.6,7.8,6.7,{"v":7,"d":"7.0"},7.1,7.1,7.3,7.3,7.5,7.7,7.9,{"v":8,"d":"8.0"},{"v":8,"d":"8.0"},6.8,{"v":7,"d":"7.0"},7.2,7.2,7.3,7.4,7.5,7.7,{"v":8,"d":"8.0"},8.1,8.1,6.9,7.1,7.2,7.4,7.4,7.5,7.6,7.8,{"v":8,"d":"8.0"},8.1,8.2,7.3,7.5,7.7,7.7,7.8,7.8,7.9,8.1,8.2,8.3,8.4,7.8,{"v":8,"d":"8.0"},8.1,8.2,8.3,8.4,8.4,8.5,8.7,8.9,9.1,8.5,8.7,9.1,9.1,9.2,9.2,9.5,9.9,10.2,10.5,10.8,8.7,8.9,9.2,9.5,9.5,9.6,9.8,9.8,{"v":10,"d":"10.0"},10.1,10.2,9.5,9.7,9.9,10.1,10.1,10.4,10.6,10.9,11.3,11.6,11.7,{"v":4,"d":"4.0"},4.6,5.1,5.6,5.8,6.1,6.4,6.7,{"v":7,"d":"7.0"},7.2,7.4,{"v":6.76e-6,"d":"6.76E-06"},{"v":1.23e-8,"d":"1.23E-08"},{"v":-2.21e-11,"d":"-2.21E-11"},{"v":7.14e-7,"d":"7.14E-07"},{"v":6.99e-10,"d":"6.99E-10"},{"v":0.268,"d":"2.68E-01"},1,3,1,3,1,2,{"$nulls":4},571,606,529,548,0.95,null,60,77,51,54,55,58,59,60,60,61,62,63,63,64,64,65,66,67,68,69,70,71,71,175,175,140,671,83,117.2,44.5,0.319,63,2.01,4.46,"430/350","382/347",-0.3,{"v":0.86,"d":"0.860"},{"v":0.97,"d":"0.970"},0.995,0.999,0.999,0.999,0.999,0.999,0.999,0.999,0.999,0.999,0.999,0.999,0.999,0.999,0.999,0.999,0.997,0.994,0.989,0.983,0.971,0.947,0.923,0.882,0.805,0.641,0.346,0.051,{"$nulls":6},{"v":0.74,"d":"0.740"},0.941,{"v":0.99,"d":"0.990"},0.998,0.998,0.998,0.998,0.998,0.998,0.998,0.998,0.998,0.998,0.998,0.998,0.998,0.998,0.998,0.995,{"v":0.99,"d":"0.990"},0.983,0.972,{"v":0.95,"d":"0.950"},0.905,{"v":0.86,"d":"0.860"},0.784,0.651,0.412,0.116,0.004,{"$nulls":6}," PG   RP   MO",120,"C","D-ZLaF53","834373",{"$nulls":4},"M-NBFD10",834373]
["",187,"D-ZLaF814",815370,37.03,36.78,0.022004,0.022294,1.76516,1.77267,1.78111,1.78919,1.79076,1.79207,1.79734,{"v":1.8011,"d":"1.80110"},1.80465,1.80825,1.80927,1.81023,1.81455,1.81474,1.81995,1.83025,1.83156,1.84293,1.85388,1.87363,{"v":3.1957414,"d":"3.19574140E+00"},{"v":-0.0158738035,"d":"-1.58738035E-02"},{"v":0.0315329222,"d":"3.15329222E-02"},{"v":0.00157767624,"d":"1.57767624E-03"},{"v":-9.05739467e-5,"d":"-9.05739467E-05"},{"v":9.32711709e-6,"d":"9.32711709E-06"},0.2949,0.2368,0.5763,0.2454,0.2337,{"v":0.51,"d":"0.5100"},-0.0017,-0.0058,0.0158,0.0065,4.8,4.6,4.4,4.1,{"v":4,"d":"4.0"},{"v":4,"d":"4.0"},{"v":4,"d":"4.0"},{"v":4,"d":"4.0"},{"v":4,"d":"4.0"},4.1,4.2,5.4,5.1,4.9,4.7,4.6,4.6,4.6,4.7,4.7,4.8,4.9,5.9,5.5,5.2,4.9,4.9,{"v":5,"d":"5.0"},{"v":5,"d":"5.0"},5.2,5.2,5.3,5.3,5.9,5.6,5.2,{"v":5,"d":"5.0"},{"v":5,"d":"5.0"},{"v":5,"d":"5.0"},{"v":5,"d":"5.0"},5.2,5.2,5.3,5.4,{"v":6,"d":"6.0"},5.6,5.3,5.1,5.1,5.1,5.1,5.3,5.3,5.4,5.5,6.1,5.8,5.5,5.2,5.3,5.3,5.4,5.5,5.6,5.6,5.8,6.6,6.3,{"v":6,"d":"6.0"},5.7,5.8,5.8,5.9,6.1,6.2,6.2,6.3,7.2,6.8,6.5,6.4,6.4,6.4,6.5,6.6,6.7,6.7,6.9,7.3,6.9,6.6,6.4,6.4,6.5,6.6,6.6,6.7,6.8,6.9,{"v":8,"d":"8.0"},7.6,7.4,7.2,7.3,7.4,7.5,7.7,7.8,7.9,8.1,3.1,3.1,3.2,3.3,3.5,3.7,3.9,4.2,4.3,4.5,4.7,{"v":3.28e-6,"d":"3.28E-06"},{"v":4.57e-9,"d":"4.57E-09"},{"v":8.29e-12,"d":"8.29E-12"},{"v":8.13e-7,"d":"8.13E-07"},{"v":5.49e-10,"d":"5.49E-10"},{"v":0.192,"d":"1.92E-01"},1,3,1,4,1,2,{"$nulls":4},544,580,502,525,0.93,null,60,74,52,55,56,58,59,60,61,62,63,64,64,65,65,66,67,68,70,71,73,74,76,179,183,175,620,108,115.3,44.7,{"v":0.29,"d":"0.290"},null,2.17,{"v":4.2,"d":"4.20"},"430/345","380/342",-2.1,0.846,0.962,0.986,0.995,0.999,0.999,0.999,0.999,0.999,0.999,0.999,0.999,0.999,0.999,0.999,0.998,0.997,0.993,0.989,0.985,0.979,0.968,0.946,0.925,0.892,0.834,0.719,0.498,0.193,{"$nulls":7},0.715,0.925,0.972,{"v":0.99,"d":"0.990"},0.998,0.998,0.998,0.998,0.998,0.998,0.998,0.998,0.998,0.998,0.998,0.997,0.995,0.986,0.979,{"v":0.97,"d":"0.970"},0.957,0.938,0.895,0.856,0.796,0.695,0.516,0.248,0.037,{"$nulls":7}," PG   MO",140,"C","D-ZLaF814","815370"]
["★★★",188,"D-ZLaF851",851401,{"v":40.1,"d":"40.10"},39.85,0.021229,0.021488,{"v":1.8039,"d":"1.80390"},1.81087,1.81878,{"v":1.8265,"d":"1.82650"},1.82801,1.82929,1.83442,1.83808,1.84154,1.84505,1.84604,1.84697,1.85116,1.85135,1.85639,1.86628,1.86753,1.87838,1.88871,1.90699,{"v":3.32860198,"d":"3.32860198E+00"},{"v":-0.0149218815,"d":"-1.49218815E-02"},{"v":0.0329458426,"d":"3.29458426E-02"},{"v":0.00105526131,"d":"1.05526131E-03"},{"v":-2.14847086e-5,"d":"-2.14847086E-05"},{"v":3.89175295e-6,"d":"3.89175295E-06"},0.2968,0.2374,{"v":0.57,"d":"0.5700"},0.2471,0.2345,0.5049,-0.0022,{"v":-0.007,"d":"-0.0070"},{"v":0.008,"d":"0.0080"},0.0041,{"v":5,"d":"5.0"},5.1,5.3,5.3,5.4,5.4,5.5,5.6,5.7,5.8,5.8,5.3,5.4,5.6,5.6,5.7,5.7,5.7,5.8,5.9,{"v":6,"d":"6.0"},{"v":6,"d":"6.0"},5.6,5.6,5.8,5.9,{"v":6,"d":"6.0"},{"v":6,"d":"6.0"},{"v":6,"d":"6.0"},{"v":6,"d":"6.0"},6.1,6.1,6.1,5.6,5.7,5.9,{"v":6,"d":"6.0"},6.1,6.1,6.1,6.1,6.1,6.2,6.2,5.7,5.8,{"v":6,"d":"6.0"},6.1,6.2,6.2,6.2,6.2,6.2,6.3,6.3,{"v":6,"d":"6.0"},{"v":6,"d":"6.0"},6.1,6.2,6.3,6.4,6.4,6.4,6.5,6.6,6.7,6.1,6.3,6.4,6.6,6.7,6.8,6.9,{"v":7,"d":"7.0"},7.1,7.2,7.3,6.4,6.6,6.6,6.6,6.8,6.9,7.1,7.2,7.4,7.7,7.9,6.4,6.7,6.7,6.7,6.9,{"v":7,"d":"7.0"},7.2,7.3,7.5,7.7,7.9,6.9,7.4,7.7,{"v":8,"d":"8.0"},8.4,8.7,8.9,9.1,9.2,9.4,9.7,2.7,3.3,3.9,4.3,4.6,4.8,4.9,5.1,5.2,5.4,5.5,{"v":5.68e-6,"d":"5.68E-06"},{"v":1.13e-8,"d":"1.13E-08"},{"v":-2.8e-11,"d":"-2.80E-11"},{"v":2.16e-7,"d":"2.16E-07"},{"v":4.91e-10,"d":"4.91E-10"},{"v":0.362,"d":"3.62E-01"},1,1,1,3,1,1,1,{"$nulls":3},619,655,568,585,0.96,null,62,77,54,57,58,60,61,62,63,64,64,65,66,66,67,68,69,70,71,72,73,74,75,148,148,null,634,75,{"v":127,"d":"127.0"},47.2,0.345,98,1.61,4.81,"(380)/340","371/340",-0.8,0.885,0.984,0.995,0.999,0.999,0.999,0.999,0.999,0.999,0.999,0.999,0.999,0.999,0.999,0.999,0.999,0.999,0.999,0.997,0.995,0.992,0.988,0.984,0.971,0.958,0.935,0.893,0.794,0.585,0.228,{"$nulls":6},0.783,0.968,{"v":0.99,"d":"0.990"},0.998,0.998,0.998,0.998,0.998,0.998,0.998,0.998,0.998,0.998,0.998,0.998,0.998,0.998,0.998,0.995,0.992,0.989,0.983,0.972,0.949,0.923,0.878,0.792,0.619,0.324,0.049,{"$nulls":6}," PG   RP   MO",227,"MA","D-ZLaF851","851401","(L-LAH85V)","854404","D-ZLaF85A-25","851401","M-TAFD305",851401,"(K-VC185)","854406"]
[null,189,"F4",620364,36.35,36.09,{"v":0.01706,"d":"0.017060"},0.017291,1.58511,{"v":1.5898,"d":"1.58980"},1.59522,1.60075,1.60186,1.60282,1.60672,1.60957,1.61228,1.61504,1.61582,1.61656,{"v":1.6199,"d":"1.61990"},1.62005,1.62408,{"v":1.6321,"d":"1.63210"},1.63312,1.64205,1.65066,1.66625,{"v":2.55510802,"d":"2.55510802E+00"},{"v":-0.0086443101,"d":"-8.64431010E-03"},{"v":0.0226592448,"d":"2.26592448E-02"},{"v":0.000822256872,"d":"8.22256872E-04"},{"v":-1.60646686e-5,"d":"-1.60646686E-05"},{"v":4.04183096e-6,"d":"4.04183096E-06"},0.2937,0.2362,0.5832,0.2445,0.2329,0.5162,{"v":0,"d":"0.0000"},{"v":0,"d":"0.0000"},{"v":0,"d":"0.0000"},0.0001,1.2,1.2,1.3,1.3,1.4,1.4,1.5,1.7,1.8,{"v":2,"d":"2.0"},2.1,1.7,1.7,1.7,1.8,1.9,1.9,{"v":2,"d":"2.0"},2.1,2.2,2.3,2.4,2.1,2.1,2.1,2.1,2.2,2.3,2.5,2.6,2.7,2.8,{"v":3,"d":"3.0"},2.1,2.1,2.1,2.1,2.2,2.4,2.6,2.6,2.7,2.9,3.1,2.1,2.1,2.1,2.2,2.2,2.4,2.6,2.7,2.8,{"v":3,"d":"3.0"},3.2,2.3,2.3,2.4,2.5,2.5,2.7,2.9,2.9,3.2,3.4,3.5,2.5,2.6,2.7,2.8,{"v":3,"d":"3.0"},{"v":3,"d":"3.0"},3.4,3.5,3.7,3.8,4.1,3.2,3.3,3.5,3.6,3.7,3.9,4.1,4.2,4.3,4.5,4.7,3.3,3.4,3.6,3.7,3.8,{"v":4,"d":"4.0"},4.2,4.3,4.4,4.6,4.8,4.3,4.5,4.5,4.6,4.9,{"v":5,"d":"5.0"},5.2,5.3,5.5,5.7,5.9,-0.5,-0.1,0.2,0.6,0.8,1.2,1.5,1.7,1.9,2.2,2.5,{"v":-1.07e-6,"d":"-1.07E-06"},{"v":1.43e-8,"d":"1.43E-08"},{"v":-1.76e-11,"d":"-1.76E-11"},{"v":8.75e-7,"d":"8.75E-07"},{"v":5.84e-10,"d":"5.84E-10"},{"v":0.259,"d":"2.59E-01"},1,3,1,1,1,1,{"$nulls":4},414,471,355,398,0.73,null,88,110,78,81,83,85,86,88,89,90,91,92,93,94,95,96,98,99,100,101,103,104,105,null,48,null,418,172,58.4,23.3,0.251,60,2.48,3.57,"350/320","342/320",0.5,0.889,0.918,0.964,0.986,0.999,0.999,0.999,0.999,0.999,0.999,0.999,0.999,0.999,0.999,0.999,0.999,0.999,0.999,0.999,0.999,0.999,0.997,0.995,0.993,0.991,0.987,0.982,0.971,{"v":0.94,"d":"0.940"},0.855,{"v":0.62,"d":"0.620"},0.178,{"$nulls":4},{"v":0.79,"d":"0.790"},0.843,{"v":0.93,"d":"0.930"},0.972,0.998,0.998,0.998,0.998,0.998,0.998,0.998,0.998,0.998,0.998,0.998,0.998,0.998,0.998,0.998,0.998,0.998,0.994,{"v":0.99,"d":"0.990"},0.986,0.978,0.968,0.957,0.932,0.874,0.725,0.383,0.036,{"$nulls":4}," PG   RP",0,null,"F4","620364",null,null,"F4","620364",{"$nulls":4},"F2","620364"]

{"sheet":"IR glass","index":3,"n_rows":13,"n_cols":185,"rows_kept":13,"merged":[[0,0,1,0],[0,1,1,1],[0,2,1,2],[0,3,0,5],[0,6,0,8],[0,11,0,37],[0,38,0,43],[0,66,0,75],[0,76,0,81],[0,82,0,89],[0,90,0,119],[0,120,0,126],[0,130,0,177],[0,179,1,179],[0,180,1,180],[0,181,1,181],[0,182,1,182],[0,183,1,183],[0,184,1,184]]}
["No.","Type","Compostion","Dispersion Coefficient",null,null,"Mean Dispersion",{"$nulls":31},"Dispersion Formula",{"$nulls":27},"(-40～80)℃  Relative value dn/dt(×10-6/ ℃)",{"$nulls":9},"Constants of dn/dt",{"$nulls":5},"Chemical Properties",{"$nulls":7},"Thermal Properties",{"$nulls":29},"Mechanical Properties",{"$nulls":7},"Dielectric Constant","Other Properties","Internal Transmittance                      τ2mm",{"$nulls":48},"Production Method","Relative \nPrice","Melting Frequency","Type","Remarks","Update"]
[{"$nulls":3},"υ2","υ4","υ10.6 ","n1–n3","n3–n5","n8.0-n12.5","n0.633","n0.707","n0.852","n0.8944","n1.014","n1.129","n1.530","n1.970","n2","n2.5","n3","n3.5","n4","n4.5","n5.0","n5.5","n6","n6.5","n7","n8","n9","n10","n10.6","n11","n12","n12.5","n13","n14","n15","A","B","C","D","E","F","t\n-60～-40","t\n-40～-20","t\n-20～0","t\n0～20","t\n20～40","t\n40～60","t\n60～80","t\n80～100","t\n100～120","t\n120～140","t\n140～160","s\n-60～-40","s\n-40～-20","s\n-20～0","s\n0～20","s\n20～40","s\n40～60","s\n60～80","s\n80～100","s\n100～120","s\n120～140","s\n140～160","1.064μm","1.5μm","2μm","3μm/\n3.39μm","3.4μm","5μm","8μm","10μm","12μm","14μm"," D0"," D1"," D2"," E0"," E1","λTK","RC(S)","RA(S)","DW","DA","ROH(S)","RP(S)",null,null,"Tg (℃)","Ts (℃)","T1014.5(℃)","T1013 (℃)","α-60/120℃            (10-7/K)","α20/120℃            (10-7/K)","α20/300℃              (10-7/K)","α100/300℃              (10-7/K)","α-50/-40℃\n(10-7/℃)","α-40/-30℃\n(10-7/℃)","α-30/-20℃\n(10-7/℃)","α-20/-10℃\n(10-7/℃)","α-10/0℃\n(10-7/℃)","α0/10℃\n(10-7/℃)","α10/20℃\n(10-7/℃)","α20/30℃\n(10-7/℃)","α30/40℃\n(10-7/℃)","α40/50℃\n(10-7/℃)","α50/60℃\n(10-7/℃)","α60/70℃\n(10-7/℃)","α70/80℃\n(10-7/℃)","α80/90℃\n(10-7/℃)","α90/100℃\n(10-7/℃)","α100/110℃\n(10-7/℃)","α110/120℃\n(10-7/℃)","α120/130℃\n(10-7/℃)","α130/140℃\n(10-7/℃)","α140/150℃\n(10-7/℃)","α150/160℃\n(10-7/℃)","Cp(J/gK)","HK(107Pa)","FA","E    (GPa)","G    (GPa)","弯曲强度\n(Mpa)","压缩强度(MPa)","弯曲弹性模量(GPa)","μ","εr","ρ    (g/cm3)","20μm","19μm","18μm","17μm","16μm","15μm","14μm","13μm","12.5μm","12μm","11.5μm","11μm","10.5μm","10μm","9.5μm","9μm","8.5μm","8μm","7.5μm","7μm","6.5μm","6μm","5.5μm","5μm","4.75μm","4.5μm","4.25μm","4μm","3.75μm","3.5μm","3.25μm","3μm","2.85μm","2.75μm","2.5μm","2.25μm","2μm","1.75μm","1.5μm","1.25μm","1μm","0.8μm","0.75μm","0.70μm","0.6μm","0.5μm","0.4μm","0.3μm","0.2μm"]
[null,1,2,3,4,5,6,7,8,9,10,11,12,13,14,15,16,17,18,19,20,21,22,23,24,25,26,27,28,29,30,31,32,33,34,35,36,37,38,39,40,41,42,43,44,45,46,47,48,49,50,51,52,53,54,55,56,57,58,59,60,61,62,63,64,65,66,67,68,69,70,71,72,73,74,75,76,77,78,79,80,81,82,83,84,85,86,87,88,89,90,91,92,93,94,95,96,97,98,99,100,101,102,103,104,105,106,107,108,109,110,111,112,113,114,115,116,117,118,119,120,121,122,123,124,125,126,127,128,129,130,131,132,133,134,135,136,137,138,139,140,141,142,143,144,145,146,147,148,149,150,151,152,153,154,155,156,157,158,159,160,161,162,163,164,165,166,167,168,169,170,171,172,173,174,175,176,177,178,179,180,181,182]
[1,"IRG105",null,25.39,18.92,null,0.0344,0.0452,{"$nulls":3},1.9156,null,1.9076,1.9037,1.8949,1.8883,1.8879,1.8809,1.8732,1.8643,1.8541,1.8421,{"v":1.828,"d":"1.8280"},{"$nulls":14},{"v":1.8933906,"d":"1.8933906E+00"},{"v":0.016495794,"d":"1.6495794E-02"},{"v":0.00017208613,"d":"1.7208613E-04"},{"v":-0.0023819428,"d":"-2.3819428E-03"},{"v":-5.8492005e-6,"d":"-5.8492005E-06"},{"v":-1.7972933e-7,"d":"-1.7972933E-07"},16.5,16.5,16.6,16.6,16.8,16.8,{"v":17,"d":"17.0"},17.2,17.2,17.3,17.4,16.9,16.9,16.9,{"v":17,"d":"17.0"},17.2,17.3,17.4,17.6,17.7,17.8,17.9,16,null,null,15,{"$nulls":12},1,3,2,5,{"$nulls":4},534,565,null,null,65,69,75,78,{"v":56.95248264,"d":"57"},{"v":59.14154068,"d":"59"},{"v":61.1790308,"d":"61"},{"v":63.1234228,"d":"63"},{"v":64.14391308,"d":"64"},{"v":65.12141376,"d":"65"},{"v":65.9517145,"d":"66"},{"v":66.72003528,"d":"67"},{"v":67.3194345399999,"d":"67"},{"v":67.8452782000001,"d":"68"},{"v":68.3667243,"d":"68"},{"v":68.89785292,"d":"69"},{"v":69.23426626,"d":"69"},{"v":69.835322,"d":"70"},{"v":70.6459126,"d":"71"},{"v":71.5346929999999,"d":"72"},{"v":72.4216000000001,"d":"72"},{"v":73.4568999999999,"d":"73"},{"v":74.4703108,"d":"74"},{"v":75.4615366,"d":"75"},{"v":76.3119615999999,"d":"76"},null,447,{"$nulls":8},5.62,{"$nulls":23},{"v":0.69,"d":"0.690"},0.756,0.772,0.787,0.813,0.822,0.816,0.808,0.802,0.812,0.831,0.831,0.833,0.841,0.841,0.832,0.833,0.825,0.828,0.829,{"v":0.8,"d":"0.800"},0.791,{"v":0.77,"d":"0.770"},0.408,null,null,"PG、DP",22.5,"B","IRG105","更新Tg、Ts",20240708]
[2,"IRG201","Ge33Se55As12",null,null,95.77,null,0.0078,0.0156,{"$nulls":8},2.5293,null,2.5175,null,2.5127,null,2.5097,null,2.5072,null,2.5047,2.5021,2.4993,2.4961,{"v":2.494,"d":"2.4940"},2.4926,2.4886,2.4865,2.4843,2.4794,null,{"v":2.5100146,"d":"2.5100146E+00"},{"v":0.077495165,"d":"7.7495165E-02"},{"v":0.0049371281,"d":"4.9371281E-03"},{"v":-0.00013389514,"d":"-1.3389514E-04"},{"v":-1.3508347e-7,"d":"-1.3508347E-07"},{"v":5.7156655e-11,"d":"5.7156655E-11"},{"$nulls":25},67,null,65,64,62,62,61,{"v":5.82025e-5,"d":"5.82025E-05"},{"v":2.04218e-8,"d":"2.04218E-08"},{"v":-7.67374e-11,"d":"-7.67374E-11"},{"v":0.000165764,"d":"1.65764E-04"},{"v":9.67536e-7,"d":"9.67536E-07"},{"v":-4.58177,"d":"-4.58177E+00"},1,1,1,1,1,1,null,null,369,409,null,null,123,123,null,null,{"v":118.4884,"d":"118"},{"v":120.1308,"d":"120"},{"v":120.9288,"d":"121"},{"v":121.6942,"d":"122"},{"v":122.137061,"d":"122"},{"v":122.377413,"d":"122"},{"v":122.634601,"d":"123"},{"v":122.8325,"d":"123"},{"v":123.02614,"d":"123"},{"v":123.06267,"d":"123"},{"v":123.09048,"d":"123"},{"v":123.191,"d":"123"},{"v":123.26255,"d":"123"},{"v":123.50424,"d":"124"},{"v":123.624807,"d":"124"},{"v":123.651578,"d":"124"},{"v":123.594,"d":"124"},{"v":123.4651,"d":"123"},{"v":123.3608,"d":"123"},{"v":123.35,"d":"123"},{"v":123.5033,"d":"124"},null,150,null,{"v":22,"d":"22.0"},8.3,{"$nulls":3},0.331,null,4.42,{"$nulls":3},0.814,0.722,0.917,0.943,0.887,0.883,0.933,null,0.991,null,0.999,0.999,0.999,0.999,0.999,0.999,0.999,0.999,0.999,0.999,0.995,null,0.993,null,0.998,null,0.998,null,0.999,null,null,0.997,null,0.988,null,0.993,null,0.989,{"$nulls":8},"PG、RP、MO",17,"C","IRG201"]
[3,"IRG202","Ge22Se58As20",null,null,102.93,null,0.0076,0.0145,{"$nulls":8},2.5265,null,2.5148,null,2.5101,null,2.5072,null,2.5047,null,2.5024,{"v":2.5,"d":"2.5000"},2.4974,2.4944,2.4925,2.4911,2.4875,2.4855,2.4835,2.4787,null,{"v":2.5074929,"d":"2.5074929E+00"},{"v":0.075363484,"d":"7.5363484E-02"},{"v":0.0089642516,"d":"8.9642516E-03"},{"v":-0.00013362851,"d":"-1.3362851E-04"},{"v":-1.5544515e-8,"d":"-1.5544515E-08"},{"v":-3.1301497e-10,"d":"-3.1301497E-10"},{"$nulls":25},41,null,40,39,39,37,37,{"v":3.41318e-5,"d":"3.41318E-05"},{"v":3.57898e-8,"d":"3.57898E-08"},{"v":5.35457e-10,"d":"5.35457E-10"},{"v":3.75406e-5,"d":"3.75406E-05"},{"v":6.49642e-7,"d":"6.49642E-07"},{"v":-2.08675,"d":"-2.08675E+00"},1,1,2,1,1,1,null,null,292,347,null,null,164,165,null,null,{"v":160.6924928,"d":"161"},{"v":162.3217536,"d":"162"},{"v":163.1133696,"d":"163"},{"v":163.8726464,"d":"164"},{"v":164.311964512,"d":"164"},{"v":164.550393696,"d":"165"},{"v":164.805524192,"d":"165"},{"v":165.00184,"d":"165"},{"v":165.19393088,"d":"165"},{"v":165.23016864,"d":"165"},{"v":165.25775616,"d":"165"},{"v":165.357472,"d":"165"},{"v":165.4284496,"d":"165"},{"v":165.66820608,"d":"166"},{"v":165.787808544,"d":"166"},{"v":165.814365376,"d":"166"},{"v":165.757248,"d":"166"},{"v":165.86293792,"d":"166"},{"v":165.975259136,"d":"166"},{"v":166.25152,"d":"166"},{"v":166.6672736,"d":"167"},null,152,null,18.6,6.8,{"$nulls":3},0.367,null,4.41,{"$nulls":3},0.664,0.768,0.914,0.825,0.816,0.856,0.898,null,0.985,null,0.998,0.999,0.999,0.999,0.999,0.999,0.999,0.999,0.999,0.998,0.987,null,0.986,null,0.996,null,0.998,null,0.998,null,null,0.997,null,{"v":0.99,"d":"0.990"},null,0.994,null,0.987,{"$nulls":8},"PG、RP、MO",12.5,"A","IRG202"]
[4,"IRG203","Ge20Se65Sb15",null,null,86.07,null,0.0094,0.0184,{"$nulls":8},2.6261,null,2.6118,null,{"v":2.606,"d":"2.6060"},null,2.6024,null,2.5993,null,2.5963,2.5933,2.5899,2.5862,2.5837,{"v":2.582,"d":"2.5820"},2.5774,2.5749,2.5723,2.5666,null,{"v":2.6027335,"d":"2.6027335E+00"},{"v":0.094148223,"d":"9.4148223E-02"},{"v":0.0050288851,"d":"5.0288851E-03"},{"v":-0.00016360399,"d":"-1.6360399E-04"},{"v":-1.1188941e-7,"d":"-1.1188941E-07"},{"v":-3.3257266e-11,"d":"-3.3257266E-11"},{"$nulls":25},42,null,40,39,39,39,39,{"v":3.47396e-5,"d":"3.47396E-05"},{"v":-7.61268e-9,"d":"-7.61268E-09"},{"v":2.63506e-10,"d":"2.63506E-10"},{"v":1.45448e-5,"d":"1.45448E-05"},{"v":4.85455e-8,"d":"4.85455E-08"},{"v":0.833183,"d":"8.33183E-01"},1,1,2,1,4,1,null,null,266,301,null,null,162,164,null,null,{"v":158.5480742,"d":"159"},{"v":160.2118254,"d":"160"},{"v":161.0201994,"d":"161"},{"v":161.7955496,"d":"162"},{"v":162.244167793,"d":"162"},{"v":162.487644369,"d":"162"},{"v":162.748175813,"d":"163"},{"v":162.9486475,"d":"163"},{"v":163.14480482,"d":"163"},{"v":163.18180971,"d":"163"},{"v":163.20998124,"d":"163"},{"v":163.311808,"d":"163"},{"v":163.38428815,"d":"163"},{"v":163.62912012,"d":"164"},{"v":163.751254491,"d":"164"},{"v":163.778373514,"d":"164"},{"v":163.7720047,"d":"164"},{"v":163.95894713,"d":"164"},{"v":164.24838154,"d":"164"},{"v":164.472875,"d":"164"},{"v":164.6281679,"d":"165"},null,137,null,19.8,7.7,{"$nulls":3},0.291,10.1,4.71,{"$nulls":3},0.377,0.785,0.923,{"v":0.95,"d":"0.950"},0.811,0.799,0.911,null,0.988,null,0.997,0.998,0.998,0.998,0.995,0.998,0.998,0.999,0.998,0.998,0.998,null,0.991,null,0.998,null,0.998,null,0.996,null,null,0.994,null,0.992,null,0.993,null,0.977,{"$nulls":8},"PG、RP、MO",12.5,"C","IRG203"]
[5,"IRG204","Se63As30Sb4Sn3",null,null,132.77,null,0.0106,0.0133,{"$nulls":8},2.8095,null,2.7914,null,2.7846,null,2.7808,null,2.7779,null,2.7754,{"v":2.773,"d":"2.7730"},2.7704,2.7677,2.7659,2.7647,2.7614,2.7597,2.7578,2.7538,null,{"v":2.7790481,"d":"2.7790481E+00"},{"v":0.11911498,"d":"1.1911498E-01"},{"v":0.015043403,"d":"1.5043403E-02"},{"v":-0.00012268557,"d":"-1.2268557E-04"},{"v":-1.0906501e-8,"d":"-1.0906501E-08"},{"v":-1.8517301e-10,"d":"-1.8517301E-10"},{"$nulls":25},21,null,19,18,18,17,16,{"v":1.39794e-5,"d":"1.39794E-05"},{"v":6.65805e-8,"d":"6.65805E-08"},{"v":-1.6112e-10,"d":"-1.61120E-10"},{"v":3.04933e-5,"d":"3.04933E-05"},{"v":8.1525e-8,"d":"8.15250E-08"},{"v":-0.727149,"d":"-7.27149E-01"},1,1,2,1,2,1,null,null,174,199,null,null,209,212,null,null,{"v":201.9519000492,"d":"202"},{"v":204.50919686004,"d":"205"},{"v":206.1317729744,"d":"206"},{"v":207.1290991246,"d":"207"},{"v":207.797061527647,"d":"208"},{"v":208.301933454536,"d":"208"},{"v":208.835445385281,"d":"209"},{"v":209.256123188225,"d":"209"},{"v":209.86463425982,"d":"210"},{"v":210.391223332471,"d":"210"},{"v":210.94847011624,"d":"211"},{"v":211.3079448983,"d":"211"},{"v":211.517267956315,"d":"212"},{"v":212.148760477512,"d":"212"},{"v":212.644705143491,"d":"213"},{"v":213.296795881045,"d":"213"},{"v":214.0604563222,"d":"214"},{"v":215.14366048463,"d":"215"},{"v":216.03007005904,"d":"216"},{"v":216.828662805,"d":"217"},{"v":217.04863799429,"d":"217"},null,115,null,19.8,7.3,{"$nulls":3},0.366,null,4.72,{"$nulls":3},{"v":0.84,"d":"0.840"},0.896,0.897,0.897,0.951,0.977,0.987,null,{"v":0.99,"d":"0.990"},null,0.993,0.995,0.996,0.997,0.997,0.996,0.996,0.997,0.996,0.996,0.996,null,0.996,null,0.997,null,0.997,null,0.996,null,null,0.997,null,0.995,null,0.995,null,0.923,{"$nulls":8},"PG、RP、MO",10,"A","IRG204"]
[6,"IRG205","Ge28Se60Sb12",null,null,93.63,null,0.0093,0.0171,{"$nulls":8},2.6423,null,2.6279,null,2.6222,null,2.6186,null,2.6157,null,2.6129,{"v":2.61,"d":"2.6100"},2.6068,2.6033,2.6011,2.5994,2.5952,2.5929,2.5905,{"v":2.585,"d":"2.5850"},null,{"v":2.6191393,"d":"2.6191393E+00"},{"v":0.089681707,"d":"8.9681707E-02"},{"v":0.019616489,"d":"1.9616489E-02"},{"v":-0.00016512236,"d":"-1.6512236E-04"},{"v":1.7019611e-8,"d":"1.7019611E-08"},{"v":-3.7871669e-10,"d":"-3.7871669E-10"},{"$nulls":25},72,null,70,70,70,70,70,{"v":6.14573e-5,"d":"6.14573E-05"},{"v":1.00146e-7,"d":"1.00146E-07"},{"v":4.99576e-10,"d":"4.99576E-10"},{"v":1.79054e-5,"d":"1.79054E-05"},{"v":4.39155e-9,"d":"4.39155E-09"},{"v":0.9292,"d":"9.29200E-01"},1,1,1,1,2,1,null,null,282,314,null,null,140,141,null,null,{"v":137.013226,"d":"137"},{"v":138.680262,"d":"139"},{"v":139.490232,"d":"139"},{"v":140.267113,"d":"140"},{"v":140.716616915,"d":"141"},{"v":140.960574195,"d":"141"},{"v":141.221620015,"d":"141"},{"v":141.4224875,"d":"141"},{"v":141.6190321,"d":"142"},{"v":141.65611005,"d":"142"},{"v":141.6843372,"d":"142"},{"v":141.786365,"d":"142"},{"v":141.85898825,"d":"142"},{"v":142.1043036,"d":"142"},{"v":142.226679105,"d":"142"},{"v":142.25385167,"d":"142"},{"v":142.19541,"d":"142"},{"v":142.0645765,"d":"142"},{"v":141.958712,"d":"142"},{"v":141.94775,"d":"142"},{"v":142.1033495,"d":"142"},0.33,132,996,21.3,8.5,{"$nulls":3},{"v":0.25,"d":"0.250"},9.7,4.68,{"$nulls":3},0.719,0.709,0.893,0.916,0.746,0.752,0.879,null,0.982,null,0.997,0.998,0.999,0.999,0.999,0.999,0.999,0.999,0.998,0.997,0.987,null,0.985,null,0.996,null,0.998,null,0.996,null,null,0.994,null,0.992,null,0.996,null,0.947,{"$nulls":8},"PG、RP、MO",13.5,"B","IRG205"]
[7,"IRG206","Se60As40",null,null,137.71,null,0.0106,0.0129,{"$nulls":8},2.8197,null,2.8015,null,2.7947,null,2.7909,null,{"v":2.788,"d":"2.7880"},null,2.7856,2.7832,2.7807,2.7781,2.7764,2.7752,{"v":2.772,"d":"2.7720"},2.7703,2.7685,2.7646,null,{"v":2.7890145,"d":"2.7890145E+00"},{"v":0.12022832,"d":"1.2022832E-01"},{"v":0.014096806,"d":"1.4096806E-02"},{"v":-0.00011959367,"d":"-1.1959367E-04"},{"v":3.8785934e-9,"d":"3.8785934E-09"},{"v":-2.3183781e-10,"d":"-2.3183781E-10"},{"$nulls":25},37,null,34,32,32,32,32,{"v":2.65967e-5,"d":"2.65967E-05"},{"v":-3.30028e-8,"d":"-3.30028E-08"},{"v":-2.13498e-10,"d":"-2.13498E-10"},{"v":3.3559e-5,"d":"3.35590E-05"},{"v":4.18229e-8,"d":"4.18229E-08"},{"v":0.0448973,"d":"4.48973E-02"},1,1,1,1,2,1,null,null,184,216,null,null,206,208,null,null,{"v":202.844096,"d":"203"},{"v":204.511132,"d":"205"},{"v":205.321102,"d":"205"},{"v":206.097983,"d":"206"},{"v":206.547486915,"d":"207"},{"v":206.791444195,"d":"207"},{"v":207.052490015,"d":"207"},{"v":207.2533575,"d":"207"},{"v":207.4499021,"d":"207"},{"v":207.48698005,"d":"207"},{"v":207.5152072,"d":"208"},{"v":207.617235,"d":"208"},{"v":207.68985825,"d":"208"},{"v":207.9351736,"d":"208"},{"v":208.057549105,"d":"208"},{"v":208.208472167,"d":"208"},{"v":208.502628,"d":"209"},{"v":208.8954465,"d":"209"},{"v":209.4789582,"d":"209"},{"v":209.77862,"d":"210"},{"v":210.09342195,"d":"210"},0.24,118,null,18.5,{"v":7,"d":"7.0"},{"$nulls":3},0.331,null,4.63,{"$nulls":3},0.849,0.911,0.906,{"v":0.9,"d":"0.900"},0.954,0.979,0.989,null,0.992,null,0.994,0.996,0.997,0.997,0.997,0.996,0.997,0.997,0.996,0.996,0.996,null,0.996,null,0.996,null,0.996,null,0.995,null,null,0.996,null,0.994,null,0.992,null,{"v":0.99,"d":"0.990"},{"$nulls":8},"PG、RP、MO",10,"MA","IRG206"]
[8,"IRG207","Ge10Se50As40",null,null,154.57,null,0.0081,0.0104,{"$nulls":8},2.6413,null,2.6271,null,2.6219,null,{"v":2.619,"d":"2.6190"},null,2.6168,null,2.6149,{"v":2.613,"d":"2.6130"},{"v":2.611,"d":"2.6110"},2.6089,2.6075,2.6066,{"v":2.604,"d":"2.6040"},2.6026,2.6011,2.5979,null,{"v":2.617854,"d":"2.6178540E+00"},{"v":0.087753077,"d":"8.7753077E-02"},{"v":0.027480087,"d":"2.7480087E-02"},{"v":-9.7270254e-5,"d":"-9.7270254E-05"},{"v":1.2742318e-8,"d":"1.2742318E-08"},{"v":-2.4376453e-10,"d":"-2.4376453E-10"},{"$nulls":25},18,null,17,17,17,null,null,{"v":1.45032e-5,"d":"1.45032E-05"},{"v":3.49366e-8,"d":"3.49366E-08"},{"v":2.4919e-10,"d":"2.49190E-10"},{"v":1.32518e-5,"d":"1.32518E-05"},{"v":2.46745e-8,"d":"2.46745E-08"},{"v":0.973196,"d":"9.73196E-01"},1,1,1,1,1,1,null,null,228,281,null,null,206,209,null,null,{"v":198.692101701832,"d":"199"},{"v":201.386213892052,"d":"201"},{"v":203.09559782853,"d":"203"},{"v":204.146280927766,"d":"204"},{"v":204.849979319376,"d":"205"},{"v":205.381861894354,"d":"205"},{"v":205.943916713394,"d":"206"},{"v":206.387100778795,"d":"206"},{"v":207.02816719272,"d":"207"},{"v":207.582928780758,"d":"208"},{"v":208.169988267459,"d":"208"},{"v":208.548694950359,"d":"209"},{"v":208.769216791978,"d":"209"},{"v":209.434494163059,"d":"209"},{"v":209.956971868668,"d":"210"},{"v":210.643949460681,"d":"211"},{"v":211.448465735438,"d":"211"},{"v":212.589621320558,"d":"213"},{"v":213.523453807199,"d":"214"},{"v":214.364771265068,"d":"214"},{"v":214.596515126985,"d":"215"},0.37,126,null,15.6,6.1,{"$nulls":3},0.287,null,4.49,{"$nulls":3},0.526,0.865,0.912,0.902,0.853,0.873,0.941,null,0.983,null,{"v":0.99,"d":"0.990"},0.996,0.998,0.998,0.992,0.996,0.997,0.998,0.998,0.996,0.985,null,0.982,null,0.996,null,0.996,null,0.995,null,null,0.996,null,0.994,null,0.992,null,{"v":0.99,"d":"0.990"},{"$nulls":8},"PG、RP、MO",12,"B","IRG207"]
[9,"IRG208","As40S60",null,159.19,null,null,0.0089,null,2.6133,2.5652,2.5121,2.5023,2.4816,null,2.4437,null,2.4318,2.4255,2.4217,null,2.4168,null,2.4128,null,2.4087,null,2.4043,2.3994,2.3936,{"v":2.387,"d":"2.3870"},null,2.3793,{"v":2.37,"d":"2.3700"},{"$nulls":4},{"v":2.4180937,"d":"2.4180937E+00"},{"v":0.058099763,"d":"5.8099763E-02"},{"v":0.0054197832,"d":"5.4197832E-03"},{"v":-0.00031062129,"d":"-3.1062129E-04"},{"v":2.295558e-7,"d":"2.2955580E-07"},{"v":-2.8583874e-9,"d":"-2.8583874E-09"},{"$nulls":25},-1.4,null,-2.8,-3.9,{"v":-4,"d":"-4.0"},-4.2,null,{"v":-4.64123e-6,"d":"-4.64123E-06"},{"v":4.63395e-9,"d":"4.63395E-09"},{"v":2.54086e-11,"d":"2.54086E-11"},{"v":2.4681e-5,"d":"2.46810E-05"},{"v":4.44783e-8,"d":"4.44783E-08"},{"v":5.91022e-8,"d":"5.91022E-08"},1,1,1,1,4,2,null,null,205,227,null,null,218,221,null,null,209,210,212,213,214,215,216,217,218,218,219,220,221,222,223,224,231,236,241,246,254,null,112,null,17.1,6.5,{"$nulls":3},{"v":0.3,"d":"0.300"},null,3.19,{"$nulls":8},0.678,{"v":0.82,"d":"0.820"},0.795,0.928,0.929,0.916,0.932,0.967,0.992,0.999,0.999,0.999,0.999,0.999,0.999,0.999,null,0.999,null,0.999,null,0.999,null,0.999,null,null,0.999,null,0.999,null,0.999,null,0.999,0.999,null,0.996,0.833,{"$nulls":4},"PG、RP、MO",12,"C","IRG208"]
[10,"IRG209",{"$nulls":3},{"v":207.7,"d":"207.70"},null,0.0215,0.0103,{"$nulls":10},3.1767,null,3.1622,null,3.1552,null,3.1507,null,3.1477,3.1452,3.1429,3.1408,3.1393,3.1385,3.1361,3.1349,{"$nulls":3},{"v":3.1453861,"d":"3.1453861E+00"},{"v":0.28871318,"d":"2.8871318E-01"},{"v":-0.017639771,"d":"-1.7639771E-02"},{"v":-7.2158095e-5,"d":"-7.2158095E-05"},{"v":-7.1772673e-9,"d":"-7.1772673E-09"},{"v":-2.384425e-10,"d":"-2.3844250E-10"},{"$nulls":25},181,null,168,161,160,159,157,{"v":0.000116845,"d":"1.16845E-04"},{"v":2.20933e-7,"d":"2.20933E-07"},{"v":-2.0949e-9,"d":"-2.09490E-09"},{"v":0.000132867,"d":"1.32867E-04"},{"v":3.75602e-7,"d":"3.75602E-07"},{"v":0.292771,"d":"2.92771E-01"},1,1,1,1,1,1,null,null,190,210,null,null,163,167,null,null,{"v":159.7,"d":"160"},{"v":161.3,"d":"161"},{"v":162.3,"d":"162"},{"v":162.9,"d":"163"},{"v":163.3,"d":"163"},{"v":163.6,"d":"164"},{"v":163.9,"d":"164"},{"v":164.2,"d":"164"},{"v":164.5,"d":"165"},{"v":164.9,"d":"165"},{"v":165.2,"d":"165"},{"v":165.4,"d":"165"},{"v":165.6,"d":"166"},{"v":165.9,"d":"166"},{"v":166.2,"d":"166"},{"v":166.6,"d":"167"},{"v":167.1,"d":"167"},{"v":167.8,"d":"168"},{"v":168.3,"d":"168"},{"v":168.8,"d":"169"},{"v":168.9,"d":"169"},null,112,null,21.8,8.1,{"$nulls":3},0.344,null,5.31,{"$nulls":3},0.858,0.926,0.933,0.838,0.609,0.761,{"v":0.917810910433599,"d":"0.918"},null,0.972,null,0.978,0.979,{"v":0.98,"d":"0.980"},0.975,0.967,0.978,0.979,{"v":0.98,"d":"0.980"},0.979,0.978,0.977,null,0.976,null,0.975,null,0.971,null,0.966,null,null,0.956,{"$nulls":14},"PG、RP、MO",17,"B","IRG209"]

{"sheet":"Note","index":4,"n_rows":19,"n_cols":1,"rows_kept":19,"merged":[[0,0,1,9],[3,0,16,9],[18,0,29,9]]}
["注:  \n       ①“(    )”---附近牌号，△nd超过±0.00050或△υd超过±0.5;             \n       ②生产频次：MA---频次最高，在库充足，规格齐全；A---频次高，在库充足；B---频次低，在库较少；C---频次最低，在库少；D---已停产；\n       ③推荐程度：★★★---强力推荐；★★---重点推荐；※---新品推荐； ④相对价格=（所选玻璃价格/（H-K9L单价）×10。\n"]
[]
[]
["Note: \n  ① \"( )\" — Indicates a nearby type where the Δnd exceeds ±0.00050 or the Δυd exceeds ±0.5. \n  ② Production Frequency: MA — Highest frequency, sufficient stock, complete size range; A — High frequency, sufficient stock; B — Low frequency, limited stock; C — Lowest frequency, very limited stock; D — Halt production. \n  ③ Recommendation Level: ★★★ — Highly recommended; ★★ — Recommended; ※ — New product recommendation. \n  ④ Relative Price = (Selected glass price / H-K9L unit price) × 10."]
{"$rows_empty":14}
["注記: \n    ①「( )」—近くの硝種、 Δndが±0.00050を超える、またはΔυdが±0.5を超える。\n    ② 生産頻度: MA — 頻度最高、在庫十分、規格齐全; A — 頻度高、在庫十分; B — 頻度低、在庫少ない; C — 頻度最低、在庫非常に少ない; D — 生産終了。\n   ③ 推奨度: ★★★ — 強く推奨; ★★ — 推奨; ※ — 新製品推奨。 \n   ④ 相对価格 = (選択ガラス価格 / H-K9L単価) × 10。"]